## 不合格商品名单
不合格儿童用品名单
序号 | 样品名称 | 被抽检经营者名称 | 标称生产或进货单位名称 | 标称 商标 | 规格型号 | 不合格项目 | 标准值 | 实测值 | 报告编号
1* | 胶粘童鞋 | 黄冈市黄州区秦玲玲服饰店 | 牧童集团有限公司 | 牧童/MUTONG | 货号：MSJ6616541 | 耐折性能 | 1、折后割口裂口长度≤30.0，折后出现新裂纹长度≤5.0，并且不应超过3处，折后帮面不应出现裂浆、裂面或帮底开胶 | 1、左脚：割口裂口长度：6.8；新裂纹长度：0.0帮面是否出现裂浆、裂面或帮底开胶:帮底开胶：21.4mm和24.5mm | SCL01I043145
2* | 单层网鞋 | 黄冈市黄州区秦玲玲服饰店 | 泉州百变米奇鞋业有限公司 | 开心米奇/BB.MIQI | 货号：F37626087 | 1、外底硬度； 2、总镉(Cd) | 1、≥40邵尔A； 2、≤100mg/kg； | 1、35邵尔A； 2、黑色塑胶（鞋腰饰片）：291mg/kg | SCL01I043146
3* | 时尚休闲网布鞋 | 黄冈市黄州区秦玲玲服饰店 | 琪尔特有限公司 | 巴布豆/BOB DOG | 货号：BY9122100 | 总铅(Pb) | 1、≤100mg/kg | 1、带荧光绿色软塑胶（鞋腰&攀带）：122mg/kg | SCL01I043147
4* | 女童凉鞋 | 黄冈市黄州奥康步行街B区115号（董丹青） | 浙江宝路鞋业有限公司 | TONGTIAN/童天 | 货号：TA658619 | 衬里和內垫摩擦色牢度 | 1、≥3 级 | 1、黑色内垫：1级 | SCL01I043148
5* | 男女通用跑步鞋 | 个体工商户(周中海) | 福建起步儿童用品有限公司 | ABC KIDS | 货号：Y62335407 | 总镉(Cd) | 1、≤100mg/kg | 1、黑色塑胶（鞋腰饰片）：288mg/kg | SCL01I043153
6* | 童装 | 个体工商户（周代麒） | 摩登金旺仔制衣厂 | 摩登金旺仔 | 货（款）号：/ | 1、使用说明； 2、纤维成分分析； 3、耐湿摩擦色牢度 | 1、制造者的名称和地址：应标明纺织品和服装制造者依法登记注册的名称和地址;产品号型或规格：按GB/T 1335或GB/T 6411及相应产品标准规定标注号型规格，并在耐久性标签标注;纤维成分及量：应按相关标准或产品标准规定在耐久性标签上标注纤维成分及含量； 2、GB/T29862第8条款项规定，需明确纤维含量及纤维名称； 3、≥3级； | 1、 未标明纺织品和服装制造者依法登记注册的名称和地址；未按GB/T 1335或GB/T 6411及相应产品标准规定标注号型规格，并在耐久性标签标注；未按相关标准或产品标准规定在耐久性标签上标注纤维成分及含量； 2、裙子面料：67.7%棉，23.2%锦纶，9.1%氨纶；裤子面料：78.2%棉，19.1%聚酯纤维，2.7%氨纶； 3、蓝色针织牛仔布（裙子面料）1-2级 | SCL01I043155
7* | 短袖针织套/贝贝T台童服 | 个体工商户（周代麒） | 浙江贝贝T台服饰有限公司 | 尺子.橡皮.本/CZ.XP.B | 款号：1608 | 1、使用说明； 2、耐湿摩擦色牢度 | 1、产品号型或规格：按GB/T 1335或GB/T 6411及相应产品标准规定标注号型规格，并在耐久性标签标注；纤维成分及含量：应按相关标准或产品标准规定在耐久性标签上标注纤维成分及含量；维护方法：洗涤方法应按GB/T 8685规定的图形符号在耐久性标签上标注；2、≥3级 | 1、未按GB/T 1335或GB/T 6411及相应产品标准规定标注号型规格，并在耐久性标签标注；未按相关标准或产品标准规定在耐久性标签上标注纤维成分及含量；洗涤方法未按GB/T 8685规定的图形符号在耐久性标签上标注； 2、黑色针织布（主面料）1-2级； | SCL01I043156
8* | 童鞋 | 黄冈市黄州区通恒鞋店 | 山东联冠鞋业股份有限公司/福建省莆田市鑫裕经典鞋业有限公司 | pinkii | 货（款）号：1116131005112 | 外底硬度 | 1、45～60邵尔A | 1、42邵尔A | SCL01I043161
9 | 中童鞋-单鞋 | 黄冈市黄州区贤平鞋店 | 浙江康凤鞋业有限公司/成都市康凤鞋业有限公司 | 大东 | 货（款）号：DT16X0020A | 感官质量 | 1、每只鞋上鞋号按GB/T 3293.1规定进行标注。 | 1、中国鞋号表示不正确 | SCL01I043162
10* | 牛仔衬衫 | 个体工商户（汪礼琴） | 杭州逗龙王子童装 | 逗龙王子 | 款号：咪咔迪Y810 | 1、使用说明； 2、纤维成分分析； 3、耐湿摩擦色牢度； | 1、产品号型或规格：按GB/T 1335或GB/T 6411及相应产品标准规定标注号型规格，并在耐久性标签标注；纤维成分及含量：应按相关标准或产品标准规定在耐久性标签上标注纤维成分及含量；维护方法：洗涤方法应按GB/T 8685规定的图形符号在耐久性标签上标注；安全类别：符合GB 18401标准规定且须保证现行有效；婴幼儿用品必须标明“婴幼儿用品”，其他产品必须标明所符合的安全类别；2、GB/T29862第8条款项规定，需明确纤维含量及纤维名称；3、≥3级 | 1、未按GB/T 1335或GB/T 6411及相应产品标准规定标注号型规格，并在耐久性标签标注；未按相关标准或产品标准规定在耐久性标签上标注纤维成分及含量；洗涤方法未按GB/T 8685规定的图形符号在耐久性标签上标注；安全类别不符合GB 18401标准规定且须保证现行有效；婴幼儿用品必须标明“婴幼儿用品”，其他产品必须标明所符合的安全类别； 2、格子面料：48.1%棉，47.8%聚酯纤维，4.1%再生纤维素纤维，牛仔布面料：100%棉；3、蓝色牛仔布（上身面料）：2级 | SCL01I043163
11* | 休闲七分裤 | 个体工商户（汪礼琴） | 杭州逗逗龙服饰有限公司/杭州逗龙王子童装/4008-010-878 | 逗龙王子 | 款号：爱尚小猪6DR-28 | 1、使用说明； 2、纤维成分分析； 3、pH值； | 1、产品号型或规格：按GB/T 1335或GB/T 6411及相应产品标准规定标注号型规格，并在耐久性标签标注；纤维成分及含量：应按相关标准或产品标准规定在耐久性标签上标注纤维成分及含量；维护方法：洗涤方法应按GB/T 8685规定的图形符号在耐久性标签上标注；安全类别：符合GB 18401标准规定且须保证现行有效；婴幼儿用品必须标明“婴幼儿用品”，其他产品必须标明所符合的安全类别；2、GB/T298623第8条款项规定，需明确纤维含量及纤维名称；3、4.0-7.5； | 1、未按GB/T 1335或GB/T 6411及相应产品标准规定标注号型规格，并在耐久性标签标注；未按相关标准或产品标准规定在耐久性标签上标注纤维成分及含量；洗涤方法未按GB/T 8685规定的图形符号在耐久性标签上标注；安全类别不符合GB 18401标准规定且须保证现行有效；婴幼儿用品必须标明“婴幼儿用品”，其他产品必须标明所符合的安全类别；2、97.5 % 棉，2.5%氨纶；3、橙色机织布（主面料）8.9 | SCL01I043164
12 | 网跑鞋（运动休闲鞋） | 湖北黄商集团股份有限公司团风购物中心 | 笨笨熊（上海）体育用品有限公司 | 笨笨熊 | 货号：B-828 | 1、鞋类产品标识； 2、鞋号 | 1、每只鞋上至少标注中国鞋号2、每只鞋上至少标注货号3、鞋号按GB/T 3293.1规定进行标注；产品生产所依据的标准编号（国家标准、行业标准、地方标准或者经备案的企业标准）；标注产品的生产日期，以年月日顺序标注；2、每只鞋上至少标注中国鞋号&鞋号按GB/T 3293.1规定进行标注。 | 1、中国鞋号表示不正确 2、无货号3、无中国鞋号4、执行标准编号年份标注错误，应为GB/T 15107-2013 5、无生产日期；2、鞋上中国鞋号表示不正确，内包装上无中国鞋号； | SCL01I043167
13* | 童鞋 | 湖北省黄商集团股份有限公司团风购物中心 | 深圳卡西龙体育用品有限公司 | KCLONG | 货号：8807 | 1、鞋类产品标识；2、鞋号；3、外底耐磨性能 | 1、每只鞋上至少标注中国鞋号2、每只鞋上至少标注货号；产品名称由使用对象加最终用途或功用构成，若该鞋“最终用途或功用”并不明确时，可省略；鞋号按GB/T 3293.1规定进行标注；产品生产所依据的标准编号（国家标准、行业标准、地方标准或者经备案的企业标准）；标注产品的生产日期，以年月日顺序标注；2、每只鞋上至少标注中国鞋号&鞋号按GB/T 3293.1规定进行标注；3、≤12.0mm； | 1、中国鞋号表示不正确；无货号；无产品名称；无中国鞋号；执行标准编号年份标注错误，应为GB/T 15107-2013；无生产日期；2、鞋上中国鞋号表示不正确，内包装上无中国鞋号；3、磨痕长度（左）：15.6mm，磨痕长度（右）：15.5mm | SCL01I043168
14* | 童装 | 个体工商户（汪彩霞） | / | 嘉利鼠/妞妞鸭 | 款号：12053 | 1、使用说明； 2、纤维成分分析； 3、耐湿摩擦色牢度； | 1、产品名称：应表明产品的真实属性；产品号型或规格：按GB/T 1335或GB/T 6411及相应产品标准规定标注号型规格，并在耐久性标签标注；纤维成分及含量：应按相关标准或产品标准规定在耐久性标签上标注纤维成分及含量；维护方法：洗涤方法应按GB/T 8685规定的图形符号在耐久性标签上标注；执行的产品标准：应标明所执行的国家、行业或企业的产品标准编号；安全类别：符合GB 18401标准规定且须保证现行有效；婴幼儿用品必须标明“婴幼儿用品”，其他产品必须标明所符合的安全类别；2、棉：80% 涤纶：17.6 氨纶：2.4；3、≥3级 | 1、未表明产品的真实属性；未按GB/T 1335或GB/T 6411及相应产品标准规定标注号型规格，并在耐久性标签标注；未按相关标准或产品标准规定在耐久性标签上标注纤维成分及含量；洗涤方法未按GB/T 8685规定的图形符号在耐久性标签上标注；未标明所执行的国家、行业或企业的产品标准编号；安全类别不符合GB 18401标准规定且须保证现行有效；婴幼儿用品必须标明“婴幼儿用品”，其他产品必须标明所符合的安全类别；2、面料：50.3%棉，28.2%聚酯纤维，20.9%粘纤，0.6 %氨纶(涂层除外)，里料：100%聚酯纤维；3、红/银色印蓝色牛仔布（主面料）：2级； | SCL01I043169
15* | 花朵连衣裙 | 个体工商户（汪彩霞） | 香港国威国际服饰有限公司 | 傲东王子 | 款号：AD8630# | 1、使用说明； 2、纤维成分分析；3、pH值； | 1、产品号型或规格：按GB/T 1335或GB/T 6411及相应产品标准规定标注号型规格，并在耐久性标签标注；维护方法：洗涤方法应按GB/T 8685规定的图形符号在耐久性标签上标注；执行的产品标准：应标明所执行的国家、行业或企业的产品标准编号；安全类别：符合GB 18401标准规定且须保证现行有效；婴幼儿用品必须标明“婴幼儿用品”，其他产品必须标明所符合的安全类别 2、面料：100%聚酯纤维； 3、4.0-7.5 | 1、未按GB/T 1335或GB/T 6411及相应产品标准规定标注号型规格，并在耐久性标签标注；洗涤方法未按GB/T 8685规定的图形符号在耐久性标签上标注；未标明所执行的国家、行业或企业的产品标准编号；安全类别不符合GB 18401标准规定且须保证现行有效；婴幼儿用品必须标明“婴幼儿用品”，其他产品必须标明所符合的安全类别；2、主面料：61.2%聚酯纤维38.8%粘纤（装饰除外）；3、紫色机织布（里料）：9.1 | SCL01I043170
16 | 休闲中裤 | 个体工商户（汪彩霞） | 湖州吉吉熊制衣厂 | 吉吉熊/JIJI BEAR | 货号：16B-078 | 1、使用说明； 2、纤维成分分析； | 1、产品号型或规格：按GB/T 1335或GB/T 6411及相应产品标准规定标注号型规格，并在耐久性标签标注；纤维成分及含量：应按相关标准或产品标准规定在耐久性标签上标注纤维成分及含量；维护方法：洗涤方法应按GB/T 8685规定的图形符号在耐久性标签上标注；执行的产品标准：应标明所执行的国家、行业或企业的产品标准编号；安全类别：符合GB 18401标准规定且须保证现行有效；婴幼儿用品必须标明“婴幼儿用品”，其他产品必须标明所符合的安全类别； 2、90%棉，10%涤； | 1、未按GB/T 1335或GB/T 6411及相应产品标准规定标注号型规格，并在耐久性标签标注；未按相关标准或产品标准规定在耐久性标签上标注纤维成分及含量；洗涤方法未按GB/T 8685规定的图形符号在耐久性标签上标注；未标明所执行的国家、行业或企业的产品标准编号；安全类别不符合GB 18401标准规定且须保证现行有效；婴幼儿用品必须标明“婴幼儿用品”，其他产品必须标明所符合的安全类别； 2、56.6%粘纤，41.0%棉，2.4%氨纶； | SCL01I043171
17 | 男童短袖衬衫 | 湖北黄商超市有限公司团风粮道街便民店 | 湖州织里金宇制衣 | 金娃.好棒/JINWA.H.B | 款号：8820 | 1、使用说明； 2、纤维成分分析； | 1、产品号型或规格：按GB/T 1335或GB/T 6411及相应产品标准规定标注号型规格，并在耐久性标签标注；纤维成分及含量：应按相关标准或产品标准规定在耐久性标签上标注纤维成分及含量；维护方法：洗涤方法应按GB/T 8685规定的图形符号在耐久性标签上标注；执行的产品标准：应标明所执行的国家、行业或企业的产品标准编号；安全类别：符合GB 18401标准规定且须保证现行有效；婴幼儿用品必须标明“婴幼儿用品”，其他产品必须标明所符合的安全类别； 2、GB/T29862第8条款项规定，需明确纤维含量及纤维名称； | 1、未按GB/T 1335或GB/T 6411及相应产品标准规定标注号型规格，并在耐久性标签标注；未按相关标准或产品标准规定在耐久性标签上标注纤维成分及含量；洗涤方法未按GB/T 8685规定的图形符号在耐久性标签上标注；未标明所执行的国家、行业或企业的产品标准编号；安全类别不符合GB 18401标准规定且须保证现行有效；婴幼儿用品必须标明“婴幼儿用品”，其他产品必须标明所符合的安全类别； 2、100%棉； | SCL01I043172
18 | 牛牛酷精品裤业 | 湖北黄商超市有限公司团风粮道街便民店 | 牛牛酷制衣企划 | 牛牛酷 | 货（款）号：/ | 1、使用说明； 2、纤维成分分析； | 1、产品号型或规格：按GB/T 1335或GB/T 6411及相应产品标准规定标注号型规格，并在耐久性标签标注；纤维成分及含量：应按相关标准或产品标准规定在耐久性标签上标注纤维成分及含量；维护方法：洗涤方法应按GB/T 8685规定的图形符号在耐久性标签上标注；2、GB/T29862第8条款项规定，需明确纤维含量及纤维名称； | 1、未按GB/T 1335或GB/T 6411及相应产品标准规定标注号型规格，并在耐久性标签标注；未按相关标准或产品标准规定在耐久性标签上标注纤维成分及含量；洗涤方法未按GB/T 8685规定的图形符号在耐久性标签上标注；2、97.0%棉，3.0%氨纶 | SCL01I043173
19* | 时尚牛仔裤 | 湖北黄商超市有限公司团风粮道街便民店 | 漂亮贝贝服装有限公司 | 卡布迪/KaBuDi | 款号：6638 | 1、使用说明； 2、纤维成分分析； 3、耐湿摩擦色牢度； | 1、维护方法：洗涤方法应按GB/T 8685规定的图形符号在耐久性标签上标注；执行的产品标准：应标明所执行的国家、行业或企业的产品标准编号；2、面料 95%棉，5%氨纶；3、≥2-3级； | 1、洗涤方法未按GB/T 8685规定的图形符号在耐久性标签上标注；未标明所执行的国家、行业或企业的产品标准编号； 2、99.2 % 棉0.8 % 氨纶；3、1-2级； | SCL01I043174
20 | 女中童牛仔七分裤 | 团风黄敏童装童鞋专卖店 | 湖州烁童制衣有限公司 | 烁童/SHUOTONG | 货号：62332 | 使用说明 | 1、产品号型或规格：按GB/T 1335或GB/T 6411及相应产品标准规定标注号型规格，并在耐久性标签标注；纤维成分及含量：应按相关标准或产品标准规定在耐久性标签上标注纤维成分及含量；执行的产品标准：应标明所执行的国家、行业或企业的产品标准编号；安全类别：符合GB 18401标准规定且须保证现行有效；婴幼儿用品必须标明“婴幼儿用品”，其他产品必须标明所符合的安全类别； | 1、未按GB/T 1335或GB/T 6411及相应产品标准规定标注号型规格，并在耐久性标签标注；未按相关标准或产品标准规定在耐久性标签上标注纤维成分及含量；未标明所执行的国家、行业或企业的产品标准编号；安全类别不符合GB 18401标准规定且须保证现行有效；婴幼儿用品必须标明“婴幼儿用品”，其他产品必须标明所符合的安全类别； | SCL01I043175
21* | 童裤/逗童牛仔背带裤 | 团风县妈咪购孕婴童生活馆 | 郑州市酷裤仔儿童服饰有限公司 | 逗童酷裤仔 | 款号：N011 | 1、使用说明； 2、纤维成分分析； 3、耐湿摩擦色牢度； 4、pH值； | 1、产品号型或规格：按GB/T 1335或GB/T 6411及相应产品标准规定标注号型规格，并在耐久性标签标注；纤维成分及含量：应按相关标准或产品标准规定在耐久性标签上标注纤维成分及含量；维护方法：洗涤方法应按GB/T8685规定的图形符号在耐久性标签上标注；2、95%棉，5%纤维；3、≥3-4级；4、4.0-7.5； | 1、未按GB/T 1335或GB/T 6411及相应产品标准规定标注号型规格，并在耐久性标签标注；未按相关标准或产品标准规定在耐久性标签上标注纤维成分及含量；洗涤方法未按GB/T 8685规定的图形符号在耐久性标签上标注； 2、92.8%棉，5.4%聚酯纤维，1.3%氨纶，0.5%粘纤； 3、蓝色牛仔布（主面料）2-3级； 4、蓝色牛仔布（主面料）9.1； | SCL01I043178
22 | 童皮鞋 | 个体工商户（盛梅） | 瑞安市彩虹鞋业有限公司 | 咔七牛/KAQINIU | 货号：5993 | 1、鞋类产品标识；2、感官质量；3、鞋号 | 1、每只鞋上至少标注中国鞋号；鞋号应按GB/T 3293.1规定进行标注；标注产品的生产日期，以年月日顺序标注；2、应按GB/T 3293.1规定进行标注；3、应按GB/T 3293.1规定进行标注； | 1、中国鞋号表示不正确；中国鞋号表示不正确；无生产日期 2、中国鞋号表示不正确；3、中国鞋号表示不正确 | SCL01I043181
23 | 短袖T恤 | 团风利万家商贸有限公司 | 湖州织里峰芳制衣企划 | 峰芳童装 | 款号：16A0010 | 1、使用说明； 2、纤维成分分析； | 1、产品号型或规格：按GB/T 1335或GB/T 6411及相应产品标准规定标注号型规格，并在耐久性标签标注；纤维成分及含量：应按相关标准或产品标准规定在耐久性标签上标注纤维成分及含量；执行的产品标准：应标明所执行的国家、行业或企业的产品标准编号；安全类别：符合GB 18401标准规定且须保证现行有效；婴幼儿用品必须标明“婴幼儿用品”，其他产品必须标明所符合的安全类别； 2、棉； | 1、未按GB/T 1335或GB/T 6411及相应产品标准规定标注号型规格，并在耐久性标签标注；未按相关标准或产品标准规定在耐久性标签上标注纤维成分及含量；未标明所执行的国家、行业或企业的产品标准编号；安全类别不符合GB 18401标准规定且须保证现行有效；婴幼儿用品必须标明“婴幼儿用品”，其他产品必须标明所符合的安全类别；2、93.1%棉，6.9%氨纶 | SCL01I043183
24 | 牛仔童裤/牛仔、休闲童裤 | 团风利万家商贸有限公司 | 成都市时尚风云制衣厂 | 时尚风云 | 货号：1632 | 1、使用说明； 2、纤维成分分析； | 1、产品号型或规格：按GB/T 1335或GB/T 6411及相应产品标准规定标注号型规格，并在耐久性标签标注；纤维成分及含量：应按相关标准或产品标准规定在耐久性标签上标注纤维成分及含量；维护方法：洗涤方法应按GB/T 8685规定的图形符号在耐久性标签上标注；执行的产品标准：应标明所执行的国家、行业或企业的产品标准编号； 2、85%棉，15%涤； | 1、未按GB/T 1335或GB/T 6411及相应产品标准规定标注号型规格，并在耐久性标签标注；未按相关标准或产品标准规定在耐久性标签上标注纤维成分及含量；洗涤方法未按GB/T 8685规定的图形符号在耐久性标签上标注；未标明所执行的国家、行业或企业的产品标准编号； 2、98.9%棉，1.1%氨纶； | SCL01I043184
25 | 运动针织长裤 | 兴帝服饰广场（高连发） | 湖州织里今诚制衣厂 | 贵贵熊 | 款号：G1612# | 1、使用说明； 2、纤维成分分析； | 1、产品号型或规格：按GB/T 1335或GB/T 6411及相应产品标准规定标注号型规格，并在耐久性标签标注；纤维成分及含量：应按相关标准或产品标准规定在耐久性标签上标注纤维成分及含量；维护方法：洗涤方法应按GB/T 8685规定的图形符号在耐久性标签上标注； 2、90%棉，5%氨纶，5%聚酯纤维； | 1、未按GB/T 1335或GB/T 6411及相应产品标准规定标注号型规格，并在耐久性标签标注；未按相关标准或产品标准规定在耐久性标签上标注纤维成分及含量；洗涤方法未按GB/T 8685规定的图形符号在耐久性标签上标注； 2、94.1%棉，5.9%氨纶； | SCL01I043186
26* | 童装 | 兴帝服饰广场（高连发） | 杰尼小熊精品服饰 | 杰尼小熊 | 货（款）号：/ | 1、使用说明； 2、纤维成分分析； 3、耐湿摩擦色牢度 | 1、产品号型或规格：按GB/T 1335或GB/T 6411及相应产品标准规定标注号型规格，并在耐久性标签标注；纤维成分及含量：应按相关标准或产品标准规定在耐久性标签上标注纤维成分及含量；维护方法：洗涤方法应按GB/T 8685规定的图形符号在耐久性标签上标注；2、GB/T29862第8条款项规定，需明确纤维含量及纤维名称；3、≥3级； | 1、未按GB/T 1335或GB/T 6411及相应产品标准规定标注号型规格，并在耐久性标签标注；未按相关标准或产品标准规定在耐久性标签上标注纤维成分及含量；洗涤方法未按GB/T 8685规定的图形符号在耐久性标签上标注； 2、93.8%棉，6.2%氨纶； 3、2级； | SCL01I043187
27 | 单鞋 | 蕲春县新大陆鞋城 | 晋江市巴拉特鞋业有限公司 | RD.KIDS | 货号：56568 | 1、胶鞋检验标志； 2、鞋号； | 1、每只鞋上应有中国鞋号；根据产品类别注明相应的国家标准、行业标准、或企业标准及名称 2、应符合GB/T3293.1要求； | 1、中国鞋号表示不正确；执行标准年份标注错误，应为GB 25036-2010； 2、鞋上中国鞋号表示不正确； | SCL01I043188
28* | RD休闲鞋/小童休闲鞋 | 蕲春县新大陆鞋城 | 晋江市巴拉特鞋业有限公司 | RD.KIDS | 货号：3F2510 | 1、标识； 2、鞋号； 3、总镉(Cd)； | 1、每只鞋上应有中国鞋号；标注产品的生产日期，以年月日顺序标注； 2、应符合GB/T3293.1要求； 3、≤100mg/kg； | 1、中国鞋号表示不正确；无生产日期； 2、鞋上中国鞋号表示不正确 ； 3、黑色塑胶（鞋腰logo）:346mg/kg； | SCL01I043189
29 | RD休闲鞋/中童休闲鞋 | 蕲春县新大陆鞋城 | 晋江市巴拉特鞋业有限公司 | RD.KIDS | 货号:6E3189 | 1、标识；2、鞋号 | 1、每只鞋上应有中国鞋号；标注产品的生产日期，以年月日顺序标注； 2、应符合GB/T3293.1要求； | 1、中国鞋号表示不正确；无生产日期； 2、鞋上中国鞋号表示不正确 ； | SCL01I043190
30 | 童鞋/黑妮兔休闲系列宝宝鞋 | 蕲春县大拇指孕婴童生活馆百家店 | 韩国黑妮兔儿童用品有限公司 | 黑妮兔 | 货号:B2096 | 1、产品标识； 2、感官质量； 3、鞋号 | 1、每只鞋上应有中国鞋号；鞋号按GB/T 3293.1规定进行标注；标注产品的生产日期，以年月日顺序标注； 2、应符合QB/T 2880-2007条款5.2规定；3、应符合GB/T3293.1要求； | 1、中国鞋号表示不正确；中国鞋号表示不正确；无生产日期 2、中国鞋号表示不正确；3、鞋上中国鞋号表示不正确； | SCL01I043191
31 | ROOBA童鞋/中童低帮休闲鞋 | 湖北省黄商超市有限公司蕲春刘河商贸中心 | 泉州市路豹体育用品有限公司 | ROOBA KIDS | 货号:LQ143593-1 | 1、标识； 2、鞋号； | 1、每只鞋上应有中国鞋号；每只鞋上至少标注货号；标注产品的生产日期，以年月日顺序标注 2、应符合GB/T3293.1要求； | 1、中国鞋号表示不正确；无货号；无生产日期； 2、鞋上中国鞋号表示不正确； | SCL01I043196
32 | 韩版衣裙 | 个体工商户（余倩） | 柏怡轩子服饰 | 柏怡轩子 | 款号:B76-8807# | 1、使用说明； 2、纤维成分分析；3、纰裂 | 1、产品号型或规格：按GB/T 1335或GB/T 6411及相应产品标准规定标注号型规格，并在耐久性标签标注；纤维成分及含量：应按相关标准或产品标准规定在耐久性标签上标注纤维成分及含量；维护方法：洗涤方法应按GB/T 8685规定的图形符号在耐久性标签上标注； 2、面料：65%棉，35%涤纶； 3、≤0.6cm； | 1、未按GB/T 1335或GB/T 6411及相应产品标准规定标注号型规格，并在耐久性标签标注；未按相关标准或产品标准规定在耐久性标签上标注纤维成分及含量；洗涤方法未按GB/T 8685规定的图形符号在耐久性标签上标注； 2、面料：63.7%聚酯纤维，32.6%棉，3.7%氨纶； 3、里料：摆缝：82.5牛顿（纱线滑移）； | SCL01I043197
33* | 童装 | 蕲春县新天地服饰城 | 雨辰制衣企划 | 雨辰 | 货号:16018 | 1、使用说明； 2、耐湿摩擦色牢度； | 1、产品号型或规格：按GB/T 1335或GB/T 6411及相应产品标准规定标注号型规格，并在耐久性标签标注；纤维成分及含量：应按相关标准或产品标准规定在耐久性标签上标注纤维成分及含量；维护方法：洗涤方法应按GB/T 8685规定的图形符号在耐久性标签上标注；执行的产品标准：应标明所执行的国家、行业或企业的产品标准编号； 2、≥3级； | 1、未按GB/T 1335或GB/T 6411及相应产品标准规定标注号型规格，并在耐久性标签标注；未按相关标准或产品标准规定在耐久性标签上标注纤维成分及含量；洗涤方法未按GB/T 8685规定的图形符号在耐久性标签上标注；未标明所执行的国家、行业或企业的产品标准编号； 2、2级； | SCL01I043198
34 | 儿童帆布鞋 | 蕲春县宝宝婴童用品商店 | 浙江浦江元宝童鞋 | 巴布青蛙 | 货号:830 | 1、胶鞋检验标志；2、鞋号； | 1、每只鞋上至少标注中国鞋号；应注明产品名称；鞋号应按GB/T 3293.1规定进行标注；根据产品类别注明相应的国家标准、行业标准、或企业标准及名称；应注明制造商（或经销商、代理商）依法注册的邮政编码； 2、应符合GB/T3293.1要求； | 1、中国鞋号表示不正确；无产品名称；无中国鞋号；执行标准年份标注错误，应为GB25036-2010；无邮政编码； 2、无中国鞋号 | SCL01I043199
35 | 休闲中裤 | 个体工商户（乐飞） | 杭州卡路奇服饰有限公司 | 淘淘猫/TOTOMO | 款号：MYTF209款 | 纤维成分分析 | 1、面料：95%棉，5%氨纶 | 1、66.1%棉，31.8%粘纤，2.1%氨纶 | SCL01I046244
36 | 休闲中裤 | 个体工商户（乐飞） | 杭州卡路奇服饰有限公司 | 淘淘猫/TOTOMO | 款号：XNB6833款 | 1、使用说明；2、纤维成分分析； | 1、维护方法：洗涤方法应按GB/T 8685规定的图形符号在耐久性标签上标注；执行的产品标准：应标明所执行的国家、行业或企业的产品标准编号； 2、面料：95%棉 5%氨纶 | 1、洗涤方法未按GB/T 8685规定的图形符号在耐久性标签上标注；未标明所执行的国家、行业或企业的产品标准编号； 2、98.7%棉，1.3%氨纶 | SCL01I046245
37* | 套装 | 个体工商户（乐飞） | 杭州卡路奇服饰有限公司 | 淘淘猫/TOTOMO | 款号：QT1261款 | 1、使用说明； 2、耐湿摩擦色牢度； | 1、产品号型或规格：按GB/T 1335或GB/T 6411及相应产品标准规定标注号型规格，并在耐久性标签标注；维护方法：洗涤方法应按GB/T 8685规定的图形符号在耐久性标签上标注；执行的产品标准：应标明所执行的国家、行业或企业的产品标准编号；安全类别：符合GB 18401标准规定且须保证现行有效；婴幼儿用品必须标明“婴幼儿用品”，其他产品必须标明所符合的安全类别； 2、≥3级； | 1、未按GB/T 1335或GB/T 6411及相应产品标准规定标注号型规格，并在耐久性标签标注；洗涤方法未按GB/T 8685规定的图形符号在耐久性标签上标注；未标明所执行的国家、行业或企业的产品标准编号；安全类别不符合GB18401标准规定且须保证现行有效；婴幼儿用品必须标明“婴幼儿用品”，其他产品必须标明所符合的安全类别 2、2级； | SCL01I046246
38 | 时尚针织中裤 | 个体工商户（杨珍） | 佳美达制衣企划 | 幸运小孩 | 款号：C16054 | 1、使用说明； 2、纤维成分分析； | 1、产品号型或规格：按GB/T 1335或GB/T 6411及相应产品标准规定标注号型规格，并在耐久性标签标注；纤维成分及含量：应按相关标准或产品标准规定在耐久性标签上标注纤维成分及含量；维护方法：洗涤方法应按GB/T 8685规定的图形符号在耐久性标签上标注；执行的产品标准：应标明所执行的国家、行业或企业的产品标准编号； 2、90%棉，10%涤； | 1、未按GB/T 1335或GB/T 6411及相应产品标准规定标注号型规格，并在耐久性标签标注；未按相关标准或产品标准规定在耐久性标签上标注纤维成分及含量；洗涤方法未按GB/T 8685规定的图形符号在耐久性标签上标注；未标明所执行的国家、行业或企业的产品标准编号； 2、66.1%粘纤，29.3%锦纶，4.6%氨纶； | SCL01I046250
39 | 牛仔中裤 | 个体工商户（杨珍） | 真情小屋服饰有限公司 | 真情小屋 | 款号：8077 | 1、使用说明； 2、纤维成分分析； | 1、产品号型或规格：按GB/T 1335或GB/T 6411及相应产品标准规定标注号型规格，并在耐久性标签标注；纤维成分及含量：应按相关标准或产品标准规定在耐久性标签上标注纤维成分及含量；维护方法：洗涤方法应按GB/T 8685规定的图形符号在耐久性标签上标注；执行的产品标准：应标明所执行的国家、行业或企业的产品标准编号；2、面料：95%棉，5%涤 | 1、未按GB/T 1335或GB/T 6411及相应产品标准规定标注号型规格，并在耐久性标签标注；未按相关标准或产品标准规定在耐久性标签上标注纤维成分及含量；洗涤方法未按GB/T 8685规定的图形符号在耐久性标签上标注；未标明所执行的国家、行业或企业的产品标准编号； 2、92.2%棉，6.6%聚酯纤维，1.2%氨纶； | SCL01I046251
40 | 裤子 | 个体工商户（向娟） | 香港KISS猪猪服饰 | KISS猪猪 | 款号：KBKQ7063 | 使用说明 | 1、产品号型或规格：按GB/T 1335或GB/T 6411及相应产品标准规定标注号型规格，并在耐久性标签标注；维护方法：洗涤方法应按GB/T 8685规定的图形符号在耐久性标签上标注；执行的产品标准：应标明所执行的国家、行业或企业的产品标准编号 | 1、未按GB/T 1335或GB/T 6411及相应产品标准规定标注号型规格，并在耐久性标签标注；洗涤方法未按GB/T 8685规定的图形符号在耐久性标签上标注；未标明所执行的国家、行业或企业的产品标准编号 | SCL01I046252
41 | 套装 | 个体工商户（向娟） | 佛山淘气贝贝服饰有限公司/0757-86330360/86330390 | 淘气贝贝 | 款号：TD6203C2610 | 1、使用说明； 2、纤维成分分析； | 1、纤维成分及含量：应按相关标准或产品标准规定在耐久性标签上标注纤维成分及含量； 2、面料50%人棉 45%T/R5%氨纶； | 1、未按相关标准或产品标准规定在耐久性标签上标注纤维成分及含量； 2、59.9%粘纤，35.7%聚酯纤维，4.4%氨纶； | SCL01I046253
42 | T恤 | 个体工商户（李方银） | 鲨鲨舫服饰有限公司/0576-86876388/400-7888-50 | 鲨鲨舫 | 款号：C8632 | 使用说明 | 1、制造者的名称和地址：应标明纺织品和服装制造者依法登记注册的名称和地址；产品号型或规格：按GB/T 1335或GB/T 6411及相应产品标准规定标注号型规格，并在耐久性标签标注；纤维成分及含量：应按相关标准或产品标准规定在耐久性标签上标注纤维成分及含量；维护方法：洗涤方法应按GB/T 8685规定的图形符号在耐久性标签上标注；执行的产品标准：应标明所执行的国家、行业或企业的产品标准编号 | 1、未标明纺织品和服装制造者依法登记注册的名称和地址；未按GB/T 1335或GB/T 6411及相应产品标准规定标注号型规格，并在耐久性标签标注；未按相关标准或产品标准规定在耐久性标签上标注纤维成分及含量；洗涤方法未按GB/T 8685规定的图形符号在耐久性标签上标注；未标明所执行的国家、行业或企业的产品标准编号 | SCL01I046254
43 | T恤 | 个体工商户（李方银） | 东莞市零零七服饰有限公司 | 时尚世家 | 款号：6XB3560 | 使用说明 | 1、产品号型或规格：按GB/T 1335或GB/T 6411及相应产品标准规定标注号型规格，并在耐久性标签标注；维护方法：洗涤方法应按GB/T 8685规定的图形符号在耐久性标签上标注 | 1、未按GB/T 1335或GB/T 6411及相应产品标准规定标注号型规格，并在耐久性标签标注；洗涤方法未按GB/T 8685规定的图形符号在耐久性标签上标注 | SCL01I046255
44* | 男童三件套 | 个体工商户（周孟章） | 佛山市振翔制衣厂 | 衣宝阿贝 | 货号：B-002 | 1、使用说明； 2、纤维成分分析；3、耐唾液色牢度； | 1、产品号型或规格：按GB/T 1335或GB/T 6411及相应产品标准规定标注号型规格，并在耐久性标签标注；纤维成分及含量：应按相关标准或产品标准规定在耐久性标签上标注纤维成分及含量；维护方法：洗涤方法应按GB/T 8685规定的图形符号在耐久性标签上标注；执行的产品标准：应标明所执行的国家、行业或企业的产品标准编号； 2、面料：95%棉，5%氨纶； 3、≥4级； | 1、未按GB/T 1335或GB/T 6411及相应产品标准规定标注号型规格，并在耐久性标签标注；未按相关标准或产品标准规定在耐久性标签上标注纤维成分及含量；洗涤方法未按GB/T 8685规定的图形符号在耐久性标签上标注；未标明所执行的国家、行业或企业的产品标准编号； 2、外套主面料：77.2%棉，18.7%聚酯纤维，4.1%氨纶，裤子主面料：70.0%棉，28.3%聚酯纤维，1.7%氨纶； 3、带白色涂层的宝兰色针织布（外套袖子）：试样的变色：4-5， 贴衬布的沾色：棉 4，羊毛 3； | SCL01I046258
45 | 格子拼接裙 | 个体工商户（徐义） | 香港（国际）优米妮服饰 | 优米妮/Youmini | 款号：88619 | 1、使用说明； 2、纤维成分分析； | 1、产品号型或规格：按GB/T 1335或GB/T 6411及相应产品标准规定标注号型规格，并在耐久性标签标注；纤维成分及含量：应按相关标准或产品标准规定在耐久性标签上标注纤维成分及含量；维护方法：洗涤方法应按GB/T 8685规定的图形符号在耐久性标签上标注； 2、50%化纤，50%棉； | 1、未按GB/T 1335或GB/T 6411及相应产品标准规定标注号型规格，并在耐久性标签标注；未按相关标准或产品标准规定在耐久性标签上标注纤维成分及含量；洗涤方法未按GB/T 8685规定的图形符号在耐久性标签上标注； 2、上身面料：81.6% 聚酯纤维，18.4%棉，裙摆面料：100 %聚酯纤维，裙摆里料：100%聚酯纤维，裙摆第二层纱：100%锦纶； | SCL01I046259
46 | 短袖T恤 | 个体工商户（张海燕） | 湖北同诚服饰有限公司/0712-4517678 | 同诚 | 货号：16820 | 1、使用说明； 2、纤维成分分析； | 1、产品号型或规格：按GB/T 1335或GB/T 6411及相应产品标准规定标注号型规格，并在耐久性标签标注；纤维成分及含量：应按相关标准或产品标准规定在耐久性标签上标注纤维成分及含量；维护方法：洗涤方法应按GB/T 8685规定的图形符号在耐久性标签上标注； 2、面料：60%莫代尔，40%棉 | 1、未按GB/T 1335或GB/T 6411及相应产品标准规定标注号型规格，并在耐久性标签标注；未按相关标准或产品标准规定在耐久性标签上标注纤维成分及含量；洗涤方法未按GB/T 8685规定的图形符号在耐久性标签上标注； 2、上衣前片面料：60.0%莫代尔，37.2%棉，2.8%氨纶；裤子主面料：60.0%莫代尔，37.2%棉，2.8%氨纶； | SCL01I046260
47* | 阳光之约翻领裙套 | 个体工商户（张海燕） | 湖北同诚服饰有限公司 | 同诚 | 货号：16153 | 1、使用说明； 2、可分解致癌芳香胺染料； | 1、产品号型或规格：按GB/T 1335或GB/T 6411及相应产品标准规定标注号型规格，并在耐久性标签标注；纤维成分及含量：应按相关标准或产品标准规定在耐久性标签上标注纤维成分及含量；执行的产品标准：应标明所执行的国家、行业或企业的产品标准编号；安全类别：符合GB 18401标准规定且须保证现行有效；婴幼儿用品必须标明“婴幼儿用品”，其他产品必须标明所符合的安全类别； 2、≤20 mg/kg； | 1、未按GB/T 1335或GB/T 6411及相应产品标准规定标注号型规格，并在耐久性标签标注；未按相关标准或产品标准规定在耐久性标签上标注纤维成分及含量；未标明所执行的国家、行业或企业的产品标准编号；安全类别不符合GB 18401标准规定且须保证现行有效；婴幼儿用品必须标明“婴幼儿用品”，其他产品必须标明所符合的安全类别； 2、白底红色印花针织布（上衣主面料）2，4-二氨基甲苯：48mg/kg | SCL01I046261
48* | 男童休闲鞋 | 武汉市特创儿童用品有限公司 | 厦门市特步儿童用品有限公司 | Xtep | 货号：685215323432 | 总铅(Pb) | 1、≤100mg/kg | 1、黑色合成革（内里）：108mg/kg，黑/红色软塑胶（鞋面小圆标）：267mg/kg | SCL01I046268
49* | 男童皮凉鞋 | 武汉市武昌区丽兴源童装店 | 起步（中国）有限公司 | ABC KIDS | 货号：P62235734 | 总铅(Pb) | 1、≤100mg/kg | 1、军绿色合成革（内里）：1541mg/kg | SCL01I046731
50* | 女童休闲鞋 | 武汉市特创儿童用品有限公司 | 厦门市特步儿童用品有限公司/特步（中国）有限公司 | 特步/Xtep | 货号：685314325376 | 成鞋耐折性能 | 1、折后不得出现帮面裂面；底墙、帮底、鞋底开胶≤5.0mm；折后鞋底出现裂纹不得超过3处，且最长裂纹长度≤5.0mm;鞋底不得出现涂色脱落；有气（液）垫的的鞋折后气（液)垫不应出现漏气（液）、瘪塌现象。 | 1、左脚：折后帮面是否裂面：无；底墙、帮底、鞋底开胶长度：帮底开胶：22.2mm；鞋底裂纹数及裂纹长度：无；鞋底是否出现涂色脱落：无；有气（液）垫的的鞋折后气（液)垫是否出现漏气（液）、瘪塌现象：---；右脚：折后帮面是否裂面：无；底墙、帮底、鞋底开胶长度：帮底开胶：9.4mm；鞋底裂纹数及裂纹长度：无；鞋底是否出现涂色脱落：无；有气（液）垫的的鞋折后气（液)垫是否出现漏气（液）、瘪塌现象 | SCL01I046745
51* | 男童板鞋 | 武汉市特创儿童用品有限公司 | 厦门市特步儿童用品有限公司 | 特步/Xtep | 货号：685115310255 | 总铅(Pb) | 1、≤100mg/kg | 1、黄绿色塑胶（鞋面）112mg/kg | SCL01I046749
52 | 女童T恤 | 武汉瑞帆特商贸有限公司 | 鹰高顿（厦门）进出口有限公司/石狮市好田服饰实业有限公司 | JJLKIDS | 款号：GXT53151 | 纤维成分分析 | 1、网布：100%聚酯纤维 | 1、网布：100% 锦纶 | SCL01I046768
53* | 男童裤子 | 武汉瑞帆特商贸有限公司 | 鹰高顿（厦门）进出口有限公司/石狮市好田服饰实业有限公司 | JJLKIDS | 款号：BXK41110 | 耐湿摩擦色牢度 | 1、≥2-3级 | 1、大黑色针织布（主面料）：2级 | SCL01I046771
54* | 儿童推车 | 个体工商户（赵春荣） | 安徽省宿州市开发区小天使儿童用品厂 | 爱尔 宝贝 | S811 | 1、束缚系统的强度；2、动态耐久性测试；3、软塑料薄膜；4、标志和使用说明 | 1、应符合GB14748-2006标准中5.16.1规定；2.36000次动态耐久性测试后无任何影响退出安全性的损坏要求；3、平均厚度应≧0.038mm,且最小厚度≧0.036mm；4、产品上应包含规格型号、适用的年龄范围、提醒使用者及监护人需仔细阅读说明书，并妥善保存供以后参照信息； | 1、 不符合GB14748-2006标准中5.16.1规定；2.15832次动态耐久性测试后，座位下面“X”型支撑管在交叉点断裂；3、平均厚度0.016mm,最小厚度0.015mm；4、不含规格型号、适用的年龄范围、提醒使用者及监护人需仔细阅读说明书，并妥善保存供以后参照信息； | SCL01I049516
55* | 儿童推车 | 个体工商户（马菊清） | 山东黄金宝贝婴儿用品有限公司 | 黄金 宝贝 | HS222（货号：S202) | 1、折叠锁定装置；2、标志和使用说明 | 1、应符合GB14748-2006标准中折叠锁定装置可靠性测试，锁定装置不应松脱，车辆不应折叠；2、应详细说明附加的遮阳蓬帆布袋的最大载重量； | 1、折叠锁定装置可靠性测试，推车发生折叠，无法正常展开使用；2、未详细说明附加的遮阳蓬帆布袋的最大载重量； | SCL01I049517
56* | 高档婴儿伞车 | 个体工商户（马菊清） | 山东黄金宝贝婴儿用品有限公司 | 黄金 宝贝 | HS222（货号：S203BS) | 1、车轮的强度；2、标志和使用说明 | 1、应符合GB14748-2006标准车轮强度测试后，可拆卸或不可拆卸轮子应有效连接在轮轴上，组件功能不应丧失；2、产品上产品标准编号要完整及包装上有适用体重；说明书上信息要与产品上一致； | 1、在正常拆装200次轮子后进行车轮安装强度测试，在轮轴拆卸轮子方向施加200N力，轮子立即脱落；2、产品上产品标准缺失编号及包装上缺失适用体重；说明书上篮筐承载量与产品上不一致； | SCL01I049518
57 | 遥控车 | 中百仓储随州购物广场有限公司清河路店 | 汕头市澄海区莲下广宇塑胶玩具厂 | 广宇诚 | NO.6836 | 标识和说明 | 依据GB19865-2005第7.4条款规定可更换电池玩具应标明充电电池只能在成人监护下充电及和充电前应从玩具中取出 | 可更换电池玩具未标明充电电池只能在成人监护下充电及和充电前应从玩具中取出 | SCL01I049324
58* | 遥控玩具系列 | 湖北顺泰商贸有限公司黄垅分公司 | 汕头市澄海区赛丰玩具厂 | SAI FENG TOYS | NO.0077 | 1、标识和说明；2、发热和非正常工作；3、结构 | 1、应符合GB19865-2005条款7.1.2、条款7.4、条款7.4要求。2、不同极性之间绝缘不能被直径1mm探棒通过外壳深度不大于100mm孔短路，且电池温升不能超过限值45K；3、不需要破坏玩具才可取出电池，且能通过玩具对其它电池充电； | 1、不符合； 2、能被直径1mm探棒通过外壳深度不大于100mm孔短路，且电池温升超过限值45K； 3、需要破坏玩具才可取出电池，且不能通过玩具对其它电池充电； | SCL01I049327
59* | 轨道系列 | 湖北顺泰商贸有限公司黄垅分公司 | 汕头市澄海区赛丰玩具厂 | / | A333-19 | 发热和非正常工作 | 玩具在电池反方向安装状态下没有电流及大约8小时没电解液泄露 | 玩具在电池反方向安装状态 下有电流及大约8小时有电解液泄露 | SCL01I049328
60* | 遥控车玩具 | 湖北顺泰商贸有限公司黄垅分公司 | 汕头市澄海区上华工业区星速玩具厂 | / | NO.3288 | 结构 | 不需要破坏玩具才可取出电池，且能通过玩具对其它电池充电； | 需要破坏玩具才可取出电池， 且不能通过玩具对其它电池充电； | SCL01I049529
61* | 遥控车 | 湖北顺泰商贸有限公司黄垅分公司 | 汕头市澄海区键欣玩具厂 | JIANXIN | NO.A168-1 | 1、标识和说明；2、发热和非正常工作；3、结构 | 1、样品配有充电器，应标注定期检查充电器或电池充电器线头，插头，外壳和其它部件是否损坏，发现损坏应停止使用，直至修复完好的警告语；2、不同极性之间绝缘不能被直径1mm探棒通过外壳深度不大于100mm孔短路，且电池温升不能超过限值45K；3、不需要破坏玩具才可取出电池，且能通过玩具对其它电池充电； | 1、未标注定期检查充电器或电池充电器线头，插头，外壳和其它部件是否损坏，发现损坏应停止使用，直至修复完好的警告语；2、能被直径1mm探棒通过外壳深度不大于100mm孔短路，且电池温升超过限值45K； 3、需要破坏玩具才可取出电池，且不能通过玩具对其它电池充电； | SCL01I049329
62* | 遥控车 | 湖北顺泰商贸有限公司黄垅分公司 | 汕头市澄海区雄宇塑料玩具厂 | GREAT UNIVERSE | NO.83009 | 1、发热和非正常工作；2、结构 | 1、不同极性之间绝缘不能被直径1mm探棒通过外壳深度不大于100mm孔短路，且电池温升不能超过限值45K；2、不需要破坏玩具才可取出电池，且能通过玩具对其它电池充电； | 1、能被直径1mm探棒通过外壳深度不大于100mm孔短路，且电池温升超过限值45K； 2、需要破坏玩具才可取出电池，且不能通过玩具对其它电池充电； | SCL01I049530
63 | 云奇惯性飞机 | 武汉中百百货有限责任公司随州分公司 | 广东环奇电子科技有限公司 | 乐婴智 | 107 | 标识和说明 | 电池玩具在电池室里面或上面需标注电池电压、可使用电池类型、如何取出或安装电池、非充电电池不能充电、充电池只能在成人监护下充电、电池在充电前应取出、电池不能混用或以正确极性放入、用尽电池应取出、电源端子不得短路 | 未标注电池电压、可使用电池类型、如何取出或安装电池、非充电电池不能充电、充电池只能在成人监护下充电、电池在充电前应取出、电池不能混用或以正确极性放入、用尽电池应取出、电源端子不得短路 | SCL01I049332
64 | 变形玩具 | 武汉中百百货有限责任公司随州分公司 | 广东佳奇科技教育股份有限公司 | / | TT661 | 标识和说明 | 电池玩具在电池室里面或上面需备注电池电压 | 未标注电池电压 | SCL01I049333
65* | 轨道车 | 武汉中百百货有限责任公司随州分公司 | 汕头市澄海区英宝智能玩具有限公司 | / | TR-02 | 1、标识和说明；2、发热和非正常工作； | 1、变压器玩具应标注额定电压、直流电或交流电符号、变压器符号；2、不同极性之间绝缘不能被直径0.5mm长度大于25mm直钢针短路，且手柄温升不能超过限值35K； | 1、未标注额定电压、直流电或交流电符号、变压器符号；2、不同极性之间绝缘能被直径0.5mm长度大于25mm直钢针短路，且手柄温升不能超过限值35K； | SCL01I049535
66* | 儿童推车 | 随州市曾都区爱宓园儿童百货店 | 山东传奇贝贝儿童用品有限公司 | 优拉 | YL203 | 1、危险夹缝；2、手把强度；3、标志和使用说明 | 1、可触及区域内应无可使手指陷入的宽度大于5mm而小于12mm的间隙、开口或孔，除非其深度小于10mm; 2、经手把强度测试后，手把或车辆任何部件应无结构损坏； 3、产品应标注规格型号、产品预定的承载体重；使用说明书应有禁止使用非生产商提供的附件说明及详细说明附加的遮阳蓬帆布袋的最大载重量 | 1、移除餐盘，餐盘锁定机构处存在5mm-12mm之间且深度大于10mm孔洞; 2、推手手把转换至反向时，经400次手把强度测试后，反向手把锁定装置损坏； 3、产品未标注规格型号、产品预定的承载体重；使用说明书缺少禁止使用非生产商提供的附件说明及详细说明附加的遮阳蓬帆布袋的最大载重量； | SCL01I049337
67* | 军事玩具 | 随州市曾都区爱宓园儿童百货店 | 汕头市澄海区林达玩具厂 | 林达 | 8003 | 1、标识和说明；2、发热和非正常工作； | 1、电池室里面或上面应标称电池电压； 2、电池反向安装状态下无电流，大约2小时，无电解液泄露，电池全部反装，表面温升不超过45K； | 1、无标称电池电压； 2、电池反向安装状态下有电流，大约2小时，有电解液泄露，电池全部反装，表面温升超过45K； | SCL01I049538
68 | 轨道车 | 中百仓储随州购物广场有限公司十字街店 | 汕头市澄海区奋发玩具制品有限公司 | / | NO.2011-4C | 标识和说明 | 产品上应标识直流电符号和可使用的电池类型及玩具不能连接到多于推荐数量的电源上 | 产品上未标识直流电符号和可使用的电池类型及玩具不能连接到多于推荐数量的电源上说明 | SCL01I049541
69* | 超值大礼盒 | 中百仓储随州购物广场有限公司十字街店 | 福建新代实业有限公司 | 新代 | Z318494-1 | 1、边缘、尖端；2、标识和使用说明； | 1、产品中的卷笔刀存在功能性锐利边缘，应有警示说明；金属文具盒上的固定轴末端不含有可触及的锐利尖端；2、应标明产品适用的年龄范围； | 1、产品中的卷笔刀存在功能性锐利边缘，无警示说明；金属文具盒上的固定轴末端含有可触及的锐利尖端；2、未标明产品适用的年龄范围； | SCL01I049339
70* | 12色喷绘两用美劳派 | 中百仓储随州购物广场有限公司十字街店 | 福建新代实业有限公司 | 新代 | A460378 | 胶黏剂中总挥发性有机物含量 | 50g/L | 79.5g/L | SCL01I049542
71 | 遥控车 | 中百仓储随州购物广场有限公司十字街店 | 汕头市澄海区莲下广宇塑胶玩具厂 | 广宇诚 | NO.6836 | 标识和说明 | 充电玩具应标注电池只能在成人监护下充电及充电前应从玩具中取出 | 未标注电池只能在成人监护下充电及充电前应从玩具中取出 | SCL01I049543
72* | 电子音乐玩具 | 中百仓储随州购物广场有限公司十字街店 | 汕头市澄海区贝迪欧玩具厂 | 贝迪欧 | NO.BD700 | 1、机械性能（正常使用、可预见的合理滥用、用于包装或玩具中的塑料袋或塑料薄膜）； 2、标识和说明； 3、发热和非正常工作； | 1、薄膜宽度0.038mm； 2、应符合GB 19865-2005条款7.1.2、条款7.4要求； 3、不同极性之间绝缘不能被直径1mm探棒通过外壳深度不大于100mm孔短路，且电池温升不能超过限值45K； | 1、薄膜宽度为0.035mm(尺寸：258mm*280mm)和0.032mm(尺寸：257mm*287mm)； 2、不符合GB 19865-2005条款7.1.2、条款7.4要求； 3、能被直径1mm探棒通过外壳深度不大于100mm孔短路，且电池温升超过限值45K； | SCL01I049342
73* | 益智玩具 | 随州高新区贝贝爱母婴生活馆 | 汕头市澄海区凤翔宝丽玩具厂 | 宝丽玩具 | 1208 | 1、机械性能（正常使用；2、可预见的合理滥用；3、绳索和弹性绳） | 绳索长度220mm | 绳索长度为460mm，且连有可能使其缠结成环状的附件； | SCL01I049545
74* | 婴儿玩具 | 随州银泰新世纪购物广场有限公司新生活超市文峰店 | 汕头市澄海区健乐玩具厂 | / | 620-13 | 1、正常使用、可预见合理滥用；2、小零件；3、尖端；4、塑料薄膜；5、跌落测试； | 产品跌落测试后不可破裂形成小零件和尖点；薄膜要求0.038mm； | 1、产品跌落测试后破裂形成小零件和尖点；薄膜平均厚度0.024mm；2、产品跌落测试后破裂形成小零件；3、产品跌落测试后破裂形成尖点；4、薄膜平均厚度0.024mm；5、产品跌落测试后破裂形成小零件和尖点； | SCL01I049546
75* | 塑料锁扣铁笔盒 | 茅箭区三堰百能文体批发部 | 东莞市冠艺金属彩印包装有限公司 | / | No.82638-B | 边缘、尖端 | 产品上不应有可触及的锐利尖端 | 文具盒上的固定轴末端为可触及的锐利尖端 | SCL01I050889
76 | 液状胶水 | 茅箭区三堰百能文体批发部 | 上海小吉鸭文具有限公司台州分公司 | 小吉鸭 | 120mL No:1102 | 标识和说明 | 应标明产品适用年龄范围及产品生产者依法登记注册地址 | 未标明产品适用年龄范围及产品生产者依法登记注册地址 | SCL01I050647
77* | 工程车系列 | 茅箭区三堰新七彩玩具店 | 汕头市澄海区文艺玩具厂 | WENYI | W370B | 1、标识和说明；2、发热和非正常工作； | 1、电池室里面或上面应标识成比例的电池形状以及电池的电压和极性；2、电池反向安装状态下无电流，大约6小时，无电解液泄露，电池全部反装，表面温升不超过45K； | 1、未标识成比例的电池形状以及电池的电压和极性；2、电池反向安装状态下有电流，大约6小时，有电解液泄露，电池全部反装，表面温升超过45K； | SCL01I050562
78* | 迪士尼铁盒水溶性高级彩色铅笔 | 茅箭区三堰百能文体批发部 | 上海乐美文具有限公司 | 真彩 | 货号：F231636 | 边缘、尖端 | 产品上不应有可触及的锐利尖端 | 金属文具盒上的固定轴末端为可触及的锐利尖端 | SCL01I050161
79* | 未标注 | 十堰市丰融超市有限公司 | 未标注 | 联众 | NO.DM28006 | 1、边缘、尖端；2、标识和使用说明； | 1、产品中的卷笔刀不应含功能性锐利边缘；2、卷笔刀存在功能性锐利边缘应警示说明；应标明产品名称及产品生产者依法登记注册的名称和地址； | 1、含功能性锐利边缘；2、无警示说明；未标明产品名称及产品生产者依法登记注册的名称和地址； | SCL01I050650
80* | 印章水彩笔 | 十堰市丰融超市有限公司 | 温州市爱好笔业有限公司 | / | 1881-12 | 笔的上帽安全 | 笔帽尺寸，笔帽通气面积，笔帽空气流通需符合标准GB21027-2007条款4.6要求 | 不符合 | SCL01I050652
81* | 益智趣味玩具 | 湖北寿康永乐商贸集团有限公司1+1超市 | 汕头市益玩玩具实业有限公司 | 益玩 玩具 | ZZ6067 | 邻苯二甲酸酯 | 总和（邻苯二甲酸二（2-乙基己基）酯、邻苯二甲酸二丁酯、邻苯二甲酸苯基丁酯）1000mg/kg | 总和（邻苯二甲酸二（2-乙基己基）酯、邻苯二甲酸二丁酯、邻苯二甲酸苯基丁酯）281966mg/kg | SCL01I050564
82* | 趣味泡泡玩具 | 湖北寿康永乐商贸集团有限公司1+1超市 | 汕头市澄海区金钿玩具有限公司 | 美高乐 | MG900 | 发热和非正常工作 | 玩具在电池反方向安装状态下没有电流及大约8小时没电解液泄露 | 有电流及大约8小时有电解液泄露 | SCL01I050168
83* | 电动益智玩具 | 湖北寿康永乐商贸集团有限公司1+1超市 | 汕头市澄海区聚成玩具厂 | / | NO.666-32 | 1、标识和说明；2、发热和非正常工作； | 1、玩具应标注如何取出或安装电池； 2、不同极性之间绝缘不能被直径0.5mm长度大于25mm直钢针短路，且电池温升不能超过限值45K； | 1、未标注如何取出或安装电池； 2、能被直径0.5mm长度大于25mm直钢针短路，且电池温升超过限值45K； | SCL01I050169
84 | 故事机 | 张湾区公园路新欢乐屋儿童用品商店 | 深圳市宇讯昌电子有限公司 | / | MD-01 | 标识和说明 | 需符合GB19865-2005条款7.1.1、条款7.4要求 | 不符合 | SCL01I050664
85 | 遥控车 | 张湾区公园路新欢乐屋儿童用品商店 | 汕头市澄海区仁达塑料有限公司 | 仁达 | RD985 | 标识和说明 | 电池玩具应标注可使用电池类型 | 未标注且包装上标识与实际样品不符 | SCL01I050667
86* | 电动玩具枪 | 张湾区公园路新欢乐屋儿童用品商店 | 汕头市东发玩具实业有限公司 | 東發 玩具 | DF-19218B+ | 发热和非正常工作 | 玩具在电池反方向安装状态下没电流且大约8小时无电解液泄露；不同极性之间绝缘不能被直径0.5mm长度大于25mm直钢针短路，且电池温升不能超过限值45K； | 反向安装有电流且大约8小时有电解液泄露；能被直径0.5mm长度大于25mm直钢针短路，且电池温升超过限值45K； | SCL01I050573
87* | 电动玩具/遥控车 | 张湾区公园路新欢乐屋儿童用品商店 | 广东飞轮科技股份有限公司 | Fei lun | F1047 | 发热和非正常工作 | 玩具在正常工作情况下允许，电池温升限值为45K | 电池温升超过限值为45K | SCL01I050694
88* | 电动玩具枪 | 张湾区公园路新欢乐屋儿童用品商店 | 汕头市东发玩具实业有限公司 | 東發 玩具 | DF-24218B | 发热和非正常工作 | 玩具在电池反方向安装状态下没电流且大约8小时无电解液泄露； | 反方向有电流且大约8小时有电解液泄露； | SCL01I050576
89* | 磁力益智玩具 | 张湾区公园路新欢乐屋儿童用品商店 | 杭州思创磁性器件有限公司 | 思创玩具 | MT09008 | 1、机械性能（正常使用；2、可预见的合理滥用；3、磁铁和磁铁部件） | 依据GB6675.2-2014规定磁力玩具接收时不能有危险磁石，如有则其磁通量系数为50kG²mm² | 有危险磁石，且其磁通量系数为122.9kG²mm² | SCL01I050578
90 | 机器人玩具 | 茅箭区三堰新七彩玩具店 | 汕头市肯迪隆玩具实业有限公司 | 肯迪隆 | KD-803A | 标识和说明 | 标识信息在包装上，应声明因该包装含有重要信息必须予以保留的语句 | 未声明因该包装含有重要信息必须予以保留的语句 | SCL01I050649
Note on D68: 微软用户: 此信息是委托商信息，