## 不合格商品汇总表
2016年下半年实木地板（含强化地板、实木复合地板）抽检不合格名单
序号 | 抽样工作单号 | 报告编号 | 检验单位 | 抽样地区 | 抽样日期 | 商品品种 | 样品名称 | 商标 | 生产日期/货号 | 规格型号 | 受检单位 | 营业执照号 | 受检单位地址 | 受检单位法人 | 受检单位电话 | 生产单位 | 生产单位地址 | 生产单位电话 | 主要不合格项目 | 标准值 | 实测值 | 不合格类型 | 不合格程度 | 备注
1 | 1617873 | AHJH(M)字2016第370号 | 安徽省江淮质量技术检测服务有限公司 | 宿迁市 | 2016.10.11 | 强化地板 | 北美胡桃强化地板 | 德尔 | 2016-09-23 | F1002、1216*144.5*11.2mm/块、8片/包 | 泗洪县美德家园装饰材料经营部（谢飞） | 321324600816659 | 泗洪县红利来建材市场23栋22-24号 | 谢飞 | 15161223270 | 德尔未来科技控股集团股份有限公司 | 江苏省苏州市吴江七都大道599号 | / | 静曲强度 | 静曲强度（MPa）平均值≥30.0，最小值≥24 | 静曲强度：平均值初检：29.0； 复检：29.4；最小值初检：27.8； 复检：27.5 | 质量 | 一般
2 | 1617874 | AHJH(M)字2016第371号 | 安徽省江淮质量技术检测服务有限公司 | 宿迁市 | 2016.10.11 | 强化地板 | 浸渍纸层压木质地板 | 大卫地板 | 001031601 | 金玉满堂、1218*168*12mm/片、10片/包、DWPM01 | 泗洪县大卫地板经营部（张洪如） | 321324600973357 | 泗洪县红利来建材市场7-1-3 | 张洪如 | 18951092358 | 苏州大卫木业有限公司 | 苏州市吴江区桃源镇梵香工业园 | 0512-63068230 | 静曲强度 | 静曲强度（MPa）平均值≥30.0，最小值≥24 | 静曲强度：平均值初检：28.1； 复检：27.6；最小值初检：25.8； 复检：25.3 | 质量 | 一般
3 | 1617908 | AHJH(M)字2016第374号 | 安徽省江淮质量技术检测服务有限公司 | 南通市 | 2016.10.11 | 强化地板 | 浸渍纸层压木质地板 | 安德地板 | 2014-10-05 | 815*155*12mm | 沈小雷 | 320681600396473 | 汇龙镇建材街359号门市 | 沈小雷 | 13773875458 | 武进区横林安德木业厂 | 武进区横林镇北工业集中区 | / | 甲醛释放量，表面耐磨性能、静曲强度 | 甲醛释放量 （9-11L干燥器法）：（mg/L）≤0.5；表面耐磨性能（转）三个象限都出现破损且破损面积均不小于0.6mm2， 转数≥4000；静曲强度（MPa）平均值≥30.0，最小值≥24 | 甲醛释放量：初检：0.8； 复检：0.8；表面耐磨性能：初检：1100； 复检：1200； 静曲强度：平均值初检：26.9； 复检：27.2；最小值初检：25.2； 复检：25.7 | 质量 | 严重
4 | 1617910 | AHJH(M)字2016第376号 | 安徽省江淮质量技术检测服务有限公司 | 南通市 | 2016.10.11 | 强化地板 | 浸渍纸层压木质地板 | 好美家 | 1203090910 | HMJ8-8025、808*130*12mm | 徐卫（陆忠平） | / | 启东市恒亚建材城好美家销售部 | 陆忠平 | 18251334517 | 苏州好宜家木业有限公司 | 苏州吴江桃源镇梵香开发区孟香路38号 | / | 静曲强度 | 静曲强度（MPa）平均值≥30.0，最小值≥24 | 静曲强度：平均值初检：27.1； 复检：27.3；最小值初检：22.5； 复检：23.1 | 质量 | 一般
5 | 1617735 | AHJH(M)字2016第437号 | 安徽省江淮质量技术检测服务有限公司 | 淮安市 | 2016.10.24 | 强化地板 | 浸渍纸层压木质地板 | 荣登 | 2015-09-29 | 808*145*12mm（天使之翼）20片/箱 | 韩先楚 | 320830600465831 | 盱眙县官滩镇圣山南路 | 韩先楚 | 13770464680 | 江苏中鑫德赛木业有限公司 | 江苏省常州市横林镇莲蓉村（213103） | 400180 2188 | 表面耐磨性能 | 表面耐磨性能（转）：三个象限都出现破损且破损面积均不小于0.6mm2，转数≥4000 | 表面耐磨性能（转）：初检：1200，复检：1100 | 质量 | 一般
6 | 1617758 | AHJH(M)字2016第449号 | 安徽省江淮质量技术检测服务有限公司 | 淮安市 | 2016.10.27 | 强化地板 | 浸渍纸层压木质地板 | 允升地板 | 2016-06-03 | 815*175*12mm*18pcs | 淮安区车桥镇小何精品移门门市部（何正国） | 320803600774509 | 淮安市淮安区车桥镇车北村四组富福路陈正明出租房 | 何正国 | 15952307058 | 上海颖广工贸有限公司 | 上海市宝山区沪太路8885号 | / | 表面耐磨性能 | 表面耐磨性能（转）：三个象限都出现破损且破损面积均不小于0.6mm2，转数≥4000 | 表面耐磨性能（转）：初检：1600，复检：1600 | 质量 | 一般

## 合格商品汇总表
合格商品基本情况汇总表
序号 | 抽样工作单号 | 报告编号 | 检验单位 | 抽样地区 | 抽样日期 | 商品品种 | 样品名称 | 商标 | 生产日期/货号 | 规格型号 | 受检单位 | 营业执照号 | 受检单位地址 | 受检单位邮编 | 受检单位法人 | 受检单位电话 | 生产单位 | 生产单位地址 | 生产单位邮编 | 生产单位电话 | 备注
1 | 1615522 | （2016）委抽字人造板类第122号 | 邳州市市场监督综合检验检测中心 | 苏州姑苏区 | 2016-10-27 | 实木地板 | 实木地板（圆盘豆） | 木师 | / | 910*125*17（mm） | 姑苏区木可森装饰材料商行 | 320508600179344 | 苏州市干将西路1296号2幢301室331号 | / | 袁海强 | 18136172317 | 苏州雅艺木制品厂 | 苏州市吴江桃源镇浔青公路1479号 | / | 18605726989
2 | 1615523 | （2016）委抽字人造板类第123号 | 邳州市市场监督综合检验检测中心 | 苏州姑苏区 | 2016-10-27 | 实木地板 | 实木地板（纽墩豆） | 木师 | / | 910*123*16（mm） | 姑苏区木可森装饰材料商行 | 320508600179344 | 苏州市干将西路1296号2幢301室331号 | / | 袁海强 | 18136172317 | 苏州雅艺木制品厂 | 苏州市吴江桃源镇浔青公路1479号 | / | 18605726989
3 | 1615524 | （2016）委抽字人造板类第124号 | 邳州市市场监督综合检验检测中心 | 苏州姑苏区 | 2016-10-27 | 实木地板 | 实木地板（双柱苏木） | 木师 | 2016-05-10 | 910*125*17（mm） | 姑苏区木可森装饰材料商行 | 320508600179344 | 苏州市干将西路1296号2幢301室331号 | / | 袁海强 | 18136172317 | 苏州雅艺木制品厂 | 苏州市吴江桃源镇浔青公路1479号 | / | 18605726989
4 | 1615525 | （2016）委抽字人造板类第125号 | 邳州市市场监督综合检验检测中心 | 苏州姑苏区 | 2016-10-27 | 实木地板 | 实木地板（榆木） | 木师 | 2016-06-06 | 910*165*17（mm） | 姑苏区木可森装饰材料商行 | 320508600179344 | 苏州市干将西路1296号2幢301室331号 | / | 袁海强 | 18136172317 | 苏州雅艺木制品厂 | 苏州市吴江桃源镇浔青公路1479号 | / | 18605726989
5 | 1615526 | （2016）委抽字人造板类第126号 | 邳州市市场监督综合检验检测中心 | 苏州姑苏区 | 2016-10-27 | 实木地板 | 实木地板（二翅豆） | 木师 | 2016-07-10 | 910*125*17（mm） | 姑苏区木可森装饰材料商行 | 320508600179344 | 苏州市干将西路1296号2幢301室331号 | / | 袁海强 | 18136172317 | 苏州雅艺木制品厂 | 苏州市吴江桃源镇浔青公路1479号 | / | 18605726989
6 | 1615527 | （2016）委抽字人造板类第127号 | 邳州市市场监督综合检验检测中心 | 苏州姑苏区 | 2016-10-27 | 实木地板 | 实木地板（栎木） | 大自然 | 2016-05-10 | 比利时金橡 910*123*18（mm） | 姑苏区木香亭地板经营部 | 320508600262261 | 苏州姑苏区干将西路1296号2幢101室108 | / | 陈松 | 13402594946 | 大自然家居（中国）有限公司 | 广东佛山市顺德大良龙盘西路8号 | / | 400-8302796
7 | 1615528 | （2016）委抽字人造板类第128号 | 邳州市市场监督综合检验检测中心 | 苏州姑苏区 | 2016-10-27 | 实木地板 | 实木地板（伯克山榄） | 大自然 | 2016-05-10 | 910*122*18（mm） | 姑苏区木香亭地板经营部 | 320508600262261 | 苏州姑苏区干将西路1296号2幢101室108 | / | 陈松 | 13402594946 | 大自然家居（中国）有限公司 | 广东佛山市顺德大良龙盘西路8号 | / | 400-8302796
8 | 1615529 | （2016）委抽字人造板类第129号 | 邳州市市场监督综合检验检测中心 | 苏州姑苏区 | 2016-10-27 | 实木地板 | 实木地板（栎木） | 大自然 | 2016-07-05 | 1210*130*18（mm） | 姑苏区木香亭地板经营部 | 320508600262261 | 苏州姑苏区干将西路1296号2幢101室108 | / | 陈松 | 13402594946 | 大自然家居（中国）有限公司 | 广东佛山市顺德大良龙盘西路8号 | / | 400-8302796
9 | 1615530 | （2016）委抽字人造板类第130号 | 邳州市市场监督综合检验检测中心 | 苏州姑苏区 | 2016-10-27 | 实木地板 | 实木地板（栎木） | 大自然 | 2016-01-10 | 910*153*18（mm） 橡木物语 | 姑苏区木香亭地板经营部 | 320508600262261 | 苏州姑苏区干将西路1296号2幢101室108 | / | 陈松 | 13402594946 | 大自然家居（中国）有限公司 | 广东佛山市顺德大良龙盘西路8号 | / | 400-8302796
10 | 1615531 | （2016）委抽字人造板类第131号 | 邳州市市场监督综合检验检测中心 | 苏州姑苏区 | 2016-10-27 | 实木地板 | 实木地板（栎木） | 大自然 | 2016-02-15 | 910*123*18（mm） 爱尔兰风情 | 姑苏区木香亭地板经营部 | 320508600262261 | 苏州姑苏区干将西路1296号2幢101室108 | / | 陈松 | 13402594946 | 大自然家居（中国）有限公司 | 广东佛山市顺德大良龙盘西路8号 | / | 400-8302796
11 | 1617907 | AHJH(M)字2016第373号 | 安徽省江淮质量技术检测服务有限公司 | 南通市 | 2016.10.11 | 实木复合地板 | 实木复合地板 | 世友地板 | 160903308 | 910*127*15/0.6（2#）、16片/箱 | 启东市汇龙镇祥泰地板经营部（林海荣） | 320681600389168 | 汇龙镇城河建材街282、284号 | / | 林海荣 | 13962828505 | 浙江世友木业有限公司 | 浙江省湖州市南浔区南浔镇吴越公路 | / | /
12 | 1617760 | AHJH(M)字2016第452号 | 安徽省江淮质量技术检测服务有限公司 | 淮安市 | 2016.10.26 | 实木地板 | 实木地板 | 扬子地板 | 2016.10.13 | 910*122*18mm （卡罗·莱茵诗画、YSB2801） | 涟水县至乐建材经营部 （王海林） | 320826600732845 | 涟水县涟城镇东鼎商城J-04栋116-120号商铺 | / | 王海林 | 18932334188 | 定远县杨子悦活木业有限公司 | 安徽省滁州市定远县工业园东兴路 | / | 400-8890688
13 | 1617761 | AHJH(M)字2016第453号 | 安徽省江淮质量技术检测服务有限公司 | 淮安市 | 2016.10.26 | 实木地板 | 实木地板 | 扬子地板 | 2016.3.3 | 910*122*18mm （番龙眼·灵彩、YSB106） | 涟水县至乐建材经营部 （王海林） | 320826600732845 | 涟水县涟城镇东鼎商城J-04栋116-120号商铺 | / | 王海林 | 18932334188 | 定远县杨子悦活木业有限公司 | 安徽省滁州市定远县工业园东兴路 | / | 400-8890688
14 | 1617871 | AHJH(M)字2016第368号 | 安徽省江淮质量技术检测服务有限公司 | 宿迁市 | 2016.10.11 | 强化地板 | ZCK12，渔人堡柚木 | 德尔 | 2016.6.19 | 1216*144.5*11.2mm/块、8片/包 | 泗洪县美德家园装饰材料经营部（谢飞） | 321324600816659 | 泗洪县红利来建材市场23栋22-24号 | / | 谢飞 | 15161223268 | 德尔未来科技控股集团股份有限公司 | 江苏省苏州市吴江七都大道599号 | / | /
15 | 1617872 | AHJH(M)字2016第369号 | 安徽省江淮质量技术检测服务有限公司 | 宿迁市 | 2016.10.11 | 强化地板 | 木色旋律强化地板 | 德尔 | 2016.8.26 | F3003、1216*144.5*11.2mm/块、8片/包 | 泗洪县美德家园装饰材料经营部（谢飞） | 321324600816659 | 泗洪县红利来建材市场23栋22-24号 | / | 谢飞 | 15161223269 | 德尔未来科技控股集团股份有限公司 | 江苏省苏州市吴江七都大道599号 | / | /
16 | 1617875 | AHJH(M)字2016第372号 | 安徽省江淮质量技术检测服务有限公司 | 宿迁市 | 2016.10.11 | 强化地板 | 浸渍纸层压木质地板 | 大卫地板 | 007011601 | 珍品桦木、1218*168*12mm/片、10片/包、DW0087 | 泗洪县大卫地板经营部（张洪如） | 321324600973357 | 泗洪县红利来建材市场7-1-3 | / | 张洪如 | 18951092359 | 苏州大卫木业有限公司 | 苏州市吴江区桃源镇梵香工业园 | / | 051263760853
17 | 1617909 | AHJH(M)字2016第375号 | 安徽省江淮质量技术检测服务有限公司 | 南通市 | 2016.10.11 | 强化地板 | 浸渍纸层压木质地板 | 好美家 | 1603090105 | HMJ10-1302、808*130*12mm | 徐卫（陆忠平） | / | 启东市恒亚建材城好美家销售部 | / | 陆忠平 | 18251334516 | 苏州好宜家木业有限公司 | 苏州吴江桃源镇梵香开发区孟香路38号 | / | 051263760738
18 | 1617736 | AHJH(M)字2016第438号 | 安徽省江淮质量技术检测服务有限公司 | 淮安市 | 2016.10.24 | 强化地板 | 欧美雅格地板 | 欧美雅格 | 60711 | 809*148*12mm（雅致系列）2.395m2、20片 | 盱眙星空装饰材料经营部（王祥） | 320830600325012 | 盱眙县穆店街道 | / | 王祥 | 13401813684 | 滁州市三星木业有限公司 | 中国滁州市来安经济开发区 | / | /
19 | 1617766 | AHJH(M)字2016第447号 | 安徽省江淮质量技术检测服务有限公司 | 淮安市 | 2016.10.28 | 强化地板 | 浸渍纸层压木质地板 | 千年舟 | 2015.2.1 | 808*130*12.3mm、2.1008m2、20片 | 盱眙广源木业经营部（钱之芝） | 320830600094317 | 盱眙县盱马路南侧海通时代广场5号楼106号 | / | 钱之芝 | 13951264998 | 千年舟集团·杭州华海木业有限公司 | 杭州市余杭区良渚镇良运街282号 | 0571-88746931 | /
20 | 1617767 | AHJH(M)字2016第448号 | 安徽省江淮质量技术检测服务有限公司 | 淮安市 | 2016.10.28 | 强化地板 | 浸渍纸层压木质地板 | 千年舟 | 2016.01.13 | 808*130*12mm 2.1008m2、20片 | 盱眙广源木业经营部（钱之芝） | 320830600094317 | 盱眙县盱马路南侧海通时代广场5号楼106号 | / | 钱之芝 | 13951264998 | 千年舟集团·杭州华海木业有限公司 | 杭州市余杭区良渚镇良运街282号 | 0571-88746931 | /
21 | 1617917 | AHJH(M)字2016第454号 | 安徽省江淮质量技术检测服务有限公司 | 淮安市 | 2016.10.26 | 强化地板 | 强化地板 | 徐家地板 | 160526A | 808*129.8*12mm 舒怀靓丽6530 20片/箱、2.09m2 | 谷红霞 | 320826600666192 | 涟水县涟城东鼎商城J04幢109号 | / | 谷红霞 | 13952303607 | 常州徐家木业有限公司 | 江苏省常州市武进区前黄镇大成村 | 0519-82456918 | /
22 | 1617918 | AHJH(M)字2016第455号 | 安徽省江淮质量技术检测服务有限公司 | 淮安市 | 2016.10.26 | 强化地板 | 强化地板 | 徐家地板 | 160401A | 808*129.8*12mm 舒怀靓丽6528 20片/箱2.097568m2 | 谷红霞 | 320826600666192 | 涟水县涟城东鼎商城J04幢109号 | / | 谷红霞 | 13952303607 | 常州徐家木业有限公司 | 江苏省常州市武进区前黄镇大成村 | 0519-82456918 | /
23 | 1617919 | AHJH(M)字2016第456号 | 安徽省江淮质量技术检测服务有限公司 | 淮安市 | 2016.10.26 | 强化地板 | 强化地板 | 徐家地板 | 141023 （批次号） | 808*129.8*12mm 至尊真木（7519） 20片/箱、2.0975m2 | 谷红霞 | 320826600666192 | 涟水县涟城东鼎商城J04幢109号 | / | 谷红霞 | 13952303607 | 常州徐家木业有限公司 | 江苏省常州市武进区前黄镇大成村 | 0519-82456918 | /
24 | 1617882 | AHJH(M)字2016第468号 | 安徽省江淮质量技术检测服务有限公司 | 连云港市 | 2016.10.19 | 强化地板 | 大亚基材复合木地板 | 正和 | 2016.10.16 | ZH2802（1226*201*12 mm） | 连云港星溪头建材有限公司 (许斌) | 3207000000156555 | 连云港市云台山风景名胜区云台乡云善路1号 | / | 许斌 | 13605131746 | 上海悦纳建材有限公司 | 上海市奉贤区拓林镇夹路村一组 | 400-7999896 | /
25 | 1617883 | AHJH(M)字2016第469号 | 安徽省江淮质量技术检测服务有限公司 | 连云港市 | 2016.10.19 | 强化地板 | 浸渍纸层压木质地板 | 正和 | 2016.10.16 | 1226*201*12 mm | 连云港星溪头建材有限公司 (许斌) | 3207000000156555 | 连云港市云台山风景名胜区云台乡云善路1号 | / | 许斌 | 13605131746 | 上海悦纳建材有限公司 | 上海市奉贤区拓林镇夹路村一组 | 400-7999896 | /
26 | 1617884 | AHJH(M)字2016第470号 | 安徽省江淮质量技术检测服务有限公司 | 连云港市 | 2016.10.19 | 强化地板 | 强化地板 | 正和 | 2016.1.24 | 1226*201*12 mm | 连云港星溪头建材有限公司 (许斌) | 3207000000156555 | 连云港市云台山风景名胜区云台乡云善路1号 | / | 许斌 | 13605131746 | 上海悦纳建材有限公司 | 上海市奉贤区拓林镇夹路村一组 | 400-7999896 | /
27 | 1617889 | AHJH(M)字2016第475号 | 安徽省江淮质量技术检测服务有限公司 | 连云港市 | 2016.10.20 | 强化地板 | 精典超实木地板 | 正大 | 2014.4.16 | 813*153mm | 连云港市国际商城刘月地板批发部 （刘月） | 320700600059549 | 海州区解放东路308号华集配载市场 | / | 刘月 | 15161308938 | 济宁正大木业有限公司 | 山东省济宁市任城区唐口镇后王村 | / | /
28 | 1617890 | AHJH(M)字2016第476号 | 安徽省江淮质量技术检测服务有限公司 | 连云港市 | 2016.10.20 | 强化地板 | 精品压膜地板 | 利地亚 | 2016.5.3 | 1220*242*12 mm | 连云港市国际商城刘月地板批发部 （刘月） | 320700600059549 | 海州区解放东路308号华集配载市场 | / | 刘月 | 15161308938 | 济宁正大木业有限公司 | 山东省济宁市任城区唐口镇后王村 | / | /
29 | 1617729 | AHJH(M)字2016第477号 | 安徽省江淮质量技术检测服务有限公司 | 连云港市 | 2016.10.20 | 强化地板 | 精品压膜地板 | 利地亚 | 2015.9.4 | 1220*242*12 mm | 连云港市国际商城刘月地板批发部 （刘月） | 320700600059549 | 海州区解放东路308号华集配载市场 | / | 刘月 | 15161308938 | 济宁正大木业有限公司 | 山东省济宁市任城区唐口镇后王村 | / | /