## 不合格52批次
鄂州市工商局一季度（第二批）抽检不合格名单
序号 | 报告编号 | 样品名称 | 规格型号 | 标称商标 | 标称生产单位名称 | 抽检场所 | 综合判定结论 | 不合格项目 | 标准值 | 实测值 | 备注
1 | KW201801793 | 门窗用铝合金建筑型材 | 6063-T5 喷涂 6m/根 | JIN QIAO | 黄石市金桥铝业有限公司 | 个体 | 不合格 | 壁厚允许偏差 | ±0.23 | -0.39
[8 empty] | 铁（Fe）* | ≤0.35 | 0.38
2 | KW201801794 | 门窗用铝合金建筑型材 | 6063-T5 6m/根 | JIN QIAO | 黄石市金桥铝业有限公司 | 个体 | 不合格 | 壁厚允许偏差 | ±0.23 | -0.43
[8 empty] | 阳极氧化膜都厚度 | 局部膜都厚度A、B、C、D、E点均应≥8；平均膜厚度≥10 | 2、3、1、3、2；2
3 | KW201801811 | 冷轧带肋钢筋 | Φ6.5mm |  |  | 个体 | 不合格 | 抗拉强度 | ≥550 | 426
[8 empty] | 重量允许偏差 | ±4 | -11
[8 empty] | 横肋间隙允许偏差 | ±15 | 56
[8 empty] | 规定非比例延伸强度 | ≥500 | 387
4 | KW201802045 | 冷轧带肋钢筋 | Φ5.5mm |  |  | 个体 | 不合格 | 重量允许偏差 | ±4 | 14
[8 empty] | 横肋间隙允许偏差 | ±15 | 56
5 | KW201801812 | 箍筋 | Φ5.5mm 20×25cm |  |  | 个体 | 不合格 | 抗拉强度 | ≤540 | 552
[8 empty] | 断后伸长率 | ≥21 | 9
6 | KW201802039 | 镀锌方管 | 30×40 |  |  | 个体 | 不合格 | 边长允许偏差 | 边长A±0.40；边长B±0.30 | +6.02；-3.60
[8 empty] | 壁厚允许偏差 | -0.20~+0.30 | -1.29
7 | KW201802040 | 镀锌方管 | 40×60mm |  |  | 个体 | 不合格 | 边长允许偏差 | 边长A±0.48；边长B±0.40 | +3.42；-3.70
[8 empty] | 壁厚允许偏差 | -0.20~+0.30 | -1.08
8 | KW201802043 | 镀锌方管 | 20×20mm |  |  | 个体 | 不合格 | 边长允许偏差 | ±0.30 | +5.22
[8 empty] | 壁厚允许偏差 | ±0.18 | -0.27
9 | KW201802044 | 热轧等边角钢 | 25×25mm |  |  | 个体 | 不合格 | 边宽度允许偏差 | ±0.8 | +4.5
[8 empty] | 边厚度允许偏差 | ±0.4 | -1.3
[8 empty] | 重量允许偏差 | ±5 | -28
10 | KW201801808 | 喜年来·文化砖 | 13片/件 200mm×400mm | 喜年来 | 福建省晋江市远方陶瓷有限公司 | 个体 | 不合格 | 破坏强度 | ≥600 | 557
[8 empty] | 断裂模数平均值、单个最小值 | ≥22；≥20 | 20；17
11 | KW201801809 | 兆辉陶瓷 | 15片/件 140mm×280mm |  | 晋江闽冠建材有限公司 | 个体 | 不合格 | 吸水率（平均值） | 0.5<H≤3 | 5.4
[8 empty] | 破坏强度 | ≥700 | 635
[8 empty] | 断裂模数平均值、单个最小值 | ≥30；≥27 | 27；25
12 | KW201801814 | 盛邦陶瓷 | 450×300 12片/件 |  | 佛山市博牌陶瓷有限公司 | 个体 | 不合格 | 破坏强度 | ≥600 | 554
[8 empty] | 断裂模数平均值、单个最小值 | ≥15；≥12 | 11；9
13 | KW201802034 | 瓷砖 | 60×200mm 22片/件 | 旭迪豪 | 福建省南安市兴龙陶瓷有限公司 | 个体 | 不合格 | 吸水率（平均值） | 0.5<H≤3 | 4.8
14 | KW201802035 | 陶瓷 | 100mm×200mm 25片/件 | 家庭梦想 | 福建晋江家庭梦想陶瓷有限公司 | 个体 | 不合格 | 吸水率（平均值） | 0.5<H≤3 | 8
[8 empty] | 破坏强度 | ≥700 | 618
[8 empty] | 断裂模数平均值、单个最小值 | ≥30；≥27 | 15；15
15 | KW201802036 | 磁砖 | 200×400mm 12片/件 | Baoda | 晋江宝达陶瓷有限公司 | 个体 | 不合格 | 吸水率（平均值） | 3<H≤6 | 0.2
16 | KW201802042 | 通体砖 | 60×200mm 58片/件 | 兴荣 | 晋江闽冠建材有限公司 | 个体 | 不合格 | 吸水率（平均值） | 0.5<H≤3 | 4.9
[8 empty] | 破坏强度 | ≥700 | 619
17 | KW201801797 | 背板 | 1220×2440 直接用于室内装饰 |  |  | 个体 | 不合格 | 甲醛释放量 | ≤1.5 | 1.9
18 | KW201801798 | 背板 | 1220×2440 直接用于室内装饰 |  |  | 个体 | 不合格 | 甲醛释放量 | ≤1.5 | 1.9
19 | KW201801799 | 胶合板 | 1220×2440 直接用于室内装饰 |  |  | 个体 | 不合格 | 甲醛释放量 | ≤1.5 | 6.2
20 | KW201801800 | 背板 | 1220×2440 直接用于室内装饰 |  |  | 个体 | 不合格 | 甲醛释放量 | ≤1.5 | 1.9
21 | KW201801801 | 背板 | 1220×2440 直接用于室内装饰 |  |  | 个体 | 不合格 | 甲醛释放量 | ≤1.5 | 1.9
22 | KW201802015 | 贴面板 | 1220×2440 直接用于室内装饰 |  |  | 个体 | 不合格 | 甲醛释放量 | ≤1.5 | 1.8
23 | KW201802016 | 面板 | 1220×2440 直接用于室内装饰 |  |  | 个体 | 不合格 | 甲醛释放量 | ≤1.5 | 3.9
24 | KW201802018 | 面板 | 1220×2440 直接用于室内装饰 |  |  | 个体 | 不合格 | 甲醛释放量 | ≤1.5 | 1.9
25 | KW201802019 | 面板 | 1220×2440 直接用于室内装饰 |  |  | 个体 | 不合格 | 甲醛释放量 | ≤1.5 | 1.9
26 | KW201802020 | 生态板 | 1220×2440 直接用于室内装饰 | 森鹿 | 杭州品木森鹿装修材料有限公司 | 个体 | 不合格 | 甲醛释放量 | ≤1.5 | 1.8
[8 empty] | 芯条宽厚比 | ≤4.0 | 4.6
27 | KW201802300 | 面板 | 1220×2440 直接用于室内装饰 |  |  | 个体 | 不合格 | 甲醛释放量 | ≤1.5 | 1.7
28 | KW201802301 | 生态板 | 柔光银丝胡桃 香杉木 | 鹰冠 | 武汉鹰冠木业有限公司 | 个体 | 不合格 | 芯条宽厚比 | ≤4.0 | 4.2
29 | KW201802302 | 生态板 | 1220×2440 直接用于室内装饰（浮雕白檀） 香杉木 | 鹰冠 | 武汉鹰冠木业有限公司 | 个体 | 不合格 | 芯条宽厚比 | ≤4.0 | 5
30 | KW201802304 | 面板 | 1220×2440 直接用于室内装饰 |  |  | 个体 | 不合格 | 甲醛释放量 | ≤1.5 | 1.9
31 | KW201802306 | 生态免漆板（暖白） | 1220×2440 |  |  | 个体 | 不合格 | 甲醛释放量 | ≤1.5 | 5.4
[8 empty] | 横向静曲强度 | ≥15.0 | 14.3
32 | KW201802309 | 面板（大浮雕） | 1220×2440 直接用于室内装饰 |  |  | 个体 | 不合格 | 甲醛释放量 | ≤1.5 | 5.1
33 | KW201801795 | 电线电缆 | BLV 100m/卷 450/750V 16mm2 | 昱星线缆 | 制造商：上海豫鑫电线电缆有限公司 | 个体 | 不合格 | 产地标志和电缆识别；完整标志之间的距离 | 电缆应标有制造厂名、产品型号和额定电压的连续标志；≤275 | 无制造厂名；550
[8 empty] | 绝缘抗拉强度 | ≥12.5 | 8.8
34 | KW201801796 | 通用橡套软电缆 | YC 90m/卷 3×4mm2 |  | 中远红旗线缆有限公司 | 个体 | 不合格 | 产地标志和电缆识别；护套上标志之间的距离 | 电缆应有制造厂名、产品型号和额定电压的连续标志，厂名标志可以是标志识别线或者是制造厂名或商标 的重复标志；≤550 | 无标志线、制造厂名称、商标；700
[8 empty] | 20℃时导体电阻最大值； | ≤4.95 | 红；11.23；黄：11.65；蓝：11.30
[8 empty] | 护套厚度规定值 | ≥1.9 | 1.7
[8 empty] | 护套厚度最薄处 | ≥1.51 | 1.32
35 | KW201801805 | 通用橡套软电缆 | YC 2×1.5mm2 450/750V 100m/卷 |  | 上海远东电缆有限公司 | 个体 | 不合格 | 20℃时导体电阻最大值； | ≤13.3 | 红；23.0；蓝：23.5
[8 empty] | 护套厚度规定值 | ≥0.8 | 红：0.8；蓝：0.7
36 | KW201800679 | 聚氯乙烯绝缘电线 | 型号：BLV 450/750V 100m/卷 2.5mm2 |  | 河南鲁兴电线电缆有限公司 | 个体 | 不合格 | 产地标志和电缆识别； | 电缆应有制造厂名、产品型号和额定电压的连续标志，厂名标志可以是标志识别线或者是制造厂名或商标 的重复标志； | 线身上无任何标志
[8 empty] | 20℃时导体电阻； | ≤12.1 | 12.9
[8 empty] | 绝缘老化前抗张强度 | ≥12.5 | 10.5
37 | KW201802009 | 橡套线 | 型号：YC 3×2.5 100m/卷 450/750V | 红旗佳佳 | 武汉市红旗佳佳线缆有限公司 | 个体 | 不合格 | 护套上标志之间的距离 | ≤550 | 690
[8 empty] | 20℃时导体电阻最大值； | ≤7.98 | 红；14.27；黄：14.69；蓝：15.13
[8 empty] | 护套厚度规定值 | ≥1.8 | 1.6
[8 empty] | 护套厚度最薄处 | ≥1.43 | 1.24
38 | KW201801803 | 家用燃气灶具 | JZY-58A |  | 中山市东凤镇柏泉电器厂 | 个体 | 不合格 | 铭牌标志（强制性） | 应标明产品的制造年、月或代号 | 未标明产品的制造年、月和代号
[8 empty] | 包装 | （1）包装箱外应标明产品名称、型号、使用燃气类别或适用地区；（2）包装应安全、牢固、美观。包装箱应有出厂日期和厂名，“易碎物品、向上、怕雨、禁止翻滚、禁止叉车、堆码重量极限”等字样或图示，字样或图示应符合“GB/T191-2000的规定； | （1）未标明产品型号；（2）未标明“禁止叉车”字样和图示
[8 empty] | 灶具熄火保护装置 | 所有类型的灶具每一个燃烧器均应设有熄火保护装置 | 无熄火保护装置
39 | KW201802021 | 电暖宝 | 220V 50Hz 500W | 思密特 | 慈溪市新浦金钟电器厂 | 个体 | 不合格 | 器具型号标志 | 应标器具型号或系列号 | 未标记
[8 empty] | 结构（电加热形式） | 在正常使用中晚触及的或可能成为易触及的导电性液体，不应与带电部件直接接触。电极不应用于加热液体。对II类结构，在正常使用中易触及的或可能成为易触及的导电性液体不应与基本绝缘或加强绝缘直接接触。 | 电极加热
40 | KW201802323 | 电炖锅 | YTG-T15 220V 50Hz 135W 1.5L | 元田谷 | 潮州市元田谷电器有限公司 | 超市 | 不合格 | 电源连接和外部软线 | （1）1类器具的电源软线应有一要黄/绿芯线，这连接在器具的接地端子和插头的接地触点之间；（2）电线应有制造厂名、产品型号和额定电压的连续标志，厂名标志可以是标志识别线或者是制造厂名或商标的重复标志 | （1）接地线不是黄/绿芯线；（2）无制造厂名；
41 | KW201800318 | 重负荷齿轮油 | 85W-90 GL-5 3.5L/瓶 | 润驰 | 北京中化石油有限公司 | 个体 | 不合格 | 运动粘度（100℃） | 13.5~<24.0 | 11.8
42 | KW201800547 | 柴油机油 | 20W-50CD 3.5L/瓶 | 润驰 | 北京中化石油有限公司 | 个体 | 不合格 | 运动粘度（101℃） | 16.3~<21.9； | 10.2；
[8 empty] | 闪点（开口） | 不低于215（15W、20W多级油） | 199
43 | KW201802329 | 童鞋 | 货号：2229 | 快乐B+B | 福建省快乐B+B发展有限公司 | 超市 | 不合格 | 鞋类产品标识；标识的位置及内容 | 每只鞋上至少标注商标或企业名称和鞋号、货号 | 无货号
44 | KW201802330 | 童鞋 | 货号：D770 |  | 福建超源七波威威发展有限公司 | 超市 | 不合格 | 鞋类产品标识；标识的位置及内容 | 每只鞋上至少标注商标或企业名称和鞋号、货号 | 无货号
45 | TTTS-CC18027-002 | 星星乐园芦荟纤维单面两用裆哈衣 | 80/48 |  | 汕头市米妮宝宝实业有限公司 | 个体 | 不合格 | 纤维含量 | 再生纤维素纤维50.1 ±5 棉49.9 ±5 | 粘纤95.2 氨纶4.8
46 | TTTS-CC18027-012 | 撞色蝴蝶结T恤 | 110 |  | --- | 个体 | 不合格 | 产品标识（制造者的名称和地址；产品号型或规格；纤维成分及含量；维护方法；执行的产品标准；安全类别） | 均应按标准要求 | 均未按标准要求标识
47 | TTTS-CC18027-013 | 花边格子小衫 | 100 |  | --- | 个体 | 不合格 | 产品标识（制造者的名称和地址；产品号型或规格；纤维成分及含量；维护方法；执行的产品标准；安全类别） | 均应按标准要求 | 均未按标准要求标识
[8 empty] | 纤维含量 | 棉97 ±5 ；氨纶3 ±3 | 聚酯纤维64.1；棉35.9
48 | TTTS-CC18027-006 | 男款梭织格长袖开胸套装 | 170/95 |  | 广东凯迪服饰有限公司 | 个体 | 不合格 | 产品标识（产品号型或规格） | 按标准要求 | 未按标准要求标识
49 | TTTS-CC18027-007 | 针织睡衣套 | 上装170/96A 下装170/82A |  | 汕头市佳晨服装实业有限公司 | 个体 | 不合格 | 纤维含量 | 棉100 允差0 | 棉58.8 聚酯纤维41.2
50 | TTTS-CC18027-008 | 男式衬衣 | S |  | 广州凯威路服饰设计有限公司 | 个体 | 不合格 | 产品标识（产品号型或规格；维护方法；执行的产品标准） | 均应按标准要求 | 均未按标准要求标识
51 | TTTS-CC18027-009 | 男式牛仔裤 | 29 |  | 广州凯威路服饰设计有限公司 | 个体 | 不合格 | 产品标识（产品号型或规格；维护方法；执行的产品标准） | 均应按标准要求 | 均未按标准要求标识
[8 empty] | 纤维含量 | 棉96 ±5 ；氨纶4 ±3 | 棉87.6；聚酯纤维10.1； 氨纶2.3
52 | TTTS-CC18027-010 | 女式毛衣 | S |  | 广州凯威路服饰设计有限公司 | 个体 | 不合格 | 产品标识（产品号型或规格；维护方法；执行的产品标准） | 均应按标准要求 | 均未按标准要求标识