## 建筑用石材
附件1： 安顺市2019年工业产品质量市级监督抽查情况明细表
序号 | 任务来源 | 生产单位组织机构代码 | 生产单位名称 | 产品名称 | 被抽查单位名称 | 被抽查单位地址 | 产品规格型号 | 注册商标 | 批号 | 生产日期 | 检验日期 | 检验依据 | 检验结果 | 不合格项目实测值 | 不合格项目标准值 | 生产单位名称 | 年份 | 工业产品生产许可证号 | 3C产品认证证书号 | 企业大小 | 是否规模企业 | 检验机构代码 | 不合格指标分类 | [5 empty] | 不合格原因分类 |  |  |  |  | 备注
[23 empty] | 安全性 | 功能性 | 主要成分 | 标识标志 | 规格尺寸 | 其他 | 产品设计 | 生产工艺 | 生产管理 | 标识标志 | 其他 |  | 检验编号 | 抽样区域
1 | 安市监[2019]22号 | 91520423097983380E | 贵州年达石业有限公司 | 大理石（黑木纹） | 贵州年达石业有限公司 | 轿子山镇返乡青年农民工创业园 | 230×100×18（mm)， 50×50×50（mm)， 50×50×18（mm) | / | / | 2019-5-29 | 2019-6-19 | GB/T 19766-2016《天然大理石建筑板材》、CCGF416.1-2015《天然石材产品质量监督抽查实施规范》 | 合格 | / | / | 贵州年达石业有限公司 | 2019 | / | / | 小 | 否 | 2288 | / | / | / | / | / | / | / | / | / | / | / |  | ATQTS2019GCD0083 | 西秀区
2 | 安市监[2019]22号 | 91520423580672021Y | 贵州晨春石业有限公司 | 建筑用石材（石灰石板材 米黄） | 贵州晨春石业有限公司 | 丁旗街道办事处马鞍山村 | 230×100×18（mm)， 50×50×50（mm)， 50×50×18（mm) | / | / | 2019-5-30 | 2019-6-20 | GB/T 23453-2009《天然石灰石建筑板材》、CCGF416.1-2015《天然石材产品质量监督抽查实施规范》 | 合格 | / | / | 贵州晨春石业有限公司 | 2019 | / | / | 小 | 否 | 2288 | / | / | / | / | / | / | / | / | / | / | / |  | ATQTS2019GCD0084 | 镇宁县
3 | 安市监[2019]22号 | 91520423580672021Y | 贵州晨春石业有限公司 | 建筑用石材（大理石意大利木纹） | 贵州晨春石业有限公司 | 丁旗街道办事处马鞍山村 | 230×100×18（mm)， 50×50×50（mm)， 50×50×18（mm) | / | / | 2019-5-30 | 2019-6-19 | GB/T 19766-2016《天然大理石建筑板材》、CCGF416.1-2015《天然石材产品质量监督抽查实施规范》 | 合格 | / | / | 贵州晨春石业有限公司 | 2019 | / | / | 小 | 否 | 2288 | / | / | / | / | / | / | / | / | / | / | / |  | ATQTS2019GCD0085 | 镇宁县
4 | 安市监[2019]22号 | 91520423580672021Y | 贵州晨春石业有限公司 | 建筑用石材（花岗岩金钻麻花） | 贵州晨春石业有限公司 | 丁旗街道办事处马鞍山村 | 300×100×25（mm)， 50×50×50（mm)， 50×50×25（mm) | / | / | 2019-5-30 | 2019-6-19 | GB/T 18601-2009《天然花岗石建筑板材》、CCGF416.1-2015《天然石材产品质量监督抽查实施规范》 | 合格 | / | / | 贵州晨春石业有限公司 | 2019 | / | / | 小 | 否 | 2288 | / | / | / | / | / | / | / | / | / | / | / |  | ATQTS2019GCD0086 | 镇宁县
5 | 安市监[2019]22号 | 91520423092946353C | 贵州天韵石尚有限公司 | 建筑用石材（石灰石雅典灰） | 贵州天韵石尚有限公司 | 红星精细化工产业园建材园 | 230×100×18（mm)， 50×50×50（mm)， 50×50×18（mm) | / | / | 2019-5-30 | 2019-6-19 | GB/T 23453-2009《天然石灰石建筑板材》、CCGF416.1-2015《天然石材产品质量监督抽查实施规范》 | 合格 | / | / | 贵州天韵石尚有限公司 | 2019 | / | / | 小 | 否 | 2288 | / | / | / | / | / | / | / | / | / | / | / |  | ATQTS2019GCD0087 | 镇宁县
6 | 安市监[2019]22号 | 91520425590767163W | 贵州紫云玉腾石业有限公司 | 建筑用石材（大理石腾云） | 贵州紫云玉腾石业有限公司 | 猫营工业园内 | 230×100×18（mm)， 50×50×50（mm)， 50×50×18（mm) | / | / | 2019-5-31 | 2019-6-19 | GB/T 19766-2016《天然大理石建筑板材》、CCGF416.1-2015《天然石材产品质量监督抽查实施规范》 | 合格 | / | / | 贵州紫云玉腾石业有限公司 | 2019 | / | / | 小 | 否 | 2288 | / | / | / | / | / | / | / | / | / | / | / |  | ATQTS2019GCD0088 | 紫云县
7 | 安市监[2019]22号 | 915204220677356772 | 贵州拓普矿业有限公司 | 建筑用石材（石灰石板材 灰木纹） | 贵州拓普矿业有限公司 | 城关镇后寨村干坝组 | 230×100×18（mm)， 50×50×50（mm)， 50×50×18（mm) | / | / | 2019-5-31 | 2019-6-20 | GB/T 23453-2009《天然石灰石建筑板材》、CCGF416.1-2015《天然石材产品质量监督抽查实施规范》 | 合格 | / | / | 贵州拓普矿业有限公司 | 2019 | / | / | 小 | 否 | 2288 | / | / | / | / | / | / | / | / | / | / | / |  | ATQTS2019GCD0089 | 普定县
8 | 安市监[2019]22号 | 915204255806855353 | 贵州六和石材有限公司 | 建筑用石材（大理石经典灰） | 贵州六和石材有限公司 | 猫营镇关口村 | 230×100×18（mm)， 50×50×50（mm)， 50×50×18（mm) | / | / | 2019-5-31 | 2019-6-19 | GB/T 19766-2016《天然大理石建筑板材》、CCGF416.1-2015《天然石材产品质量监督抽查实施规范》 | 合格 | / | / | 贵州六和石材有限公司 | 2019 | / | / | 小 | 否 | 2288 | / | / | / | / | / | / | / | / | / | / | / |  | ATQTS2019GCD0090 | 紫云县
9 | 安市监[2019]22号 | 91520424095020345G | 关岭自治县广盛源石材有限责任公司 | 天然石灰石建筑板材（木纹） | 关岭自治县广盛源石材有限责任公司 | 安顺市关岭县关索镇 | 230×100×18 （mm）， 50×50×50（mm)， 50×50×18(mm) | / | / | 2019-5-31 | 2019-6-19 | GB/T 23453-2009《天然石灰石建筑板材》、CCGF416.1-2015《天然石材产品质量监督抽查实施规范》 | 合格 | / | / | 关岭自治县广盛源石材有限责任公司 | 2019 | / | / | 小 | 否 | 2288 | / | / | / | / | / | / | / | / | / | / | / |  | ATQTS2019GCD0092 | 关岭县
10 | 安市监[2019]22号 | 91520424556617401N | 贵州省关岭自治县磊鑫石材有限公司 | 天然石灰石建筑板材（木纹） | 贵州省关岭自治县磊鑫石材有限公司 | 安顺市关岭县普利乡 | 50mm×50mm×50mm ， 50×50×18mm， 230mm×100mm×18（mm) | / | / | 2019-5-31 | 2019-6-19 | GB/T 23453-2009《天然石灰石建筑板材》、CCGF416.1-2015《天然石材产品质量监督抽查实施规范》 | 合格 | / | / | 贵州省关岭自治县磊鑫石材有限公司 | 2019 | / | / | 小 | 否 | 2288 | / | / | / | / | / | / | / | / | / | / | / |  | ATQTS2019GCD0093 | 关岭县

## 预拌混凝土
安顺市2019年工业产品质量市级监督抽查情况明细表
序号 | 任务来源 | 生产单位组织机构代码 | 生产单位名称 | 产品名称 | 被抽查单位名称 | 被抽查单位地址 | 产品规格型号 | 注册商标 | 批号 | 生产日期 | 检验日期 | 检验依据 | 检验结果 | 不合格项目实测值 | 不合格项目标准值 | 生产单位名称 | 年份 | 工业产品生产许可证号 | 3C产品认证证书号 | 企业大小 | 是否规模企业 | 检验机构代码 | 不合格指标分类 | [5 empty] | 不合格原因分类 |  |  |  |  | 备注
[23 empty] | 安全性 | 功能性 | 主要成分 | 标识标志 | 规格尺寸 | 其他 | 产品设计 | 生产工艺 | 生产管理 | 标识标志 | 其他 |  | 检验编号 | 抽样区域
1 | 安市监[2019]22号 | 91520422692706951R | 普定明成混凝土有限公司 | 预拌混凝土 | 普定明成混凝土有限公司 | 安顺市普定县白岩镇白岩村 | C30/150×150×150(mm) | 明成混凝土 | / | 2019-5-7 | 2019-6-13 | GB/T 14902-2012《预拌混凝土》、GZCCXZ 5225-2019《贵州省产品质量监督抽查实施细则 预拌混凝土》 | 合格 | / | / | 普定明成混凝土有限公司 | 2019 | / | / | 小 | 否 | 2288 | / | / | / | / | / | / | / | / | / | / | / |  | ATQTS2019GCD0001 | 普定县
2 | 安市监[2019]22号 | 91520424322090213Q | 关岭振坤露营基地材料物资加工配送中心 | 预拌混凝土 | 关岭振坤露营基地材料物资加工配送中心 | 贵州省安顺市关岭县顶云乡角寨村白硐组旁 | C50/150×150×150(mm) | / | / | 2019-5-8 | 2019-6-13 | GB/T 14902-2012《预拌混凝土》、GZCCXZ 5225-2019《贵州省产品质量监督抽查实施细则 预拌混凝土》 | 合格 | / | / | 关岭振坤露营基地材料物资加工配送中心 | 2019 | / | / | 小 | 否 | 2288 | / | / | / | / | / | / | / | / | / | / | / |  | ATQTS2019GCD0002 | 关岭县
3 | 安市监[2019]22号 | 91520000590751890F | 贵州卓正市政建设有限公司 | 预拌混凝土 | 贵州卓正市政建设有限公司 | 贵州省安顺市关岭布依族苗族自治县顶云乡石板井村芭茅林组 | C25/150×150×150(mm) | / | / | 2019-5-8 | 2019-6-13 | GB/T 14902-2012《预拌混凝土》、GZCCXZ 5225-2019《贵州省产品质量监督抽查实施细则 预拌混凝土》 | 合格 | / | / | 贵州卓正市政建设有限公司 | 2019 | / | / | 小 | 否 | 2288 | / | / | / | / | / | / | / | / | / | / | / |  | ATQTS2019GCD0003 | 关岭县
4 | 安市监[2019]22号 | 915204215983819199 | 贵州巨东实业有限公司 | 预拌混凝土 | 贵州巨东实业有限公司 | 贵州省安顺市平坝区天龙村 | C30/150×150×150(mm) | / | / | 2019-5-9 | 2019-6-13 | GB/T 14902-2012《预拌混凝土》、GZCCXZ 5225-2019《贵州省产品质量监督抽查实施细则 预拌混凝土》 | 合格 | / | / | 贵州巨东实业有限公司 | 2019 | / | / | 小 | 否 | 2288 | / | / | / | / | / | / | / | / | / | / | / |  | ATQTS2019GCD0004 | 平坝区
5 | 安市监[2019]22号 | 915204215519366810 | 贵州安顺市平坝区天诚混凝土有限公司 | 预拌混凝土 | 贵州安顺市平坝区天诚混凝土有限公司 | 贵州省安顺市平坝区安平办事处喜客泉村砂子哨老砂场 | C35/150×150×150(mm) | / | / | 2019-5-9 | 2019-6-13 | GB/T 14902-2012《预拌混凝土》、GZCCXZ 5225-2019《贵州省产品质量监督抽查实施细则 预拌混凝土》 | 合格 | / | / | 贵州安顺市平坝区天诚混凝土有限公司 | 2019 | / | / | 小 | 否 | 2288 | / | / | / | / | / | / | / | / | / | / | / |  | ATQTS2019GCD0005 | 平坝区
6 | 安市监[2019]22号 | 91520421057091599K | 贵州嘉泰混凝土有限公司 | 预拌混凝土 | 贵州嘉泰混凝土有限公司 | 贵州省安顺市平坝区夏云镇江西村村民委员会 | C30/150×150×150(mm) | / | / | 2019-5-9 | 2019-6-14 | GB/T 14902-2012《预拌混凝土》、GZCCXZ 5225-2019《贵州省产品质量监督抽查实施细则 预拌混凝土》 | 合格 | / | / | 贵州嘉泰混凝土有限公司 | 2019 | / | / | 小 | 否 | 2288 | / | / | / | / | / | / | / | / | / | / | / |  | ATQTS2019GCD0006 | 平坝区
7 | 安市监[2019]22号 | 91520421065693458E | 贵州发城白云集团商品混凝土有限公司 | 预拌混凝土 | 贵州发城白云集团商品混凝土有限公司 | 贵州省安顺市平坝区夏云镇黄龙村砂石场 | C30/150×150×150(mm) | / | / | 2019-5-9 | 2019-6-13 | GB/T 14902-2012《预拌混凝土》、GZCCXZ 5225-2019《贵州省产品质量监督抽查实施细则 预拌混凝土》 | 合格 | / | / | 贵州发城白云集团商品混凝土有限公司 | 2019 | / | / | 小 | 否 | 2288 | / | / | / | / | / | / | / | / | / | / | / |  | ATQTS2019GCD0007 | 平坝区
8 | 安市监[2019]22号 | 91520400063069865K | 安顺市中源建材有限责任公司 | 预拌混凝土 | 安顺市中源建材有限责任公司 | 贵州省安顺市西秀区贵州储备物资管理局六三一处 | C30/150×150×150(mm) | / | / | 2019-5-9 | 2019-6-13 | GB/T 14902-2012《预拌混凝土》、GZCCXZ 5225-2019《贵州省产品质量监督抽查实施细则 预拌混凝土》 | 合格 | / | / | 安顺市中源建材有限责任公司 | 2019 | / | / | 小 | 否 | 2288 | / | / | / | / | / | / | / | / | / | / | / |  | ATQTS2019GCD0008 | 西秀区
9 | 安市监[2019]22号 | 91520421050838370P | 贵州省安顺市平坝区三合砼业有限责任公司 | 预拌混凝土 | 贵州省安顺市平坝区三合砼业有限责任公司 | 贵州省安顺市平坝区鼓楼办事处东方社区 | C40/150×150×150(mm) | / | / | 2019-5-9 | 2019-6-14 | GB/T 14902-2012《预拌混凝土》、GZCCXZ 5225-2019《贵州省产品质量监督抽查实施细则 预拌混凝土》 | 合格 | / | / | 贵州省安顺市平坝区三合砼业有限责任公司 | 2019 | / | / | 小 | 否 | 2288 | / | / | / | / | / | / | / | / | / | / | / |  | ATQTS2019GCD0009 | 平坝区
10 | 安市监[2019]22号 | 91520400322235101X | 安顺市萍安商砼有限公司 | 预拌混凝土 | 安顺市萍安商砼有限公司 | 西秀区东关办事处大门楼村北四号与北二环交接处 | C30/150×150×150(mm) | / | / | 2019-5-9 | 2019-6-13 | GB/T 14902-2012《预拌混凝土》、GZCCXZ 5225-2019《贵州省产品质量监督抽查实施细则 预拌混凝土》 | 合格 | / | / | 安顺市萍安商砼有限公司 | 2019 | / | / | 小 | 否 | 2288 | / | / | / | / | / | / | / | / | / | / | / |  | ATQTS2019GCD0011 | 西秀区
11 | 安市监[2019]22号 | 91520400MA6GRALQ31 | 贵州恒科建筑科技有限公司 | 预拌混凝土 | 贵州恒科建筑科技有限公司 | 西秀区产业园区蔡官镇张关村城北大道旁 | C30/150×150×150(mm) | / | / | 2019-5-9 | 2019-6-13 | GB/T 14902-2012《预拌混凝土》、GZCCXZ 5225-2019《贵州省产品质量监督抽查实施细则 预拌混凝土》 | 合格 | / | / | 贵州恒科建筑科技有限公司 | 2019 | / | / | 小 | 否 | 2288 | / | / | / | / | / | / | / | / | / | / | / |  | ATQTS2019GCD0012 | 西秀区
12 | 安市监[2019]22号 | 91520423MA6E1A0Q64 | 贵州兴宁商砼有限公司 | 预拌混凝土 | 贵州兴宁商砼有限公司 | 镇宁县环翠街道和睦村 | C30/150×150×150(mm) | / | / | 2019-5-10 | 2019-6-13 | GB/T 14902-2012《预拌混凝土》、GZCCXZ 5225-2019《贵州省产品质量监督抽查实施细则 预拌混凝土》 | 合格 | / | / | 贵州兴宁商砼有限公司 | 2019 | / | / | 小 | 否 | 2288 | / | / | / | / | / | / | / | / | / | / | / |  | ATQTS2019GCD0013 | 镇宁县
13 | 安市监[2019]22号 | 9152040009830241XX | 安顺甬贵建材有限公司 | 预拌混凝土 | 安顺甬贵建材有限公司 | 安顺市经济开发区西航办马厂村 | C35/150×150×150(mm) | / | / | 2019-5-10 | 2019-6-13 | GB/T 14902-2012《预拌混凝土》、GZCCXZ 5225-2019《贵州省产品质量监督抽查实施细则 预拌混凝土》 | 合格 | / | / | 安顺甬贵建材有限公司 | 2019 | / | / | 小 | 否 | 2288 | / | / | / | / | / | / | / | / | / | / | / |  | ATQTS2019GCD0014 | 开发区
14 | 安市监[2019]22号 | 91520490314321413R | 贵州安顺建工建材有限公司 | 预拌混凝土 | 贵州安顺建工建材有限公司 | 开发区宋旗镇隆鑫村 | C25/150×150×150(mm) | / | / | 2019-5-10 | 2019-6-13 | GB/T 14902-2012《预拌混凝土》、GZCCXZ 5225-2019《贵州省产品质量监督抽查实施细则 预拌混凝土》 | 合格 | / | / | 贵州安顺建工建材有限公司 | 2019 | / | / | 小 | 否 | 2288 | / | / | / | / | / | / | / | / | / | / | / |  | ATQTS2019GCD0015 | 开发区
15 | 安市监[2019]22号 | 91520490MA6ECH4R9X | 安顺市东山混凝土有限公司 | 预拌混凝土 | 安顺市东山混凝土有限公司 | 宋旗镇和兴村大寨组夜坡山旁 | C40/150×150×150(mm) | / | / | 2019-5-10 | 2019-6-13 | GB/T 14902-2012《预拌混凝土》、GZCCXZ 5225-2019《贵州省产品质量监督抽查实施细则 预拌混凝土》 | 合格 | / | / | 安顺市东山混凝土有限公司 | 2019 | / | / | 小 | 否 | 2288 | / | / | / | / | / | / | / | / | / | / | / |  | ATQTS2019GCD0016 | 开发区
16 | 安市监[2019]22号 | 91520402MA6H98098L | 安顺增达建材有限公司 | 预拌混凝土 | 安顺增达建材有限公司 | 西秀区董家庄村原合鑫建材厂 | C25/150×150×150(mm) | / | / | 2019-5-10 | 2019-6-13 | GB/T 14902-2012《预拌混凝土》、GZCCXZ 5225-2019《贵州省产品质量监督抽查实施细则 预拌混凝土》 | 合格 | / | / | 安顺增达建材有限公司 | 2019 | / | / | 小 | 否 | 2288 | / | / | / | / | / | / | / | / | / | / | / |  | ATQTS2019GCD0017 | 西秀区
17 | 安市监[2019]22号 | 520402000310088 | 安顺市高强商砼有限公司 | 预拌混凝土 | 安顺市高强商砼有限公司 | 安顺市西秀区七眼桥镇虾蚆村 | C30/150×150×150(mm) | / | / | 2019-5-10 | 2019-6-13 | GB/T 14902-2012《预拌混凝土》、GZCCXZ 5225-2019《贵州省产品质量监督抽查实施细则 预拌混凝土》 | 合格 | / | / | 安顺市高强商砼有限公司 | 2019 | / | / | 小 | 否 | 2288 | / | / | / | / | / | / | / | / | / | / | / |  | ATQTS2019GCD0018 | 西秀区
18 | 安市监[2019]22号 | 91520400MA6DQ6CM9U | 贵州东方腾龙新型建材有限公司 | 预拌混凝土 | 贵州东方腾龙新型建材有限公司 | 东关办事处团山村东侧(两屯关)砂石厂内 | C35/150×150×150(mm) | / | / | 2019-5-10 | 2019-6-13 | GB/T 14902-2012《预拌混凝土》、GZCCXZ 5225-2019《贵州省产品质量监督抽查实施细则 预拌混凝土》 | 合格 | / | / | 贵州东方腾龙新型建材有限公司 | 2019 | / | / | 小 | 否 | 2288 | / | / | / | / | / | / | / | / | / | / | / |  | ATQTS2019GCD0019 | 西秀区
19 | 安市监[2019]22号 | 915204000903105542 | 贵州省安顺城投丰顺商品混凝土有限责任公司 | 预拌混凝土 | 贵州省安顺城投丰顺商品混凝土有限责任公司 | 西秀区华西办玉碗村龙宫大道 | C30/150×150×150(mm) | / | / | 2019-5-11 | 2019-6-13 | GB/T 14902-2012《预拌混凝土》、GZCCXZ 5225-2019《贵州省产品质量监督抽查实施细则 预拌混凝土》 | 合格 | / | / | 贵州省安顺城投丰顺商品混凝土有限责任公司 | 2019 | / | / | 小 | 否 | 2288 | / | / | / | / | / | / | / | / | / | / | / |  | ATQTS2019GCD0020 | 西秀区
20 | 安市监[2019]22号 | 91520422MA6GTCP290 | 贵州兴榕闽商混有限公司 | 预拌混凝土 | 贵州兴榕闽商混有限公司 | 普定县白岩镇十二营村六组 | C35/150×150×150(mm) | / | / | 2019-5-13 | 2019-6-14 | GB/T 14902-2012《预拌混凝土》、GZCCXZ 5225-2019《贵州省产品质量监督抽查实施细则 预拌混凝土》 | 合格 | / | / | 贵州兴榕闽商混有限公司 | 2019 | / | / | 小 | 否 | 2288 | / | / | / | / | / | / | / | / | / | / | / |  | ATQTS2019GCD0021 | 普定县
21 | 安市监[2019]22号 | 915204225733094007 | 安顺荣胜商砼有限公司 | 预拌混凝土 | 安顺荣胜商砼有限公司 | 普定县马官镇湾河村 | C25/150×150×150(mm) | / | / | 2019-5-13 | 2019-6-13 | GB/T 14902-2012《预拌混凝土》、GZCCXZ 5225-2019《贵州省产品质量监督抽查实施细则 预拌混凝土》 | 合格 | / | / | 安顺荣胜商砼有限公司 | 2019 | / | / | 小 | 否 | 2288 | / | / | / | / | / | / | / | / | / | / | / |  | ATQTS2019GCD0022 | 普定县
22 | 安市监[2019]22号 | 91520490688411982E | 贵州省安顺开发区三合砼业有限公司 | 预拌混凝土 | 贵州省安顺开发区三合砼业有限公司 | 贵州省安顺市经济技术开发区土桥村 | C30/150×150×150(mm) | / | / | 2019-5-13 | 2019-6-13 | GB/T 14902-2012《预拌混凝土》、GZCCXZ 5225-2019《贵州省产品质量监督抽查实施细则 预拌混凝土》 | 合格 | / | / | 贵州省安顺开发区三合砼业有限公司 | 2019 | / | / | 小 | 否 | 2288 | / | / | / | / | / | / | / | / | / | / | / |  | ATQTS2019GCD0023 | 开发区
23 | 安市监[2019]22号 | 91520000598350709C | 贵州江义建材有限公司 | 预拌混凝土 | 贵州江义建材有限公司 | 安顺市西秀区七眼桥镇 | C30/150×150×150(mm) | / | / | 2019-5-13 | 2019-6-13 | GB/T 14902-2012《预拌混凝土》、GZCCXZ 5225-2019《贵州省产品质量监督抽查实施细则 预拌混凝土》 | 合格 | / | / | 贵州江义建材有限公司 | 2019 | / | / | 小 | 否 | 2288 | / | / | / | / | / | / | / | / | / | / | / |  | ATQTS2019GCD0024 | 西秀区
24 | 安市监[2019]22号 | 91520422308899251G | 安顺智杰建材有限公司 | 预拌混凝土 | 安顺智杰建材有限公司 | 马官镇马堡村 | C30/150×150×150(mm) | / | / | 2019-5-14 | 2019-6-13 | GB/T 14902-2012《预拌混凝土》、GZCCXZ 5225-2019《贵州省产品质量监督抽查实施细则 预拌混凝土》 | 合格 | / | / | 安顺智杰建材有限公司 | 2019 | / | / | 小 | 否 | 2288 | / | / | / | / | / | / | / | / | / | / | / |  | ATQTS2019GCD0025 | 普定县
25 | 安市监[2019]22号 | 91520491057080099L | 安顺黄果树风景名胜区盛鑫商品砼有限公司 | 预拌混凝土 | 安顺黄果树风景名胜区盛鑫商品砼有限公司 | 安顺市黄果树风景名胜区白水镇 | C30/150×150×150(mm) | / | / | 2019-5-15 | 2019-6-14 | GB/T 14902-2012《预拌混凝土》、GZCCXZ 5225-2019《贵州省产品质量监督抽查实施细则 预拌混凝土》 | 合格 | / | / | 安顺黄果树风景名胜区盛鑫商品砼有限公司 | 2019 | / | / | 小 | 否 | 2288 | / | / | / | / | / | / | / | / | / | / | / |  | ATQTS2019GCD0026 | 黄果树区
26 | 安市监[2019]22号 | 91520423MA6DJH7N21 | 镇宁恒泰混凝土有限公司 | 预拌混凝土 | 镇宁恒泰混凝土有限公司 | 安顺市镇宁县黄草冲村 | C20/150×150×150(mm) | / | / | 2019-5-15 | 2019-6-17 | GB/T 14902-2012《预拌混凝土》、GZCCXZ 5225-2019《贵州省产品质量监督抽查实施细则 预拌混凝土》 | 合格 | / | / | 镇宁恒泰混凝土有限公司 | 2019 | / | / | 小 | 否 | 2288 | / | / | / | / | / | / | / | / | / | / | / |  | ATQTS2019GCD0027 | 镇宁县
27 | 安市监[2019]22号 | 91520425MA6EC3J72U | 贵州紫丰建材有限公司 | 预拌混凝土 | 贵州紫丰建材有限公司 | 贵州省安顺市紫云苗族布依族自治县松山街道团坡村 | C20/150×150×150(mm) | / | / | 2019-5-10 | 2019-6-13 | GB/T 14902-2012《预拌混凝土》、GZCCXZ 5225-2019《贵州省产品质量监督抽查实施细则 预拌混凝土》 | 合格 | / | / | 贵州紫丰建材有限公司 | 2019 | / | / | 小 | 否 | 2288 | / | / | / | / | / | / | / | / | / | / | / |  | ATQTS2019GCD0028 | 紫云县
28 | 安市监[2019]22号 | 9152000006771653XK | 贵州凯龙盛建材有限公司 | 预拌混凝土 | 贵州凯龙盛建材有限公司 | 贵州省安顺市西秀区七眼桥镇虾蚆村大地组 | C30/150×150×150(mm) | / | / | 2019-5-13 | 2019-6-14 | GB/T 14902-2012《预拌混凝土》、GZCCXZ 5225-2019《贵州省产品质量监督抽查实施细则 预拌混凝土》 | 合格 | / | / | 贵州凯龙盛建材有限公司 | 2019 | / | / | 小 | 否 | 2288 | / | / | / | / | / | / | / | / | / | / | / |  | ATQTS2019GCD0080 | 西秀区

## 蒸汽加压混凝土砌块
安顺市2019年工业产品质量市级监督抽查情况明细表
序号 | 任务来源 | 生产单位组织机构代码 | 生产单位名称 | 产品名称 | 被抽查单位名称 | 被抽查单位地址 | 产品规格型号 | 注册商标 | 批号 | 生产日期 | 检验日期 | 检验依据 | 检验结果 | 不合格项目实测值 | 不合格项目标准值 | 生产单位名称 | 年份 | 工业产品生产许可证号 | 3C产品认证证书号 | 企业大小 | 是否规模企业 | 检验机构代码 | 不合格指标分类 | [5 empty] | 不合格原因分类 |  |  |  |  | 备注
[23 empty] | 安全性 | 功能性 | 主要成分 | 标识标志 | 规格尺寸 | 其他 | 产品设计 | 生产工艺 | 生产管理 | 标识标志 | 其他 |  | 检验编号 | 抽样区域
1 | 安市监[2019]22号 | 915204005806512206 | 贵州安顺家喻新型材料股份有限公司 | 蒸压加气混凝土砌块 | 贵州安顺家喻新型材料股份有限公司 | 安顺市西秀区两六路 | A5.0,B07/600×200×100（mm） | / | / | 2019-5-21 | 2019-6-17 | GB/T 11968-2006《蒸压加气混凝土砌块》，CCGF413.1-2015《砖和砌块产品质量监督抽查实施细则》 | 合格 | / | / | 贵州安顺家喻新型材料股份有限公司 | 2019 | / | / | 小 | 否 | 2288 | / | / | / | / | / | / | / | / | / | / | / |  | ATQTS2019GCD0075 | 西秀区
2 | 安市监[2019]22号 | 915204223220421154 | 普定富民新型建材有限公司 | 蒸压加气混凝土砌块 | 普定富民新型建材有限公司 | 普定县马官镇二官村(工业园区内) | B06,A3.5/600×200×200（mm） | / | / | 2019-5-5 | 2019-6-17 | GB/T 11968-2006《蒸压加气混凝土砌块》，CCGF413.1-2015《砖和砌块产品质量监督抽查实施细则》 | 合格 | / | / | 普定富民新型建材有限公司 | 2019 | / | / | 小 | 否 | 2288 | / | / | / | / | / | / | / | / | / | / | / |  | ATQTS2019GCD0076 | 普定县
3 | 安市监[2019]22号 | 9152042209830567X1 | 贵州金宇新型环保建材有限公司 | 蒸压加气混凝土砌块 | 贵州金宇新型环保建材有限公司 | 普定县马官镇太平村(普定经济开发区内) | B07,A5.0/600×200×200（mm） | / | / | 2019-4-27 | 2019-6-17 | GB/T 11968-2006《蒸压加气混凝土砌块》，CCGF413.1-2015《砖和砌块产品质量监督抽查实施细则》 | 合格 | / | / | 贵州金宇新型环保建材有限公司 | 2019 | / | / | 小 | 否 | 2288 | / | / | / | / | / | / | / | / | / | / | / |  | ATQTS2019GCD0077 | 普定县
4 | 安市监[2019]22号 | 91520422314347269H | 贵州普惠建材有限责任公司 | 蒸压加气混凝土砌块 | 贵州普惠建材有限责任公司 | 普定县马官镇太平村(普定经济开发区内) | B06,A3.5/600×200×200（mm） | / | / | 2019-5-22 | 2019-6-17 | GB/T 11968-2006《蒸压加气混凝土砌块》，CCGF413.1-2015《砖和砌块产品质量监督抽查实施细则》 | 合格 | / | / | 贵州普惠建材有限责任公司 | 2019 | / | / | 小 | 否 | 2288 | / | / | / | / | / | / | / | / | / | / | / |  | ATQTS2019GCD0078 | 普定县
5 | 安市监[2019]22号 | 91520422076001202A | 贵州胜焱新型建材有限公司 | 蒸压加气混凝土砌块 | 贵州胜焱新型建材有限公司 | 普定县马官镇太平村安顺电厂灰场 | B06,A3.5/600×200×200（mm） | / | / | 2019-5-15 | 2019-6-17 | GB/T 11968-2006《蒸压加气混凝土砌块》，CCGF413.1-2015《砖和砌块产品质量监督抽查实施细则》 | 合格 | / | / | 贵州胜焱新型建材有限公司 | 2019 | / | / | 小 | 否 | 2288 | / | / | / | / | / | / | / | / | / | / | / |  | ATQTS2019GCD0079 | 普定县
6 | 安市监[2019]22号 | 91520422MA6GLJRK4A | 安顺云鑫建材有限公司 | 蒸压加气混凝土砌块 | 安顺云鑫建材有限公司 | 普定县黄桶街道大兴村三组37号 | B06,A3.5/600×200×200（mm） | / | / | 2019-5-19 | 2019-6-17 | GB/T 11968-2006《蒸压加气混凝土砌块》，CCGF413.1-2015《砖和砌块产品质量监督抽查实施细则》 | 合格 | / | / | 安顺云鑫建材有限公司 | 2019 | / | / | 小 | 否 | 2288 | / | / | / | / | / | / | / | / | / | / | / |  | ATQTS2019GCD0081 | 普定县
7 | 安市监[2019]22号 | 91520422082789964H | 贵州省恒威新型建材有限责任公司 | 蒸压加气混凝土砌块 | 贵州省恒威新型建材有限责任公司 | 白岩镇管小村火石坡 | B07,A5.0/600×200×200（mm） | / | / | 2019-5-15 | 2019-6-17 | GB/T 11968-2006《蒸压加气混凝土砌块》，CCGF413.1-2015《砖和砌块产品质量监督抽查实施细则》 | 合格 | / | / | 贵州省恒威新型建材有限责任公司 | 2019 | / | / | 小 | 否 | 2288 | / | / | / | / | / | / | / | / | / | / | / |  | ATQTS2019GCD0082 | 普定县

## 水泥
安顺市2019年工业产品质量市级监督抽查情况明细表
序号 | 任务来源 | 生产单位组织机构代码 | 生产单位名称 | 产品名称 | 被抽查单位名称 | 被抽查单位地址 | 产品规格型号 | 注册商标 | 批号 | 生产日期 | 检验日期 | 检验依据 | 检验结果 | 不合格项目实测值 | 不合格项目标准值 | 生产单位名称 | 年份 | 工业产品生产许可证号 | 3C产品认证证书号 | 企业大小 | 是否规模企业 | 检验机构代码 | 不合格指标分类 | [5 empty] | 不合格原因分类 |  |  |  |  | 备注
[23 empty] | 安全性 | 功能性 | 主要成分 | 标识标志 | 规格尺寸 | 其他 | 产品设计 | 生产工艺 | 生产管理 | 标识标志 | 其他 |  | 检验编号 | 抽样区域
1 | 安市监[2019]22号 | 91520422709564671R | 普定明达水泥有限公司 | 普通硅酸盐水泥 | 普定明达水泥有限公司 | 贵州省安顺市普定县白岩镇白岩村 | P.O 42.5/50千克/袋 | 明鹰 | / | 2019-5-7 | 2019-6-13 | GB 175-2007《通用硅酸盐水泥》、CCGF 404-2015《水泥产品质量监督抽查实施规范》 | 合格 | / | / | 普定明达水泥有限公司 | 2019 | / | / | 小 | 否 | 2288 | / | / | / | / | / | / | / | / | / | / | / |  | ATQTS2019SND001 | 普定县
2 | 安市监[2019]22号 | 91520422709564671R | 普定明达水泥有限公司 | 复合硅酸盐水泥 | 普定明达水泥有限公司 | 贵州省安顺市普定县白岩镇白岩村 | P.C 32.5R/50千克/袋 | 明鹰 | / | 2019-5-7 | 2019-6-13 | GB 175-2007《通用硅酸盐水泥》、CCGF 404-2015《水泥产品质量监督抽查实施规范》 | 合格 | / | / | 普定明达水泥有限公司 | 2019 | / | / | 小 | 否 | 2288 | / | / | / | / | / | / | / | / | / | / | / |  | ATQTS2019SND002 | 普定县
3 | 安市监[2019]22号 | 915204226669747257 | 贵州超宇水泥有限责任公司 | 普通硅酸盐水泥 | 贵州超宇水泥有限责任公司 | 安顺市普定县马官镇杨柳村防老田村民组 | P.O 42.5/50千克/袋 | 超宇 | P9030 | 2019-5-5 | 2019-6-13 | GB 175-2007《通用硅酸盐水泥》、CCGF 404-2015《水泥产品质量监督抽查实施规范》 | 合格 | / | / | 贵州超宇水泥有限责任公司 | 2019 | / | / | 小 | 否 | 2288 | / | / | / | / | / | / | / | / | / | / | / |  | ATQTS2019SND003 | 普定县
4 | 安市监[2019]22号 | 915204226669747257 | 贵州超宇水泥有限责任公司 | 复合硅酸盐水泥 | 贵州超宇水泥有限责任公司 | 安顺市普定县马官镇杨柳村防老田村民组 | P.C 32.5R/50千克/袋 | 超宇 | F9117 | 2019-5-4 | 2019-6-13 | GB 175-2007《通用硅酸盐水泥》、CCGF 404-2015《水泥产品质量监督抽查实施规范》 | 合格 | / | / | 贵州超宇水泥有限责任公司 | 2019 | / | / | 小 | 否 | 2288 | / | / | / | / | / | / | / | / | / | / | / |  | ATQTS2019SND004 | 普定县
5 | 安市监[2019]22号 | 915204255806691484 | 贵州紫云西南水泥有限公司 | 普通硅酸盐水泥 | 贵州紫云西南水泥有限公司 | 紫云自治县猫营镇黄土村 | P.O 42.5/50千克/袋 | 西南 | A419039 | / | 2019-6-13 | GB 175-2007《通用硅酸盐水泥》、CCGF 404-2015《水泥产品质量监督抽查实施规范》 | 合格 | / | / | 贵州紫云西南水泥有限公司 | 2019 | / | / | 小 | 否 | 2288 | / | / | / | / | / | / | / | / | / | / | / |  | ATQTS2019SND005 | 紫云县
6 | 安市监[2019]22号 | 915204255806691484 | 贵州紫云西南水泥有限公司 | 复合硅酸盐水泥 | 贵州紫云西南水泥有限公司 | 紫云自治县猫营镇黄土村 | P.C 32.5R/50千克/袋 | 西南 | B319066 | / | 2019-6-13 | GB 175-2007《通用硅酸盐水泥》、CCGF 404-2015《水泥产品质量监督抽查实施规范》 | 合格 | / | / | 贵州紫云西南水泥有限公司 | 2019 | / | / | 小 | 否 | 2288 | / | / | / | / | / | / | / | / | / | / | / |  | ATQTS2019SND006 | 紫云县
7 | 安市监[2019]22号 | 91520400675403369N | 台泥(安顺）水泥有限公司 | 普通硅酸盐水泥 | 台泥(安顺）水泥有限公司 | 安顺市平坝区城关镇马田村 | P.O 42.5/散装 | 台泥水泥 | ASA04CE19167 | / | 2019-6-13 | GB 175-2007《通用硅酸盐水泥》、CCGF 404-2015《水泥产品质量监督抽查实施规范》 | 合格 | / | / | 台泥(安顺）水泥有限公司 | 2019 | / | / | 小 | 否 | 2288 | / | / | / | / | / | / | / | / | / | / | / |  | ATQTS2019SND007 | 平坝区
8 | 安市监[2019]22号 | 91520400675403369N | 台泥(安顺）水泥有限公司 | 复合硅酸盐水泥 | 台泥(安顺）水泥有限公司 | 安顺市平坝区城关镇马田村 | P.C 32.5R/50千克/袋 | 台泥水泥 | ASBC3RE19084 | / | 2019-6-13 | GB 175-2007《通用硅酸盐水泥》、CCGF 404-2015《水泥产品质量监督抽查实施规范》 | 合格 | / | / | 台泥(安顺）水泥有限公司 | 2019 | / | / | 小 | 否 | 2288 | / | / | / | / | / | / | / | / | / | / | / |  | ATQTS2019SND008 | 平坝区
9 | 安市监[2019]22号 | 91520400688417882Q | 贵州港安水泥有限公司 | 普通硅酸盐水泥 | 贵州港安水泥有限公司 | 贵州省安顺市关岭布依族苗族自治县顶云乡石板井村 | P.O 42.5 | 台泥 | GAA04CE19067 | 2019-5-6 | 2019-6-13 | GB 175-2007《通用硅酸盐水泥》、CCGF 404-2015《水泥产品质量监督抽查实施规范》 | 合格 | / | / | 贵州港安水泥有限公司 | 2019 | / | / | 小 | 否 | 2288 | / | / | / | / | / | / | / | / | / | / | / |  | ATQTS2019SND009 | 关岭县
10 | 安市监[2019]22号 | 91520400688417882Q | 贵州港安水泥有限公司 | 复合硅酸盐水泥 | 贵州港安水泥有限公司 | 贵州省安顺市关岭布依族苗族自治县顶云乡石板井村 | P.C 32.5R | 台泥 | GABC3RE19132 | 2019-5-6 | 2019-6-13 | GB 175-2007《通用硅酸盐水泥》、CCGF 404-2015《水泥产品质量监督抽查实施规范》 | 合格 | / | / | 贵州港安水泥有限公司 | 2019 | / | / | 小 | 否 | 2288 | / | / | / | / | / | / | / | / | / | / | / |  | ATQTS2019SND010 | 关岭县

## 烧结普通砖
安顺市2019年工业产品质量市级监督抽查情况明细表
序号 | 任务来源 | 生产单位组织机构代码 | 生产单位名称 | 产品名称 | 被抽查单位名称 | 被抽查单位地址 | 产品规格型号 | 注册商标 | 批号 | 生产日期 | 检验日期 | 检验依据 | 检验结果 | 不合格项目实测值 | 不合格项目标准值 | 生产单位名称 | 年份 | 工业产品生产许可证号 | 3C产品认证证书号 | 企业大小 | 是否规模企业 | 检验机构代码 | 不合格指标分类 | [5 empty] | 不合格原因分类 |  |  |  |  | 备注
[23 empty] | 安全性 | 功能性 | 主要成分 | 标识标志 | 规格尺寸 | 其他 | 产品设计 | 生产工艺 | 生产管理 | 标识标志 | 其他 |  | 检验编号 | 抽样区域
1 | 安市监[2019]22号 | 915204900968629310 | 安顺市宏旺建材有限公司 | 烧结普通砖（页岩） | 安顺市宏旺建材有限公司 | 宋旗镇大坡脚村 | MU10/240×115×53（mm） | / | / | 2019-5-14 | 2019-6-13 | GB/T 5101-2017《烧结普通砖》、GZCCXZ5222-2019《贵州省产品质量监督抽查实施细则 其它砖和砌块》 | 合格 | / | / | 安顺市宏旺建材有限公司 | 2019 | / | / | 小 | 否 | 2288 | / | / | / | / | / | / | / | / | / | / | / |  | ATQTS2019GCD0029 | 开发区
2 | 安市监[2019]22号 | 91520422L12894198E | 普定县福乐页岩砖厂 | 烧结普通砖（页岩） | 普定县福乐页岩砖厂 | 马官镇杨柳村 | MU10/240×115×53（mm） | / | / | 2019-5-14 | 2019-6-13 | GB/T 5101-2017《烧结普通砖》、GZCCXZ5222-2019《贵州省产品质量监督抽查实施细则 其它砖和砌块》 | 合格 | / | / | 普定县福乐页岩砖厂 | 2019 | / | / | 小 | 否 | 2288 | / | / | / | / | / | / | / | / | / | / | / |  | ATQTS2019GCD0030 | 普定县
3 | 安市监[2019]22号 | 915204227411227771 | 普定县六合页岩砖厂 | 烧结普通砖（页岩） | 普定县六合页岩砖厂 | 马官镇大兴村三间房 | MU10/240×115×53（mm） | / | / | 2019-5-13 | 2019-6-13 | GB/T 5101-2017《烧结普通砖》、GZCCXZ5222-2019《贵州省产品质量监督抽查实施细则 其它砖和砌块》 | 合格 | / | / | 普定县六合页岩砖厂 | 2019 | / | / | 小 | 否 | 2288 | / | / | / | / | / | / | / | / | / | / | / |  | ATQTS2019GCD0031 | 普定县
4 | 安市监[2019]22号 | 915204020738947113 | 安顺市西秀区兴隆新型建材有限公司 | 烧结普通砖（页岩） | 安顺市西秀区兴隆新型建材有限公司 | 西秀区七眼桥镇631库房 | MU10/240×115×53（mm） | / | / | 2019-5-14 | 2019-6-13 | GB/T 5101-2017《烧结普通砖》、GZCCXZ5222-2019《贵州省产品质量监督抽查实施细则 其它砖和砌块》 | 合格 | / | / | 安顺市西秀区兴隆新型建材有限公司 | 2019 | / | / | 小 | 否 | 2288 | / | / | / | / | / | / | / | / | / | / | / |  | ATQTS2019GCD0032 | 西秀区
5 | 安市监[2019]22号 | 9152040207603109X4 | 安顺市闽佳新型建材发展有限公司 | 烧结普通砖（页岩） | 安顺市闽佳新型建材发展有限公司 | 双堡镇小卜村 | MU10/240×115×53（mm） | / | / | 2019-5-14 | 2019-6-13 | GB/T 5101-2017《烧结普通砖》、GZCCXZ5222-2019《贵州省产品质量监督抽查实施细则 其它砖和砌块》 | 合格 | / | / | 安顺市闽佳新型建材发展有限公司 | 2019 | / | / | 小 | 否 | 2288 | / | / | / | / | / | / | / | / | / | / | / |  | ATQTS2019GCD0033 | 西秀区
6 | 安市监[2019]22号 | 915204020760264696 | 安顺市航兴新型建材有限公司 | 烧结普通砖（页岩） | 安顺市航兴新型建材有限公司 | 东屯乡高官村 | MU10/240×115×53（mm） | / | / | 2019-5-15 | 2019-6-13 | GB/T 5101-2017《烧结普通砖》、GZCCXZ5222-2019《贵州省产品质量监督抽查实施细则 其它砖和砌块》 | 合格 | / | / | 安顺市航兴新型建材有限公司 | 2019 | / | / | 小 | 否 | 2288 | / | / | / | / | / | / | / | / | / | / | / |  | ATQTS2019GCD0034 | 西秀区
7 | 安市监[2019]22号 | 91520402073882841M | 安顺市航顺新型建材有限公司 | 烧结普通砖（页岩） | 安顺市航顺新型建材有限公司 | 杨武乡补董村 | MU10/240×115×53（mm） | / | / | 2019-5-15 | 2019-6-13 | GB/T 5101-2017《烧结普通砖》、GZCCXZ5222-2019《贵州省产品质量监督抽查实施细则 其它砖和砌块》 | 合格 | / | / | 安顺市航顺新型建材有限公司 | 2019 | / | / | 小 | 否 | 2288 | / | / | / | / | / | / | / | / | / | / | / |  | ATQTS2019GCD0035 | 西秀区
8 | 安市监[2019]22号 | 91520402073879458G | 安顺市西秀区闽瑞新型建材有限公司 | 烧结普通砖（页岩） | 安顺市西秀区闽瑞新型建材有限公司 | 杨武乡云盘寨 | MU10/240×115×53（mm） | / | / | 2019-5-15 | 2019-6-13 | GB/T 5101-2017《烧结普通砖》、GZCCXZ5222-2019《贵州省产品质量监督抽查实施细则 其它砖和砌块》 | 合格 | / | / | 安顺市西秀区闽瑞新型建材有限公司 | 2019 | / | / | 小 | 否 | 2288 | / | / | / | / | / | / | / | / | / | / | / |  | ATQTS2019GCD0036 | 西秀区
9 | 安市监[2019]22号 | 91520402073879378W | 安顺市黔之福建材有限公司 | 烧结普通砖（页岩） | 安顺市黔之福建材有限公司 | 大西桥镇 | MU10/240×115×53（mm） | / | / | 2019-5-14 | 2019-6-13 | GB/T 5101-2017《烧结普通砖》、GZCCXZ5222-2019《贵州省产品质量监督抽查实施细则 其它砖和砌块》 | 合格 | / | / | 安顺市黔之福建材有限公司 | 2019 | / | / | 小 | 否 | 2288 | / | / | / | / | / | / | / | / | / | / | / |  | ATQTS2019GCD0037 | 西秀区
10 | 安市监[2019]22号 | 91520422MA6EF8QA1X | 普定县党固页岩砖厂 | 烧结普通砖（页岩砖） | 普定县党固页岩砖厂 | 贵州省安顺市普定县马场镇党固村 | MU10/240×115×53（mm） | / | / | 2019-5-14 | 2019-6-13 | GB/T 5101-2017《烧结普通砖》、GZCCXZ5222-2019《贵州省产品质量监督抽查实施细则 其它砖和砌块》 | 合格 | / | / | 普定县党固页岩砖厂 | 2019 | / | / | 小 | 否 | 2288 | / | / | / | / | / | / | / | / | / | / | / |  | ATQTS2019GCD0038 | 普定县
11 | 安市监[2019]22号 | 91520422MA6EGJ5G2B | 普定县红石谷页岩砖厂 | 烧结普通砖（页岩砖） | 普定县红石谷页岩砖厂 | 贵州省安顺市普定县马场镇大坟坝村 | MU10/240×115×53（mm） | / | / | 2019-5-14 | 2019-6-13 | GB/T 5101-2017《烧结普通砖》、GZCCXZ5222-2019《贵州省产品质量监督抽查实施细则 其它砖和砌块》 | 合格 | / | / | 普定县红石谷页岩砖厂 | 2019 | / | / | 小 | 否 | 2288 | / | / | / | / | / | / | / | / | / | / | / |  | ATQTS2019GCD0039 | 普定县
12 | 安市监[2019]22号 | 91520424215840728Q | 关岭布依族苗族自治县断桥红砖厂 | 烧结普通砖（页岩砖） | 关岭布依族苗族自治县断桥红砖厂 | 安顺市关岭自治县断桥镇 | 合格品/240×115×53（mm） | / | / | 2019-5-15 | 2019-6-13 | GB/T 5101-2017《烧结普通砖》、GZCCXZ5222-2019《贵州省产品质量监督抽查实施细则 其它砖和砌块》 | 合格 | / | / | 关岭布依族苗族自治县断桥红砖厂 | 2019 | / | / | 小 | 否 | 2288 | / | / | / | / | / | / | / | / | / | / | / |  | ATQTS2019GCD0040 | 关岭县
13 | 安市监[2019]22号 | 915204020738805719 | 安顺市西秀区旧州强升建材有限公司 | 烧结普通砖（页岩） | 安顺市西秀区旧州强升建材有限公司 | 旧州镇平寨村莲花塘大坡 | MU10/240×115×53（mm） | / | / | 2019-5-16 | 2019-6-13 | GB/T 5101-2017《烧结普通砖》、GZCCXZ5222-2019《贵州省产品质量监督抽查实施细则 其它砖和砌块》 | 合格 | / | / | 安顺市西秀区旧州强升建材有限公司 | 2019 | / | / | 小 | 否 | 2288 | / | / | / | / | / | / | / | / | / | / | / |  | ATQTS2019GCD0041 | 西秀区
14 | 安市监[2019]22号 | 9152040207389480XE | 安顺市西秀区旧州华顺建材有限公司 | 烧结普通砖（页岩） | 安顺市西秀区旧州华顺建材有限公司 | 旧州镇苏吕村苏吕坡 | MU10/240×115×53（mm） | / | / | 2019-5-16 | 2019-6-13 | GB/T 5101-2017《烧结普通砖》、GZCCXZ5222-2019《贵州省产品质量监督抽查实施细则 其它砖和砌块》 | 合格 | / | / | 安顺市西秀区旧州华顺建材有限公司 | 2019 | / | / | 小 | 否 | 2288 | / | / | / | / | / | / | / | / | / | / | / |  | ATQTS2019GCD0042 | 西秀区
15 | 安市监[2019]22号 | 91520402072009944E | 安顺市闽旺新型建材有限公司 | 烧结普通砖（页岩） | 安顺市闽旺新型建材有限公司 | 西秀区刘官乡刘官村 | MU10/240×115×53（mm） | / | / | 2019-5-16 | 2019-6-13 | GB/T 5101-2017《烧结普通砖》、GZCCXZ5222-2019《贵州省产品质量监督抽查实施细则 其它砖和砌块》 | 合格 | / | / | 安顺市闽旺新型建材有限公司 | 2019 | / | / | 小 | 否 | 2288 | / | / | / | / | / | / | / | / | / | / | / |  | ATQTS2019GCD0043 | 西秀区
16 | 安市监[2019]22号 | 915204020760264771 | 安顺市福顺新型建材有限公司 | 烧结普通砖（页岩） | 安顺市福顺新型建材有限公司 | 西秀区鸡场乡黑土村 | MU10/240×115×53（mm） | / | / | 2019-5-7 | 2019-6-13 | GB/T 5101-2017《烧结普通砖》、GZCCXZ5222-2019《贵州省产品质量监督抽查实施细则 其它砖和砌块》 | 合格 | / | / | 安顺市福顺新型建材有限公司 | 2019 | / | / | 小 | 否 | 2288 | / | / | / | / | / | / | / | / | / | / | / |  | ATQTS2019GCD0058 | 西秀区
17 | 安市监[2019]22号 | 91520402076026442E | 安顺市西秀区闽航建材有限公司 | 烧结普通砖（煤矸石） | 安顺市西秀区闽航建材有限公司 | 西秀区旧州镇罗官村 | MU10/240×115×53（mm） | / | / | 2019-5-17 | 2019-6-13 | GB/T 5101-2017《烧结普通砖》、GZCCXZ5222-2019《贵州省产品质量监督抽查实施细则 其它砖和砌块》 | 合格 | / | / | 安顺市西秀区闽航建材有限公司 | 2019 | / | / | 小 | 否 | 2288 | / | / | / | / | / | / | / | / | / | / | / |  | ATQTS2019GCD0059 | 西秀区
18 | 安市监[2019]22号 | 9152040207602640XX | 安顺市闽达新型建材有限公司 | 烧结普通砖（页岩） | 安顺市闽达新型建材有限公司 | 旧州镇詹屯村 | MU10/240×115×53（mm） | / | / | 2019-5-17 | 2019-6-13 | GB/T 5101-2017《烧结普通砖》、GZCCXZ5222-2019《贵州省产品质量监督抽查实施细则 其它砖和砌块》 | 合格 | / | / | 安顺市闽达新型建材有限公司 | 2019 | / | / | 小 | 否 | 2288 | / | / | / | / | / | / | / | / | / | / | / |  | ATQTS2019GCD0060 | 西秀区
19 | 安市监[2019]22号 | 92520422MA6FENBB0Y | 普定县尚德新型墙体材料厂 | 烧结普通砖（页岩砖） | 普定县尚德新型墙体材料厂 | 贵州省安顺市普定县坪上乡果陇村 | MU10/240×115×53（mm） | / | / | 2019-5-17 | 2019-6-13 | GB/T 5101-2017《烧结普通砖》、GZCCXZ5222-2019《贵州省产品质量监督抽查实施细则 其它砖和砌块》 | 合格 | / | / | 普定县尚德新型墙体材料厂 | 2019 | / | / | 小 | 否 | 2288 | / | / | / | / | / | / | / | / | / | / | / |  | ATQTS2019GCD0061 | 普定县
20 | 安市监[2019]22号 | 91520422L28263710Q | 普定县宏发砖厂 | 烧结普通砖（页岩砖） | 普定县宏发砖厂 | 贵州省安顺市普定县鸡场坡乡白桥村 | MU10/240×115×53（mm） | / | / | 2019-5-17 | 2019-6-13 | GB/T 5101-2017《烧结普通砖》、GZCCXZ5222-2019《贵州省产品质量监督抽查实施细则 其它砖和砌块》 | 合格 | / | / | 普定县宏发砖厂 | 2019 | / | / | 小 | 否 | 2288 | / | / | / | / | / | / | / | / | / | / | / |  | ATQTS2019GCD0062 | 普定县
21 | 安市监[2019]22号 | 91520423666963081Q | 镇宁自治县闽旺机砖厂 | 烧结普通砖（页岩砖） | 镇宁自治县闽旺机砖厂 | 安顺市镇宁自治县募役乡 | 合格品/240×115×53（mm） | / | / | 2019-5-21 | 2019-6-13 | GB/T 5101-2017《烧结普通砖》、GZCCXZ5222-2019《贵州省产品质量监督抽查实施细则 其它砖和砌块》 | 合格 | / | / | 镇宁自治县闽旺机砖厂 | 2019 | / | / | 小 | 否 | 2288 | / | / | / | / | / | / | / | / | / | / | / |  | ATQTS2019GCD0066 | 镇宁县
22 | 安市监[2019]22号 | 91520425MA6E87WC51 | 紫云自治县福兴建材有限公司 | 烧结普通砖（页岩） | 紫云自治县福兴建材有限公司 | 格凸河镇落科村 | MU10/240×115×53（mm） | / | / | 2019-5-20 | 2019-6-13 | GB/T 5101-2017《烧结普通砖》、GZCCXZ5222-2019《贵州省产品质量监督抽查实施细则 其它砖和砌块》 | 合格 | / | / | 紫云自治县福兴建材有限公司 | 2019 | / | / | 小 | 否 | 2288 | / | / | / | / | / | / | / | / | / | / | / |  | ATQTS2019GCD0068 | 紫云县
23 | 安市监[2019]22号 | 915204253564033022 | 紫云自治县利民建材有限公司 | 烧结普通砖（页岩） | 紫云自治县利民建材有限公司 | 水塘镇沙戈村 | MU10/240×115×53（mm） | / | / | 2019-5-20 | 2019-6-13 | GB/T 5101-2017《烧结普通砖》、GZCCXZ5222-2019《贵州省产品质量监督抽查实施细则 其它砖和砌块》 | 合格 | / | / | 紫云自治县利民建材有限公司 | 2019 | / | / | 小 | 否 | 2288 | / | / | / | / | / | / | / | / | / | / | / |  | ATQTS2019GCD0071 | 紫云县
24 | 安市监[2019]22号 | 91520425MA6E6KF544 | 贵州海源节能建材有限公司 | 烧结普通砖 | 贵州海源节能建材有限公司 | 格凸河镇沙戈村过交组 | MU10/240×115×53（mm） | / | / | 2019-5-20 | 2019-6-13 | GB/T 5101-2017《烧结普通砖》、GZCCXZ5222-2019《贵州省产品质量监督抽查实施细则 其它砖和砌块》 | 合格 | / | / | 贵州海源节能建材有限公司 | 2019 | / | / | 小 | 否 | 2288 | / | / | / | / | / | / | / | / | / | / | / |  | ATQTS2019GCD0072 | 紫云县
25 | 安市监[2019]22号 | 91520425MA6DJL7W79 | 紫云自治县朝阳建材有限责任公司 | 烧结普通砖（页岩） | 紫云自治县朝阳建材有限责任公司 | 板当镇新场村 | MU10/240×115×53（mm） | / | / | 2019-5-21 | 2019-6-13 | GB/T 5101-2017《烧结普通砖》、GZCCXZ5222-2019《贵州省产品质量监督抽查实施细则 其它砖和砌块》 | 合格 | / | / | 紫云自治县朝阳建材有限责任公司 | 2019 | / | / | 小 | 否 | 2288 | / | / | / | / | / | / | / | / | / | / | / |  | ATQTS2019GCD0073 | 紫云县
26 | 安市监[2019]22号 | 91520425MA6HL04Q6A | 紫云自治县磨石关建材有限责任公司 | 烧结普通砖（页岩） | 紫云自治县磨石关建材有限责任公司 | 松山街道石头寨村磨石关组 | MU10/240×115×53（mm） | / | / | 2019-5-21 | 2019-6-13 | GB/T 5101-2017《烧结普通砖》、GZCCXZ5222-2019《贵州省产品质量监督抽查实施细则 其它砖和砌块》 | 合格 | / | / | 紫云自治县磨石关建材有限责任公司 | 2019 | / | / | 小 | 否 | 2288 | / | / | / | / | / | / | / | / | / | / | / |  | ATQTS2019GCD0074 | 紫云县

## 化肥
安顺市2019年工业产品质量市级监督抽查情况明细表
序号 | 任务来源 | 生产单位组织机构代码 | 生产单位名称 | 产品名称 | 被抽查单位名称 | 被抽查单位地址 | 产品规格型号 | 注册商标 | 批号 | 生产日期 | 检验日期 | 检验依据 | 检验结果 | 不合格项目实测值 | 不合格项目标准值 | 生产单位名称 | 年份 | 工业产品生产许可证号 | 3C产品认证证书号 | 企业大小 | 是否规模企业 | 检验机构代码 | 不合格指标分类 | [5 empty] | 不合格原因分类 |  |  |  |  | 备注
[23 empty] | 安全性 | 功能性 | 主要成分 | 标识标志 | 规格尺寸 | 其他 | 产品设计 | 生产工艺 | 生产管理 | 标识标志 | 其他 |  | 检验编号 | 抽样区域
1 | 安市监[2019]22号 | 91520400789795807Q | 贵州百灵企业集团生物科技肥业有限公司 | 有机肥 | 贵州百灵企业集团生物科技肥业有限公司 | 贵州省安顺市西秀区工业园区两六路 | 50千克/袋 | / | / | 2019-2-11 | 2019-6-5 | 安市监[2019]22号、NY525-2012《有机肥料》 | 合格 | / | / | 贵州百灵企业集团生物科技肥业有限公司 | 2019 | / | / | 小 | 否 | 2288 | / | / | / | / | / | / | / | / | / | / | / |  | ATQTS2019GCD0001 | 西秀区
2 | 安市监[2019]22号 | 91520402722199699F | 安顺市映山红兴农肥业有限公司 | 复混肥料 | 安顺市映山红兴农肥业有限公司 | 贵州省安顺市西秀区第三建筑总公司建材厂内 | 50千克/袋 | 映山红 | / | 2019-4-27 | 2019-6-5 | 安市监[2019]22号、GB/T 15063-2009《复混肥料（复合肥料）》 | 合格 | / | / | 安顺市映山红兴农肥业有限公司 | 2019 | / | / | 小 | 否 | 2288 | / | / | / | / | / | / | / | / | / | / | / |  | ATQTS2019GCD0002 | 西秀区

## 卫生纸
安顺市2019年工业产品质量市级监督抽查情况明细表
序号 | 任务来源 | 生产单位组织机构代码 | 生产单位名称 | 产品名称 | 被抽查单位名称 | 被抽查单位地址 | 产品规格型号 | 注册商标 | 批号 | 生产日期 | 检验日期 | 检验依据 | 检验结果 | 不合格项目实测值 | 不合格项目标准值 | 生产单位名称 | 年份 | 工业产品生产许可证号 | 3C产品认证证书号 | 企业大小 | 是否规模企业 | 检验机构代码 | 不合格指标分类 | [5 empty] | 不合格原因分类 |  |  |  |  | 备注
[23 empty] | 安全性 | 功能性 | 主要成分 | 标识标志 | 规格尺寸 | 其他 | 产品设计 | 生产工艺 | 生产管理 | 标识标志 | 其他 |  | 检验编号 | 抽样区域
1 | 安市监[2019]22号 | 91520402051927084D | 安顺市西秀区甜柠檬纸品加工厂 | 精品生活用纸 | 安顺市西秀区甜柠檬纸品加工厂 | 大西桥镇中所 | 100mm×160mm×12卷/提 | 椰香树 | / | 2019-5-7 | 2019-6-13 | GB/T 20810-2006《卫生纸（含卫生纸原纸）》，CCGF301.2-2015《卫生纸产品质量监督抽查实施规范》 | 合格 | / | / | 安顺市西秀区甜柠檬纸品加工厂 | 2019 | / | / | 小 | 否 | 2288 | / | / | / | / | / | / | / | / | / | / | / |  | ATQTS2019GCD0044 | 西秀区
2 | 安市监[2019]22号 | 91520423596361340F | 贵州汇景纸业有限公司 | 添福.妇婴首选卫生卷纸 | 贵州汇景纸业有限公司 | 贵州省安顺市镇宁布依族苗族自治县城关镇特色轻工产业园区 | 156mm×120mm(4层） | 添福 | / | 2019-1-7 | 2019-6-13 | GB/T 20810-2006《卫生纸（含卫生纸原纸）》，CCGF301.2-2015《卫生纸产品质量监督抽查实施规范》 | 合格 | / | / | 贵州汇景纸业有限公司 | 2019 | / | / | 小 | 否 | 2288 | / | / | / | / | / | / | / | / | / | / | / |  | ATQTS2019GCD0046 | 镇宁县
3 | 安市监[2019]22号 | 91520423MA6DMN723T | 贵州湘安纸业有限公司 | 佳绵2000全包卷纸 | 贵州湘安纸业有限公司 | 贵州省安顺市镇宁布依族苗族自治县城关镇轻工业园区厂房 | 182mm×100mm×3层×168节 | / | / | 2019-5-11 | 2019-6-13 | GB/T 20810-2006《卫生纸（含卫生纸原纸）》，CCGF301.2-2015《卫生纸产品质量监督抽查实施规范》 | 合格 | / | / | 贵州湘安纸业有限公司 | 2019 | / | / | 小 | 否 | 2288 | / | / | / | / | / | / | / | / | / | / | / |  | ATQTS2019GCD0048 | 镇宁县
4 | 安市监[2019]22号 | 91520423MA6E2K8J2P | 贵州鑫富祥纸品有限公司 | 维怡海之蓝10卷 | 贵州鑫富祥纸品有限公司 | 贵州省安顺市镇宁布依族苗族自治县环翠街道产业园区内厂房 | 148mm×120mm×4层 | / | / | 2019-4-19 | 2019-6-13 | GB/T 20810-2006《卫生纸（含卫生纸原纸）》，CCGF301.2-2015《卫生纸产品质量监督抽查实施规范》 | 合格 | / | / | 贵州鑫富祥纸品有限公司 | 2019 | / | / | 小 | 否 | 2288 | / | / | / | / | / | / | / | / | / | / | / |  | ATQTS2019GCD0050 | 镇宁县
5 | 安市监[2019]22号 | 91520402356361480W | 安顺市西秀区顺点纸业有限责任公司 | 初见系列故宫典藏版（卫生纸） | 安顺市西秀区顺点纸业有限责任公司 | 西秀区轿子山镇大寨村 | 142mm×120mm×98节×12卷/提 | / | / | 2019-4-20 | 2019-6-13 | GB/T 20810-2006《卫生纸（含卫生纸原纸）》，CCGF301.2-2015《卫生纸产品质量监督抽查实施规范》 | 合格 | / | / | 安顺市西秀区顺点纸业有限责任公司 | 2019 | / | / | 小 | 否 | 2288 | / | / | / | / | / | / | / | / | / | / | / |  | ATQTS2019GCD0052 | 西秀区
6 | 安市监[2019]22号 | 91520422MA6E2L383W | 普定县森雅纸品加工厂 | 森雅舒适12粒装卷纸 | 普定县森雅纸品加工厂 | 穿洞街道人民村红旗路262号 | 160mm×100mm | 森雅 | / | 2019-5-10 | 2019-6-13 | GB/T 20810-2006《卫生纸（含卫生纸原纸）》，CCGF301.2-2015《卫生纸产品质量监督抽查实施规范》 | 合格 | / | / | 普定县森雅纸品加工厂 | 2019 | / | / | 小 | 否 | 2288 | / | / | / | / | / | / | / | / | / | / | / |  | ATQTS2019GCD0054 | 普定县
7 | 安市监[2019]22号 | 91520423MA6DN46K8U | 贵州鑫融发纸业有限公司 | 鑫融发卷纸 | 贵州鑫融发纸业有限公司 | 安顺市镇宁布依族苗族自治县城关镇轻工产业园区 | 157mm×155节/卷×12卷（四层） | 鑫融发 | / | 2019-5-13 | 2019-6-13 | GB/T 20810-2006《卫生纸（含卫生纸原纸）》，CCGF301.2-2015《卫生纸产品质量监督抽查实施规范》 | 合格 | / | / | 贵州鑫融发纸业有限公司 | 2019 | / | / | 小 | 否 | 2288 | / | / | / | / | / | / | / | / | / | / | / |  | ATQTS2019GCD0055 | 镇宁县
8 | 安市监[2019]22号 | 91520490MA6DLEH510 | 安顺市鑫辉纸业有限公司 | 悦达卫生纸 | 安顺市鑫辉纸业有限公司 | 安顺市开发区宋旗镇石板新村 | 135mm×175mm×4层 | / | / | 2019-4-1 | 2019-6-13 | GB/T 20810-2006《卫生纸（含卫生纸原纸）》，CCGF301.2-2015《卫生纸产品质量监督抽查实施规范》 | 合格 | / | / | 安顺市鑫辉纸业有限公司 | 2019 | / | / | 小 | 否 | 2288 | / | / | / | / | / | / | / | / | / | / | / |  | ATQTS2019GCD0063 | 开发区
9 | 安市监[2019]22号 | 92520421MA6GNAAT6N | 安顺市平坝区一凡纸品厂 | 韦一凡柔肤系列卷纸 | 安顺市平坝区一凡纸品厂 | 安顺市平坝区夏云镇三个小坡 | 140mm×110mm/节×14卷 | 韦一凡 | / | 2019-4-14 | 2019-6-13 | GB/T 20810-2006《卫生纸（含卫生纸原纸）》，CCGF301.2-2015《卫生纸产品质量监督抽查实施规范》 | 合格 | / | / | 安顺市平坝区一凡纸品厂 | 2019 | / | / | 小 | 否 | 2288 | / | / | / | / | / | / | / | / | / | / | / |  | ATQTS2019GCD0064 | 平坝区

## 纸巾纸
安顺市2019年工业产品质量市级监督抽查情况明细表
序号 | 任务来源 | 生产单位组织机构代码 | 生产单位名称 | 产品名称 | 被抽查单位名称 | 被抽查单位地址 | 产品规格型号 | 注册商标 | 批号 | 生产日期 | 检验日期 | 检验依据 | 检验结果 | 不合格项目实测值 | 不合格项目标准值 | 生产单位名称 | 年份 | 工业产品生产许可证号 | 3C产品认证证书号 | 企业大小 | 是否规模企业 | 检验机构代码 | 不合格指标分类 | [5 empty] | 不合格原因分类 |  |  |  |  | 备注
[23 empty] | 安全性 | 功能性 | 主要成分 | 标识标志 | 规格尺寸 | 其他 | 产品设计 | 生产工艺 | 生产管理 | 标识标志 | 其他 |  | 检验编号 | 抽样区域
1 | 安市监[2019]22号 | 91520423596361340F | 贵州汇景纸业有限公司 | 添福.妇婴首选面巾纸 | 贵州汇景纸业有限公司 | 贵州省安顺市镇宁布依族苗族自治县城关镇特色轻工产业园区 | 183mm×190mm(3层） | 添福 | / | 2019-3-18 | 2019-6-13 | GB/T 20808-2011 《纸巾纸》、CCGF301.1-2015《纸巾纸产品质量监督抽查实施规范》 | 合格 | / | / | 贵州汇景纸业有限公司 | 2019 | / | / | 小 | 否 | 2288 | / | / | / | / | / | / | / | / | / | / | / |  | ATQTS2019GCD0045 | 镇宁县
2 | 安市监[2019]22号 | 91520423MA6DMN723T | 贵州湘安纸业有限公司 | 佳绵玫瑰之约系列抽纸 | 贵州湘安纸业有限公司 | 贵州省安顺市镇宁布依族苗族自治县城关镇轻工业园区厂房 | 128mm×185mm×422张±3% | / | / | 2019-4-12 | 2019-6-13 | GB/T 20808-2011 《纸巾纸》、CCGF301.1-2015《纸巾纸产品质量监督抽查实施规范》 | 合格 | / | / | 贵州湘安纸业有限公司 | 2019 | / | / | 小 | 否 | 2288 | / | / | / | / | / | / | / | / | / | / | / |  | ATQTS2019GCD0047 | 镇宁县
3 | 安市监[2019]22号 | 91520423MA6E2K8J2P | 贵州鑫富祥纸品有限公司 | 维怡海之蓝抽取式面纸巾 | 贵州鑫富祥纸品有限公司 | 贵州省安顺市镇宁布依族苗族自治县环翠街道产业园区内厂房 | 168mm×175mm×3层 | / | / | 2019-5-7 | 2019-6-13 | GB/T 20808-2011 《纸巾纸》、CCGF301.1-2015《纸巾纸产品质量监督抽查实施规范》 | 合格 | / | / | 贵州鑫富祥纸品有限公司 | 2019 | / | / | 小 | 否 | 2288 | / | / | / | / | / | / | / | / | / | / | / |  | ATQTS2019GCD0049 | 镇宁县
4 | 安市监[2019]22号 | 91520402356361480W | 安顺市西秀区顺点纸业有限责任公司 | 初见系列故宫典藏版（纸巾纸） | 安顺市西秀区顺点纸业有限责任公司 | 西秀区轿子山镇大寨村 | 128mm×175mm×225张/包 | / | / | 2019-5-5 | 2019-6-13 | GB/T 20808-2011 《纸巾纸》、CCGF301.1-2015《纸巾纸产品质量监督抽查实施规范》 | 合格 | / | / | 安顺市西秀区顺点纸业有限责任公司 | 2019 | / | / | 小 | 否 | 2288 | / | / | / | / | / | / | / | / | / | / | / |  | ATQTS2019GCD0051 | 西秀区
5 | 安市监[2019]22号 | 91520422MA6E2L383W | 普定县森雅纸品加工厂 | 森雅-抽取式面巾纸 | 普定县森雅纸品加工厂 | 穿洞街道人民村红旗路262号 | 190mm×190mm×3层 | 森雅 | / | 2019-4-1 | 2019-6-13 | GB/T 20808-2011 《纸巾纸》、CCGF301.1-2015《纸巾纸产品质量监督抽查实施规范》 | 合格 | / | / | 普定县森雅纸品加工厂 | 2019 | / | / | 小 | 否 | 2288 | / | / | / | / | / | / | / | / | / | / | / |  | ATQTS2019GCD0053 | 普定县
6 | 安市监[2019]22号 | 91520423MA6HKLG36L | 贵州国峰纸业有限公司 | 新时代抽取式纸面巾（抽纸） | 贵州国峰纸业有限公司 | 贵州省安顺市镇宁布依族苗族自治县环翠街道工业园区 | / | 新时代 | / | 2019-5-12 | 2019-6-13 | GB/T 20808-2011 《纸巾纸》、CCGF301.1-2015《纸巾纸产品质量监督抽查实施规范》 | 合格 | / | / | 贵州国峰纸业有限公司 | 2019 | / | / | 小 | 否 | 2288 | / | / | / | / | / | / | / | / | / | / | / |  | ATQTS2019GCD0056 | 镇宁县
7 | 安市监[2019]22号 | 91520423MA6E9XK312 | 贵州锦尚纸制品有限公司 | 抽取式纸巾（尚品唯美系列） | 贵州锦尚纸制品有限公司 | 贵州省安顺市镇宁布依族苗族自治县环翠街道产业园区汇景纸业公司内 | 169mm×180mm×3层 | / | / | 2019-4-26 | 2019-6-13 | GB/T 20808-2011 《纸巾纸》、CCGF301.1-2015《纸巾纸产品质量监督抽查实施规范》 | 合格 | / | / | 贵州锦尚纸制品有限公司 | 2019 | / | / | 小 | 否 | 2288 | / | / | / | / | / | / | / | / | / | / | / |  | ATQTS2019GCD0057 | 镇宁县
8 | 安市监[2019]22号 | 92520421MA6GNAAT6N | 安顺市平坝区一凡纸品厂 | 娇婵丝柔系列（纸巾） | 安顺市平坝区一凡纸品厂 | 安顺市平坝区夏云镇三个小坡 | 170mm×180mm×402张/包（三层） | 娇婵 | / | 2019-5-9 | 2019-6-13 | GB/T 20808-2011 《纸巾纸》、CCGF301.1-2015《纸巾纸产品质量监督抽查实施规范》 | 合格 | / | / | 安顺市平坝区一凡纸品厂 | 2019 | / | / | 小 | 否 | 2288 | / | / | / | / | / | / | / | / | / | / | / |  | ATQTS2019GCD0065 | 平坝区