## 汇总表（详表
广州市消费者委员会2019年抗菌内衣裤比较试验结果汇总表
序 号 | 检验 报告号 | 样品名称 | 标称商标或品牌 | 规格型号 | 批号或生产日期 | 样品单价 | 生产商/制造商名称 | 生产商/制造商地址 | 产品使用说明（标识） |  |  | 纤维含量（%） |  |  | 甲醛含量 (mg/kg) |  |  | pH值 |  |  | 可分解致癌芳香胺染料 |  |  | 耐干摩擦色牢度 |  |  | 耐湿摩擦色牢度 |  |  | 耐水色牢度 |  |  | 耐汗渍色牢度 |  |  | 抗菌效果（AA级） |  |  | 溶出性 |  |  | 总判定 | 备注
|  |  |  | 规格型号 | 批号或生产日期 | 样品单价 | 生产商/制造商名称 | 生产商/制造商地址 | 标准值 | 标示值 | 实测值 | 标准值 | 标示值 | 实测值 | 标准值 | 标示值 | 实测值 | 标准值 | 标示值 | 实测值 | 标准值 | 标示值 | 实测值 | 标准值 | 标示值 | 实测值 | 标准值 | 标示值 | 实测值 | 标准值 | 标示值 | 实测值 | 标准值 | 标示值 | 实测值 | 标准值 | 标示值 | 实测值 | 标准值 | 标示值 | 实测值
|  |  |  | 规格型号 | 批号或生产日期 | 样品单价 | 生产商/制造商名称 | 生产商/制造商地址
1 | 2 | 3 | 4 | 5 | 6 | 7 | 8 | 9 | 10 | 13 | 14 | 15 | 16 | 17 | 18 | 19 | 20 | 21 | 22 | 23 | 24 | 25 | 26 | 27 | 28 | 29 | 30 | 31 | 32 | 33 | 34 | 35 | 36 | 37 | 38 | 39 | 40 | 41 | 42 | 43 | 44 | 72 | 73
1 | 19S001001 | 弹力棉印花高腰抗菌妈咪裤(收腹型) | A&B | 170/95(XL) 165/90(L) | ---/W058 | 39.9 | 江苏AB股份有限公司 | 江苏省昆山市巴城镇正仪正兴东路15号 |  |  |  |  | [粉红内裤面料]： 裤身(标称)： 棉 95 ±5 氨纶 5 ±3 [粉红内裤裆布]：腈纶 60 ±5 棉 40 ±5 | [粉红内裤面料]： 裤身(标称)： 棉 95.4 氨纶 4.6 [粉红内裤裆布]：腈纶 57.7 棉 42.3 | ≤75 (B类) |  | 未检出 | 4.0～8.5 (B类) |  | 5.5 | ≤75 (B类) |  | 未检出 (检出限:5) | ≥3-4 |  | 4-5 | ≥2-3 |  | 4-5 | 变色 ≥3-4 沾色 ≥3-4 |  | 变色 4 沾色 4-5 | 变色 ≥3-4 沾色 ≥3 |  | 变色 4 沾色 4-5 | 抑菌率: 金黄色葡萄球菌 ≥80% 大肠杆菌 ≥70% 白色念珠菌 ≥60% |  | 抑菌率: 金黄色葡萄球菌99.79% 大肠杆菌97.68% 白色念珠菌94.05% | 抑菌圈宽度: D≤5 |  | 抑菌圈宽度: 金黄色葡萄球菌 D=0 大肠杆菌 D=0 白色念珠菌 D=0 | 不作判定
2 | 19S001002 | 高腰平脚裤 | EASINESS 依之舍 | 165/90 | ---/6132W | 39.9 | 中山依之舍服饰实业有限公司/中山市小榄镇依之舍时装厂 | 广东省中山市小榄镇绩西广成路4号 |  |  |  |  | [粉红净色面料]： 棉 95 ±5 氨纶 5 ±3 [粉红印花面料]：棉 95 ±5 氨纶 5 ±3 | [粉红净色面料]：棉 95.6 氨纶 4.4 [粉红印花面料]：棉 95.7 氨纶 4.3 | ≤75 (B类) |  | 未检出 | 4.0～8.5 (B类) |  | 5.8 | ≤75 (B类) |  | 未检出 (检出限:5) | ≥3-4 |  | 4-5 | ≥3 |  | 4-5 | 变色 ≥3-4 沾色 ≥3-4 |  | 变色 4 沾色 4-5 | 变色 ≥3-4 沾色 ≥3 |  | 变色 4 沾色 4-5 | 抑菌率: 金黄色葡萄球菌 ≥80% 大肠杆菌 ≥70% 白色念珠菌 ≥60% |  | [粉红净色面料]：抑菌率: 金黄色葡萄球菌99.61% 大肠杆菌98.32% 白色念珠菌95.00% [粉红印花面料]：抑菌率: 金黄色葡萄球菌99.39% 大肠杆菌95.68% 白色念珠菌91.90% | 抑菌圈宽度: D≤5 |  | 抑菌圈宽度: 金黄色葡萄球菌 D=0 大肠杆菌 D=0 白色念珠菌 D=0 | 不作判定
3 | 19S001003 | 七匹狼男士平角裤 | 七匹狼针纺 | 2XL 180/95 | ---/07623 | 69 | 厦门七匹狼针纺有限公司 | 厦门市翔安区内厝镇界头路2076-2078号综合楼厂房1B区 |  |  |  |  | [蓝色内裤面料]：粘纤 95 ±5 氨纶 5 ±3 [蓝色内裤里料]：里贴（标称）：粘纤 71 ±5 聚酯纤维 24 ±5 氨纶 5 ±3 | [蓝色内裤面料]：粘纤94.7 氨纶5.3 [蓝色内裤里料]：粘纤70.9 聚酯纤维 25.0 氨纶 4.1 | ≤75 (B类) |  | 未检出 | 4.0～8.5 (B类) |  | 6.1 | ≤75 (B类) |  | 未检出 (检出限:5) | ≥3 |  | 4-5 | ≥2 |  | 4-5 | 变色 ≥3 沾色 ≥3 |  | 变色 4 沾色 4-5 | 变色 ≥3 沾色 ≥3 |  | 变色 4 沾色 4-5 | 抑菌率: 金黄色葡萄球菌 ≥80% 大肠杆菌 ≥70% 白色念珠菌 ≥60% |  | 抑菌率: 金黄色葡萄球菌99.64% 大肠杆菌99.32% 白色念珠菌97.81% | 抑菌圈宽度: D≤5 |  | 抑菌圈宽度: 金黄色葡萄球菌 D=0 大肠杆菌 D=0 白色念珠菌 D=0 | 不作判定
4 | 19S001004 | 纤柔妈咪裤 | 柔美子 | L-XL(165-170/95-90） | ---/1442 | 19.9 | 广州东怡士企业有限公司 | 广州天河区沙太路天河北苑三街8号 | 服装类产品耐久标签宜按GB/T 1335或GB/T 6411标注号型，针织类服装也可标明产品长度或围度等。其它产品按产品标准或产品的特征标明其号型或规格。 |  | 外包装与耐久性标签标注的产品号型不正确。 |  | [主料]：粘纤 76.5 锦纶 23.5 [裆部面料]：粘纤 76.5 锦纶 23.5 | [主料]：粘纤 70.8 锦纶 23.5 聚酯纤维 5.7 [裆部面料]：粘纤 73.1 锦纶 21.1 聚酯纤维 5.8 | ≤75 (B类) |  | 未检出 | 4.0～8.5 (B类) |  | 6.7 | ≤75 (B类) |  | 未检出 (检出限:5) | ≥3 |  | 4-5 | ≥2-3 |  | 4-5 | 变色 ≥3 沾色 ≥3 |  | 变色 4 沾色 4-5 | 变色 ≥3 沾色 ≥3 |  | 变色 4 沾色 4-5 | 抑菌率: 金黄色葡萄球菌 ≥80% 大肠杆菌 ≥70% 白色念珠菌 ≥60% |  | [主料]：抑菌率:金黄色葡萄球菌99.32% 大肠杆菌98.63% 白色念珠菌95.71% [裆部]：抑菌率:金黄色葡萄球菌98.74% 大肠杆菌96.00% 白色念珠菌89.76% | 抑菌圈宽度: D≤5 |  | 抑菌圈宽度: 金黄色葡萄球菌 D=0 大肠杆菌 D=0 白色念珠菌 D=0 | 不作判定
5 | 19S001005 | 弹力棉前裆抗菌男士平脚裤 | 克洛格 | L | ---/0104 | 49.99 | 深圳市克洛格纺织品有限公司 | 深圳市福田区福强路文化创意园D馆4楼 | 1.耐久标签应按GB/T 8685规定的图形符号表述维护方法，可增加对图形符号相对应的说明性文字。当图形符号满足不了需要时，可用文字予以说明。2.根据相应产品标准要求。 |  | 外包装标注的维护方法不正确（不可熨烫图形符号不正确）。 未标明抗菌级别。 |  | [灰色内裤面料]：棉95 ±5 氨纶 5 ±3 [灰色内裤里料]：聚酯纤维 52 ±5 再生纤维素纤维 43 ±5 氨纶 5 ±3 | [灰色内裤面料]：棉 95.0 氨纶 5.0 [灰色内裤里料]：聚酯纤维 51.5 莫代尔 44.5 氨纶 4.0 | ≤75 (B类) |  | 未检出 | 4.0～8.5 (B类) |  | 6.8 | ≤75 (B类) |  | 未检出 (检出限:5) | ≥3 |  | 4-5 | ≥2-3 |  | 4-5 | 变色 ≥3 沾色 ≥3 |  | 变色 4 沾色 4-5 | 变色 ≥3 沾色 ≥3 |  | 变色 4 沾色 4-5 | 抑菌率: 金黄色葡萄球菌 ≥80% 大肠杆菌 ≥70% 白色念珠菌 ≥60% |  | 抑菌率: 金黄色葡萄球菌 99.71% 大肠杆菌 97.79% 白色念珠菌 88.81% | 抑菌圈宽度: D≤5 |  | 抑菌圈宽度: 金黄色葡萄球菌 D=0 大肠杆菌 D=0 白色念珠菌 D=0 | 不作判定
6 | 19S001006 | 婷峰孕妇透气内裤2166 | 婷峰 | 见报告备注 | ---/2166 | 24.99 | 江苏婷峰服饰有限公司（中外合资） | 江苏丹阳市皇塘工业园区 | 1.服装类产品耐久标签宜按GB/T 1335或GB/T 6411标注号型，针织类服装也可标明产品长度或围度等。其它产品按产品标准或产品的特征标明其号型或规格。2.耐久标签应按GB/T 8685规定的图形符号表述维护方法，可增加对图形符号相对应的说明性文字。当图形符号满足不了需要时，可用文字予以说明。 |  | 耐久性标签标注的产品号型不正确。 耐久性标签标注的维护方法新旧标准混用。 |  | [主面料]：棉 95 ±5 氨纶 5 ±3 [里料]：棉 100 | [主面料]：棉 92.0 氨纶 8.0 [里料]：棉 100 | ≤75 (B类) |  | 未检出 | 4.0～8.5 (B类) |  | 6.8 | ≤75 (B类) |  | 未检出 (检出限:5) | ≥3 |  | 4-5 | ≥2 |  | 4-5 | 变色 ≥3 沾色 ≥3 |  | 变色 4 沾色 4-5 | 变色 ≥3 沾色 ≥3 |  | 变色 4 沾色 4-5 | 抑菌率: 金黄色葡萄球菌 ≥80% 大肠杆菌 ≥70% 白色念珠菌 ≥60% |  | [主面料]：抑菌率: 金黄色葡萄球菌99.38% 大肠杆菌97.58% 白色念珠菌93.81% [里料]：抑菌率:金黄色葡萄球菌98.33% 大肠杆菌93.68% 白色念珠菌91.90% [拼料]：抑菌率:金黄色葡萄球菌99.78% 大肠杆菌95.16% 白色念珠菌93.10% | 抑菌圈宽度: D≤5 |  | 抑菌圈宽度: 金黄色葡萄球菌 D=0 大肠杆菌 D=0 白色念珠菌 D=0 | 不作判定
7 | 19S001007 | 女士舒适内裤 | 依威奴(EVORO) | XXL(170/95) | ---/360 | 59.99 | 中山市依威奴针织有限公司 | 广东省中山市小榄镇祥丰北路庆丰开发区 |  |  |  |  | [粉红内裤面料]：主料（标称）： 莫代尔 89 ±5 氨纶 8 ±3 锦纶 3 ±3 [粉红内裤裆布]：聚酯纤维 51.04 ±5 莫代尔 41.76 ±5 氨纶 4.2±3 锦纶 3±3 | [粉红内裤面料]：莫代尔 86.9 氨纶 9.0 锦纶 4.1 [粉红内裤裆布]：聚酯纤维 50.0 莫代尔 42.0 氨纶 5.1 锦纶 2.9 | ≤75 (B类) |  | 未检出 | 4.0～8.5 (B类) |  | 4.9 | ≤75 (B类) |  | 未检出 (检出限:5) | ≥3 |  | 4-5 | ≥2-3 |  | 4-5 | 变色 ≥3 沾色 ≥3 |  | 变色 4 沾色 4-5 | 变色 ≥3 沾色 ≥3 |  | 变色 4 沾色 4-5 | 抑菌率: 金黄色葡萄球菌 ≥80% 大肠杆菌 ≥70% 白色念珠菌 ≥60% |  | 抑菌率: 金黄色葡萄球菌 98.93% 大肠杆菌 97.63% 白色念珠菌 90.48% | 抑菌圈宽度: D≤5 |  | 抑菌圈宽度: 金黄色葡萄球菌 D=0 大肠杆菌 D=0 白色念珠菌 D=0 | 不作判定
8 | 19S001008 | 男士内裤 | 依威奴(EVORO) | XL(175/100) | ---/308 | 59.99 | 中山市依威奴针织有限公司 | 广东省中山市小榄镇祥丰北路庆丰开发区 | 根据相应产品标准要求。 |  | 未标明抗菌级别。 |  | [蓝色印花内裤面 料]：主料（标称）： 锦纶 85.6 ±5 氨纶 14.4 ±5 [蓝色印花内裤腰 头]：辅料（标称）： 再生纤维素纤维 95 ±5 氨纶 5 ±3 [蓝色印花内裤里 裆]：裆布（标称）： 聚酯纤维 51.04 ±5 莫代尔 41.76 ±5 氨纶 4.2±3 锦纶 3±3 | [蓝色印花内裤面 料]：锦纶 86.6 氨纶 13.4 [蓝色印花内裤腰 头]：粘纤 93.1 氨纶 6.9 [蓝色印花内裤里 裆]：聚酯纤维 49.3 莫代尔 44.5 氨纶 3.3 锦纶2.9 | ≤75 (B类) |  | 未检出 | 4.0～8.5 (B类) |  | 6.0 | ≤75 (B类) |  | 未检出 (检出限:5) | ≥3 |  | 4-5 | ≥2 |  | 4-5 | 变色 ≥3 沾色 ≥3 |  | 变色 4 沾色 4 | 变色 ≥3 沾色 ≥3 |  | 变色 4 沾色 4-5 | 抑菌率: 金黄色葡萄球菌 ≥80% 大肠杆菌 ≥70% 白色念珠菌 ≥60% |  | 抑菌率: 金黄色葡萄球菌 98.81% 大肠杆菌 97.11% 白色念珠菌 90.95% | 抑菌圈宽度: D≤5 |  | 抑菌圈宽度: 金黄色葡萄球菌 D=0 大肠杆菌 D=0 白色念珠菌 D=0 | 不作判定
9 | 19S001009 | 舒工坊男士纯棉平角裤 | SOFU 舒工坊 | 170/80 | ---/W17600H | 49.99 | 浙江玺润服饰有限公司 | 浙江省诸暨市草塔镇杭金七村横畈塘168号 |  |  |  |  | [黑色内裤主面料]：棉 100 [黑色内裤抗菌贴 片]：粘纤 73.6 ±5 聚酯纤维 21.2 ±5 氨纶 5.2 ±3 | [黑色内裤主面料]：棉 100 [黑色内裤抗菌贴 片]：粘纤 73.2 聚酯纤维 22.8 氨纶 4.0 | ≤75 (B类) |  | 未检出 | 4.0～8.5 (B类) |  | 6.4 | ≤75 (B类) |  | 未检出 (检出限:5) | ≥3 |  | 4-5 | ≥2 |  | 3 | 变色 ≥3 沾色 ≥3 |  | 变色 4 沾色 3-4 | 变色 ≥3 沾色 ≥3 |  | 变色 4 沾色 4-5 | 抑菌率: 金黄色葡萄球菌 ≥80% 大肠杆菌 ≥70% 白色念珠菌 ≥60% |  | 抑菌率: 金黄色葡萄球菌 99.46% 大肠杆菌 98.74% 白色念珠菌 91.43% | 抑菌圈宽度: D≤5 |  | 抑菌圈宽度: 金黄色葡萄球菌 D=0 大肠杆菌 D=0 白色念珠菌 D=0 | 不作判定
10 | 19S001010 | 内裤 | 美雅挺 | L 160/68A | ---/4240-4 | 41.3 | 汕头市协成服饰有限公司 | 汕头市潮阳区谷饶镇大坑村英平路 | 产品耐久标签按GB/T 29862的规定标明其纤维的成分及含量。 |  | 外包装与耐久性标签标注的纤维成分及含量不一致。 |  | [黑色内裤主料]：锦纶 82 ±5 氨纶 18 ±5 [黑色内裤底裆]：棉 100 | [黑色内裤主料]：锦纶 79.8 氨纶 20.2 [黑色内裤底裆]：棉 100 | ≤75 (B类) |  | 未检出 | 4.0～8.5 (B类) |  | 6.4 | ≤75 (B类) |  | 未检出 (检出限:5) | ≥3-4 |  | 4-5 | ≥2 |  | 4-5 | 变色 ≥3-4 沾色 ≥3 |  | 变色 4 沾色 4 | 变色 ≥3-4 沾色 ≥3 |  | 变色 4 沾色 4 | 抑菌率: 金黄色葡萄球菌 ≥80% 大肠杆菌 ≥70% 白色念珠菌 ≥60% |  | [黑色内裤主料]：抑菌率: 金黄色葡萄球菌96.61% 大肠杆菌95.50% 白色念珠菌92.62% [黑色内裤底裆]：抑菌率: 金黄色葡萄球菌99.36% 大肠杆菌98.61% 白色念珠菌95.71% | 抑菌圈宽度: D≤5 |  | 抑菌圈宽度: 金黄色葡萄球菌 D=0 大肠杆菌 D=0 白色念珠菌 D=0 | 不作判定
11 | 19S001011 | 哺乳文胸 | 知姬 | XL | ---/ZB19002 | 138 | 汕头市潮南区源辉针织厂 | 汕头市潮南区峡山街道上西工业区 | 耐久标签应按GB/T 8685规定的图形符号表述维护方法，可增加对图形符号相对应的说明性文字。当图形符号满足不了需要时，可用文字予以说明。 |  | 吊牌与耐久性标签标注的维护方法不一致。 |  | [棕褐色内衣罩杯 面料]：面料（标称）： 锦纶 70 ±5 氨纶 30 ±5 [棕褐色内衣里料]：罩杯里料（标称）： 锦纶 77 ±5 氨纶 23 ±5 | [棕褐色内衣罩杯 面料]：锦纶 69.6 氨纶 30.4 [棕褐色内衣里料]：锦纶 75.3 氨纶 24.7 | ≤75 (B类) |  | 未检出 | 4.0～8.5 (B类) |  | 6.9 | ≤75 (B类) |  | 未检出 (检出限:5) | ≥3-4 |  | 4-5 | ≥3 |  | 4-5 | 变色 ≥3-4 沾色 ≥3 |  | 变色 4 沾色 4-5 | 变色 ≥3-4 沾色 ≥3 |  | 变色 4 沾色 4-5 | 抑菌率: 金黄色葡萄球菌 ≥80% 大肠杆菌 ≥70% 白色念珠菌 ≥60% |  | [黑色内衣罩杯面 料]：抑菌率: 金黄色葡萄球菌96.18% 大肠杆菌98.28% 白色念珠菌86.67% [黑色内衣里料]：抑菌率: 金黄色葡萄球菌97.09% 大肠杆菌92.78% 白色念珠菌90.24% | 抑菌圈宽度: D≤5 |  | 抑菌圈宽度: 金黄色葡萄球菌 D=0 大肠杆菌 D=0 白色念珠菌 D=0 | 不作判定
12 | 19S001012 | 孕产内衣 | 灵筱 | XXL(170/94) | ---/(未标注) | 57 | 丹阳市亲蕴优雅纺织品有限公司 | 丹阳皇塘工业园208号 | 服装类产品耐久标签宜按GB/T 1335或GB/T 6411标注号型，针织类服装也可标明产品长度或围度等。其它产品按产品标准或产品的特征标明其号型或规格。 |  | 耐久性标签标注的产品型号不正确。 |  | [面料]：锦纶 70 ±5 氨纶 30 ±5[罩杯里料]：锦纶 77 ±5 氨纶 23 ±5 | [面料]：锦纶 64.2 氨纶 35.8[罩杯里料]：锦纶 75.6 氨纶 24.4 | ≤75 (B类) |  | 未检出 | 4.0～8.5 (B类) |  | 6.1 | ≤75 (B类) |  | 未检出 (检出限:5) | ≥3 |  | 4-5 | ≥2-3 |  | 4-5 | 变色 ≥3 沾色 ≥3 |  | 变色 4 沾色 4 | 变色 ≥3 沾色 ≥3 |  | 变色 4 沾色 4 | 抑菌率: 金黄色葡萄球菌 ≥80% 大肠杆菌 ≥70% 白色念珠菌 ≥60% |  | [面料]：抑菌率: 金黄色葡萄球菌98.62% 大肠杆菌95.89% 白色念珠菌94.05% [罩杯里料]：抑菌率: 金黄色葡萄球菌97.09% 大肠杆菌92.78% 白色念珠菌89.05% | 抑菌圈宽度: D≤5 |  | 抑菌圈宽度: 金黄色葡萄球菌 D=0 大肠杆菌 D=0 白色念珠菌 D=0 | 不作判定
13 | 19S001013 | 内裤 | 芬腾 | 165/90(L) | ---/(未标注) | 47.92 | 广东洪兴实业股份有限公司 | 汕头市潮南区峡山洋内居委村道东（洪兴工业区） |  |  |  |  | [宝兰内裤面料]：主料（标称）： 棉 95 ±5 氨纶 5 ±3[宝兰内裤里裆]：里料（标称）： 棉 100 | [宝兰内裤面料]：棉 96.3 氨纶 3.7[宝兰内裤里裆]：棉 100 | ≤75 (B类) |  | 未检出 | 4.0～8.5 (B类) |  | 6.4 | ≤75 (B类) |  | 未检出 (检出限:5) | ≥3 |  | 4-5 | ≥2 |  | 3-4 | 变色 ≥3 沾色 ≥3 |  | 变色 4 沾色 4-5 | 变色 ≥3 沾色 ≥3 |  | 变色 4 沾色 4-5 | 抑菌率: 金黄色葡萄球菌 ≥80% 大肠杆菌 ≥70% 白色念珠菌 ≥60% |  | [灰色内裤里裆]：抑菌率: 金黄色葡萄球菌 98.45% 大肠杆菌 90.56% 白色念珠菌 86.67% | 抑菌圈宽度: D≤5 |  | 抑菌圈宽度: 金黄色葡萄球菌 D=0 大肠杆菌 D=0 白色念珠菌 D=0 | 不作判定
14 | 19S001014 | 吊牌:内裤(文胸) | GENNIE'S | L | ---/HA19H0 | 201 | 上海宜信服装有限公司 | 上海市浦东新区川沙路855号 | 应表明产品的真实属性。应使用不会引起消费者误解或混淆的名称。 |  | 标注的产品名称不正确。 |  | [主布]：棉 74 ±5 聚酯纤维 17 ±5 氨纶 9 ±3[杯里]：聚酯纤维 100 | [主布]：棉 73.0 聚酯纤维 18.9 氨纶 8.1[杯里]：聚酯纤维 100 | ≤75 (B类) |  | 未检出 |  |  |  | ≤75 (B类) |  | 未检出 (检出限:5) | ≥3 |  | 4-5 | ≥2-3 |  | 4-5 | 变色 ≥3 沾色 ≥3 |  | 变色 4 沾色 4-5 | 变色 ≥3 沾色 ≥3 |  | 变色 4 沾色 4-5 | 抑菌率: 金黄色葡萄球菌 ≥80% 大肠杆菌 ≥70% 白色念珠菌 ≥60% |  | [主布]：抑菌率: 金黄色葡萄球菌99.50% 大肠杆菌97.17% 白色念珠菌98.86% [杯里]：抑菌率: 金黄色葡萄球菌99.85% 大肠杆菌99.48% 白色念珠菌99.80% | 抑菌圈宽度: D≤5 |  | 抑菌圈宽度: 金黄色葡萄球菌 D=0 大肠杆菌 D=0 白色念珠菌 D=0 | 不作判定
15 | 19S001015 | 男士内裤(棉氨连腰平角裤组合)三条装 | HONGDOU | 175/82A | ---/DK541 | 69.3 | 无锡红豆居家服饰有限公司 | 锡山区东港镇港下红豆工业城 |  |  |  |  | [宝蓝色内裤面料]：棉 95 ±5 氨纶 5 ±3[宝蓝色内裤里裆]：再生纤维素纤维 55 ±5 棉 45 ±5 | [宝蓝色内裤面料]：棉 95.0 氨纶 5.0[宝蓝色内裤里裆]：再生纤维素纤维 57.3 棉 42.7 | ≤75 (B类) |  | 未检出 | 4.0～8.5 (B类) |  | 6.6 | ≤75 (B类) |  | 未检出 (检出限:5) | ≥3 |  | 4-5 | ≥2 |  | 2-3 | 变色 ≥3 沾色 ≥3 |  | 变色 4 沾色 4-5 | 变色 ≥3 沾色 ≥3 |  | 变色 4 沾色 4-5 | 抑菌率: 金黄色葡萄球菌 ≥80% 大肠杆菌 ≥70% 白色念珠菌 ≥60% |  | 抑菌率: 金黄色葡萄球菌 99.73% 大肠杆菌 97.28% 白色念珠菌 86.43% | 抑菌圈宽度: D≤5 |  | 抑菌圈宽度: 金黄色葡萄球菌 D=0 大肠杆菌 D=0 白色念珠菌 D=0 | 不作判定
16 | 19S001016 | 无钢圈聚拢全罩杯文胸(网页描述) | 佐琳奴(网页描述) | 90(E) | ---/(未标注) | 109 | 青岛百草纤维科技有限公司 | 山东省青岛市市南区香港中路12号丰合广场B座611 | 1.应标明承担法律责任的制造者依法登记注册的名称和地址。进口纺织品和服装应标明该产品的原产地（国家或地区），以及代理商或进口商或销售商在中国大陆依法登记注册的名称和地址。2.应表明产品的真实属性。应使用不会引起消费者误解或混淆的名称。3.产品应标明所执行的国家、行业、地方或企业的产品标准编号。4.根据GB 18401或GB 31701标准规定:婴幼儿纺织产品必须在使用说明上标明“婴幼儿用品”字样，其他产品应标明所符合的基本安全技术要求类别。 |  | 未标注制造者的地址、产品名称、产品标准、安全类别。 |  | [侧翼里料]：锦纶 73.2 ±5 氨纶 26.8 ±5 | [侧翼里料]：锦纶 66.3 氨纶 33.7 | ≤75 (B类) |  | 未检出 |  |  |  | ≤75 (B类) |  | 未检出 (检出限:5) | [12 empty] | 抑菌率: 金黄色葡萄球菌 ≥80% 大肠杆菌 ≥70% 白色念珠菌 ≥60% |  | [侧翼面料]：抑菌率: 金黄色葡萄球菌99.33% 大肠杆菌99.28% 白色念珠菌 97.84% [侧翼里料]：抑菌率: 金黄色葡萄球菌93.75% 大肠杆菌97.72% 白色念珠菌89.22% [肤色罩杯里料]：抑菌率: 金黄色葡萄球菌99.25% 大肠杆菌99.61% 白色念珠菌94.90% [花边]：抑菌率: 金黄色葡萄球菌95.00% 大肠杆菌98.39% 白色念珠菌97.65% | 抑菌圈宽度: D≤5 |  | 抑菌圈宽度: 金黄色葡萄球菌 D=0 大肠杆菌 D=0 白色念珠菌 D=0 | 不作判定
17 | 19S001017 | 哺乳文胸 | 赛恋 | XXL(170/94) | ---/5992 | 98 | 磐安县赛恋服饰有限公司 | 浙江省磐安县新城区灵山路11号 | 1.服装类产品耐久标签宜按GB/T 1335或GB/T 6411标注号型，针织类服装也可标明产品长度或围度等。其它产品按产品标准或产品的特征标明其号型或规格。2.产品耐久标签按GB/T 29862的规定标明其纤维的成分及含量。3.耐久标签应按GB/T 8685规定的图形符号表述维护方法，可增加对图形符号相对应的说明性文字。当图形符号满足不了需要时，可用文字予以说明。 |  | 耐久性标签标注的产品型号不正确。 吊牌与耐久性标签标注的纤维成分及含量、维护方法不一致。 |  | [黑色文胸面料]：锦纶 70 ±5 氨纶 30 ±5 [黑色文胸罩杯里 料]：锦纶 77 ±5 氨纶 23 ±5 | [黑色文胸面料]：锦纶 65.7 氨纶 34.3 [黑色文胸罩杯里 料]：锦纶 75.5 氨纶 24.5 | ≤75 (B类) |  | 未检出 | 4.0～8.5 (B类) |  | 6.1 | ≤75 (B类) |  | 未检出 (检出限:5) | ≥3 |  | 4-5 | ≥2-3 |  | 4-5 | 变色 ≥3 沾色 ≥3 |  | 变色 4 沾色 4 | 变色 ≥3 沾色 ≥3 |  | 变色 4 沾色 4 | 抑菌率: 金黄色葡萄球菌 ≥80% 大肠杆菌 ≥70% 白色念珠菌 ≥60% |  | [黑色文胸面料]：抑菌率: 金黄色葡萄球菌95.42% 大肠杆菌98.22% 白色念珠菌94.90% [黑色文胸罩杯里 料]：抑菌率: 金黄色葡萄球菌99.29% 大肠杆菌99.46% 白色念珠菌97.45% | 抑菌圈宽度: D≤5 |  | 抑菌圈宽度: 金黄色葡萄球菌 D=0 大肠杆菌 D=0 白色念珠菌 D=0 | 不作判定
18 | 19S001018 | 女装内衣 | 裙蔓 | XL | ---/(未标注) | 88 | 裙蔓针织制衣厂 | / | 1.应标明承担法律责任的制造者依法登记注册的名称和地址。进口纺织品和服装应标明该产品的原产地（国家或地区），以及代理商或进口商或销售商在中国大陆依法登记注册的名称和地址。2.服装类产品耐久标签宜按GB/T 1335或GB/T 6411标注号型，针织类服装也可标明产品长度或围度等。其它产品按产品标准或产品的特征标明其号型或规格。3.耐久标签应按GB/T 8685规定的图形符号表述维护方法，可增加对图形符号相对应的说明性文字。当图形符号满足不了需要时，可用文字予以说明。 |  | 未标注制造者的地址。 耐久性标签未标注产品号型。 吊牌与耐久性标签标注的维护方法不一致且不正确（吊牌标注的熨烫图形符号不正确）。 |  | 锦纶 75 ±5 氨纶 25 ±5 | [面料]：锦纶 87.1 氨纶 12.9[里料]：锦纶 86.8 氨纶 13.2 | ≤75 (B类) |  | 未检出 | 4.0～8.5 (B类) |  | 7.0 | ≤75 (B类) |  | 未检出 (检出限:5) | ≥3 |  | 4-5 | ≥2 |  | 4-5 | 变色 ≥3 沾色 ≥3 |  | 变色 4 沾色 4-5 | 变色 ≥3 沾色 ≥3 |  | 变色 4 沾色 4-5 | 抑菌率: 金黄色葡萄球菌 ≥80% 大肠杆菌 ≥70% 白色念珠菌 ≥60% |  | 抑菌率: 金黄色葡萄球菌 98.80% 大肠杆菌 98.28% 白色念珠菌 96.67% | 抑菌圈宽度: D≤5 |  | 抑菌圈宽度: 金黄色葡萄球菌 D=0 大肠杆菌 D=0 白色念珠菌 D=0 | 不作判定
19 | 19S001019 | 包装盒:南极人精棉螺纹内裤 | 南极人 | 165/85(L) | ---/N016X22262-4 | 68.17 | 台州市贴心美服饰有限公司 | 浙江省台州市路桥区桐屿街道高桥章工业区 |  |  |  |  | [紫灰内裤面料]：棉 95 ±5 氨纶 5 ±3[紫灰内裤里料]：棉 100 | [紫灰内裤面料]：棉94.4 氨纶 5.6[紫灰内裤里料]：棉 100 | ≤75 (B类) |  | 未检出 | 4.0～8.5 (B类) |  | 6.8 | ≤75 (B类) |  | 未检出 (检出限:5) | ≥3 |  | 4-5 | ≥2 |  | 4-5 | 变色 ≥3 沾色 ≥3 |  | 变色 4 沾色 4-5 | 变色 ≥3 沾色 ≥3 |  | 变色 4 沾色 4-5 | 抑菌率: 金黄色葡萄球菌 ≥80% 大肠杆菌 ≥70% 白色念珠菌 ≥60% |  | 抑菌率: 金黄色葡萄球菌 99.71% 大肠杆菌 97.72% 白色念珠菌 82.38% | 抑菌圈宽度: D≤5 |  | 抑菌圈宽度: 金黄色葡萄球菌 D=0 大肠杆菌 D=0 白色念珠菌 D=0 | 不作判定
20 | 19S001020 | 女士内裤 | 浪莎 | 165（L） | ---/LS8170 | 34.93 | 浙江浪莎内衣有限公司 | 浙江省义乌市经济开发区杨村路浪莎工业园 | 1.服装类产品耐久标签宜按GB/T 1335或GB/T 6411标注号型，针织类服装也可标明产品长度或围度等。其它产品按产品标准或产品的特征标明其号型或规格。2.产品耐久标签按GB/T 29862的规定标明其纤维的成分及含量。 |  | 耐久性标签未标注产品号型。 耐久性标签标注的纤维成分及含量不正确（纤维名称不正确）。 |  | [粉色内裤面料]：棉 95 ±5 氨纶 5 ±3[粉色内裤裆部]：纤维素 93 氨纶 5 涤纶 2 | [粉色内裤面料]：棉 93.5 氨纶 6.5[粉色内裤裆部]：莫代尔 92.7 氨纶 4.9 聚酯纤维 2.4 | ≤75 (B类) |  | 未检出 | 4.0～8.5 (B类) |  | 7.1 | ≤75 (B类) |  | 未检出 (检出限:5) | ≥3 |  | 4-5 | ≥2-3 |  | 4-5 | 变色 ≥3 沾色 ≥3 |  | 变色 4 沾色 4-5 | 变色 ≥3 沾色 ≥3 |  | 变色 4 沾色 4-5 | 抑菌率: 金黄色葡萄球菌 ≥80% 大肠杆菌 ≥70% 白色念珠菌 ≥60% |  | 抑菌率: 金黄色葡萄球菌 99.09% 大肠杆菌 95.78% 白色念珠菌 90.95% | 抑菌圈宽度: D≤5 |  | 抑菌圈宽度: 金黄色葡萄球菌 D=0 大肠杆菌 D=0 白色念珠菌 D=0 | 不作判定
21 | 19S001021 | PANTIES(内裤) | Free Dimu | M | ---/(未标注) | 59.9 | 山东省潍坊市高密市优舒雅服饰有限公司 | 山东省潍坊高密市许家庄工业园营业房15号 | 服装类产品耐久标签宜按GB/T 1335或GB/T 6411标注号型，针织类服装也可标明产品长度或围度等。其它产品按产品标准或产品的特征标明其号型或规格。 |  | 未标注产品名称。 耐久性标签未标注产品号型。 |  | [黑色内裤面料]：主料（标称）： 棉 95 ±5 氨纶 5 ±3[黑色内裤裆里]：底裆（标称）： 桑蚕丝 100 | [黑色内裤面料]：棉 95.1 氨纶 4.9[黑色内裤裆里]：桑蚕丝 100 | ≤75 (B类) |  | 未检出 | 4.0～8.5 (B类) |  | 6.4 | ≤75 (B类) |  | 未检出 (检出限:5) | ≥3 |  | 4-5 | ≥2 |  | 3 | 变色 ≥3 沾色 ≥3 |  | 变色 4 沾色 4-5 | 变色 ≥3 沾色 ≥3 |  | 变色 4 沾色 4-5 | 抑菌率: 金黄色葡萄球菌 ≥80% 大肠杆菌 ≥70% 白色念珠菌 ≥60% |  | 抑菌率: 金黄色葡萄球菌 97.45% 大肠杆菌 90.56% 白色念珠菌 92.38% | 抑菌圈宽度: D≤5 |  | 抑菌圈宽度: 金黄色葡萄球菌 D=0 大肠杆菌 D=0 白色念珠菌 D=0 | 不作判定
22 | 19S001022 | 内衣 | 谷即 | XL | ---/LQ04 | 158 | 深圳新恒富供应链管理有限公司 | / | 1.应表明产品的真实属性。应使用不会引起消费者误解或混淆的名称。2.服装类产品耐久标签宜按GB/T 1335或GB/T 6411标注号型，针织类服装也可标明产品长度或围度等。其它产品按产品标准或产品的特征标明其号型或规格。3.耐久标签应按GB/T 8685规定的图形符号表述维护方法，可增加对图形符号相对应的说明性文字。当图形符号满足不了需要时，可用文字予以说明。4.产品应标明所执行的国家、行业、地方或企业的产品标准编号。 |  | 其中1个吊牌标注的产品名称不正确。 耐久性标签未标注产品型号。 吊牌与耐久性标签标注的维护方法不一致且不正确（吊牌标注的不可干洗图形符号的文字说明不正确）。 吊牌标注的产品标准不一致。 |  | 莫代尔 49.6 氨纶 27.9 锦纶 22.5 | 粘纤 53.4 氨纶 25.9 锦纶 20.7 | ≤75 (B类) |  | 未检出 | 4.0～8.5 (B类) |  | 4.4 | ≤75 (B类) |  | 未检出 (检出限:5) | ≥3-4 |  | 4-5 | ≥2-3 |  | 4 | 变色 ≥3-4 沾色 ≥3 |  | 变色 4 沾色 3 | 变色 ≥3-4 沾色 ≥3 |  | 变色 4 沾色 4 | 抑菌率: 金黄色葡萄球菌 ≥80% 大肠杆菌 ≥70% 白色念珠菌 ≥60% |  | 抑菌率: 金黄色葡萄球菌 96.73% 大肠杆菌 96.56% 白色念珠菌 89.05% | 抑菌圈宽度: D≤5 |  | 抑菌圈宽度: 金黄色葡萄球菌 D=0 大肠杆菌 D=0 白色念珠菌 D=0 | 不作判定
23 | 19S001023 | 女士内裤 | 有棵树 | L 165/90 | ---/YKS018 | 58.9 | 杭州梢嘿贸易有限公司 | 浙江省杭州经济技术开发区白杨街道19号大街571号4幢B506室 |  |  |  |  | [豆绿内裤面料]：棉95 ±5 氨纶 5 ±3 [豆绿内裤内裆]：棉100 | [豆绿内裤面料]：棉 92.8 氨纶 7.2 [豆绿内裤内裆]：棉 100 | ≤75 (B类) |  | 未检出 | 4.0～8.5 (B类) |  | 6.8 | ≤75 (B类) |  | 未检出 (检出限:5) | ≥3 |  | 4-5 | ≥2-3 |  | 4-5 | 变色 ≥3 沾色 ≥3 |  | 变色 4 沾色4-5 | 变色 ≥3 沾色 ≥3 |  | 变色 4 沾色 4-5 | 抑菌率: 金黄色葡萄球菌 ≥80% 大肠杆菌 ≥70% 白色念珠菌 ≥60% |  | 抑菌率: 金黄色葡萄球菌 95.71% 大肠杆菌 88.89% 白色念珠菌 86.67% | 抑菌圈宽度: D≤5 |  | 抑菌圈宽度: 金黄色葡萄球菌 D=0 大肠杆菌 D=0 白色念珠菌 D=0 | 不作判定
24 | 19S001024 | meryl纱抑臭抗菌无缝机能孕哺内衣 | mamaway | XXL B100 | ---/098811 | 248 | 天魁(上海)贸易有限公司 | 上海市长宁区古北路666号2201室 |  |  |  |  | [表布]：锦纶 91 ±5 氨纶 9 ±3 [罩杯里/侧翼里]：锦纶 89 ±5 氨纶 11 ±5 [下摆]：锦纶 84 ±5 氨纶 16 ±5 | [表布]：锦纶 90.5 氨纶 9.5 [罩杯里/侧翼里]：锦纶 88.9 氨纶 11.1 [下摆]：锦纶 84.1氨纶15.9 | ≤75 (B类) |  | 未检出 | 4.0～8.5 (B类) |  | 6.4 | ≤75 (B类) |  | 未检出 (检出限:5) | ≥3 |  | 4-5 | ≥2-3 |  | 4-5 | 变色 ≥3 沾色 ≥3 |  | 变色 4 沾色4-5 | 变色 ≥3 沾色 ≥3 |  | 变色 4 沾色 4-5 | 抑菌率: 金黄色葡萄球菌 ≥80% 大肠杆菌 ≥70% 白色念珠菌 ≥60% |  | [表布]：抑菌率: 金黄色葡萄球菌97.27% 大肠杆菌95.50% 白色念珠菌93.81% [罩杯里]：抑菌率: 金黄色葡萄球菌98.55% 大肠杆菌92.22% 白色念珠菌91.19% [下摆]：抑菌率: 金黄色葡萄球菌97.09% 大肠杆菌92.22% 白色念珠菌77.14% | 抑菌圈宽度: D≤5 |  | 抑菌圈宽度: 金黄色葡萄球菌 D=0 大肠杆菌 D=0 白色念珠菌 D=0 | 不作判定
25 | 19S001025 | 向大大内衣 | 向大大 | 文胸:36B/80B 内裤:170/95(L) | ---/XH02 | 49 | 汕头市米乐尔实业有限公司 | 广东省汕头市潮阳区新和惠公路西侧 | 耐久标签应按GB/T 8685规定的图形符号表述维护方法，可增加对图形符号相对应的说明性文字。当图形符号满足不了需要时，可用文字予以说明。 |  | 内裤吊牌与耐久性标签标注的维护方法不一致。 |  | [内裤面料]：锦纶 71 ±5 氨纶29 ±5 [内裤裆里]：里料（标称）： 再生纤维素纤维 78 ±5 聚酯纤维 17 ±5 氨纶 5 ±3 | [内裤面料]：锦纶 73.1 氨纶 26.9 [内裤裆里]：粘纤 77.0 聚酯纤维 17.5 氨纶5.5 | ≤75 (B类) |  | 未检出 | 4.0～8.5 (B类) |  | 6.3 | ≤75 (B类) |  | 未检出 (检出限:5) | ≥3 |  | 4-5 | ≥2 |  | 4-5 | 变色 ≥3 沾色 ≥3 |  | 变色 4 沾色4 | 变色 ≥3 沾色 ≥3 |  | 变色 4 沾色 4-5 | 抑菌率: 金黄色葡萄球菌 ≥80% 大肠杆菌 ≥70% 白色念珠菌 ≥60% |  | [文胸侧翼里]：抑菌率: 金黄色葡萄球菌95.83% 大肠杆菌98.94% 白色念珠菌94.71% [文胸罩杯里]：抑菌率: 金黄色葡萄球菌99.21% 大肠杆菌99.39% 白色念珠菌96.08% [文胸面料]：抑菌率: 金黄色葡萄球菌98.12% 大肠杆菌99.79% 白色念珠菌94.90% | 抑菌圈宽度: D≤5 |  | 抑菌圈宽度: 金黄色葡萄球菌 D=0 大肠杆菌 D=0 白色念珠菌 D=0 | 不作判定
26 | 19S001026 | 恒源祥抗菌男士内裤 | 恒源祥 | 175/100 | ---/Z1028-4 | 55.3 | 江苏恒源祥服饰有限公司 | 江阴市顾山镇锡张路475号 |  |  |  |  | [黑色内裤面料]：主料(耐久性标签标称)： 棉 95 ±5 氨纶 5 ±3 [黑色内裤里裆]：里裆(耐久性标签标称)： 莫代尔 54 ±5 聚酯纤维 24 ±5 亚麻 15 ±5 氨纶 7 ±3 | [黑色内裤面料]：棉 95.8 氨纶 4.2 [黑色内裤里裆]：莫代尔 56.4 聚酯纤维 27.2 亚麻 10.4 氨纶 6.0 (含微量其他纤维) | ≤75 (B类) |  | 未检出 | 4.0～8.5 (B类) |  | 6.4 | ≤75 (B类) |  | 22 | ≥3-4 |  | 4-5 | ≥2-3 |  | 2 | 变色 ≥3-4 沾色 ≥3 |  | 变色 4 沾色4-5 | 变色 ≥3-4 沾色 ≥3-4 |  | 变色 4 沾色 4-5 | 抑菌率: 金黄色葡萄球菌 ≥80% 大肠杆菌 ≥70% 白色念珠菌 ≥60% |  | 抑菌率: 金黄色葡萄球菌 99.51% 大肠杆菌 96.00% 白色念珠菌 91.19% | 抑菌圈宽度: D≤5 |  | 抑菌圈宽度: 金黄色葡萄球菌 D=0 大肠杆菌 D=0 白色念珠菌 D=0 | 不作判定
27 | 19S001027 | 女士内裤 | Vtt | M(外包装) | ---/C022 | 288 | 可人儿（福建）制衣有限公司 | 福建省泉州市经济技术开发区崇瑞街14号 |  |  |  |  | [黑色内裤里裆/浅紫色内裤里裆]：竹纤维 44 莫代尔 44 氨纶 8 镀银纤维 4[黑色内裤面料]：棉 92 ±5 氨纶 8 ±3 | [黑色内裤里裆/浅紫色内裤里裆]：粘纤 47.0 莫代尔 45.3 氨纶 5.0 聚酯纤维 2.7[黑色内裤面料]：棉 94.8 氨纶 5.2 | ≤75 (B类) |  | 未检出 | 4.0～8.5 (B类) |  | 6.2 | ≤75 (B类) |  | 未检出 (检出限:5) | ≥4 |  | 4-5 | ≥3 |  | 3 | 变色 ≥4 沾色 ≥3-4 |  | 变色 4 沾色4-5 | 变色 ≥4 沾色 ≥3-4 |  | 变色 4 沾色 4-5 | 抑菌率: 金黄色葡萄球菌 ≥80% 大肠杆菌 ≥70% 白色念珠菌 ≥60% |  | 抑菌率: 金黄色葡萄球菌 99.47% 大肠杆菌 98.44% 白色念珠菌 94.29% | 抑菌圈宽度: D≤5 |  | 抑菌圈宽度: 金黄色葡萄球菌 D=0 大肠杆菌 D=0 白色念珠菌 D=0 | 不作判定
28 | 19S001028 | 内裤 | 纯树 | 160/70 L | ---/(未标注) | 54.9 | 山东省潍坊市高密市优舒雅服饰有限公司 | 山东省潍坊高密市许家庄工业园营业房15号 | 耐久标签应按GB/T 8685规定的图形符号表述维护方法，可增加对图形符号相对应的说明性文字。当图形符号满足不了需要时，可用文字予以说明。 |  | 吊牌与耐久性标签标注的维护方法不一致。 |  | [浅粉红内裤面料]：主料(标称)： 棉 95 ±5 氨纶 5 ±3[浅粉红内裤裆里]：辅料(标称)： 粘纤 66.3 ±5 聚酯纤维 25 ±5 锦纶 4.2 ±3 氨纶 4.5 ±3 | [浅粉红内裤面料]：棉 94.6 氨纶 5.4 [浅粉红内裤裆里]：粘纤 66.0 聚酯纤维 25.0 锦纶 4.8 氨纶4.2 | ≤75 (B类) |  | 未检出 | 4.0～8.5 (B类) |  | 6.9 | ≤75 (B类) |  | 未检出 (检出限:5) | ≥3 |  | 4-5 | ≥2-3 |  | 4-5 | 变色 ≥3 沾色 ≥3 |  | 变色 4 沾色4-5 | 变色 ≥3 沾色 ≥3 |  | 变色 4 沾色 4-5 | 抑菌率: 金黄色葡萄球菌 ≥80% 大肠杆菌 ≥70% 白色念珠菌 ≥60% |  | 抑菌率: 金黄色葡萄球菌 97.86% 大肠杆菌 98.11% 白色念珠菌 91.43% | 抑菌圈宽度: D≤5 |  | 抑菌圈宽度: 金黄色葡萄球菌 D=0 大肠杆菌 D=0 白色念珠菌 D=0 | 不作判定
29 | 19S001029 | 本草棉孕产妇文胸 | 网易严选 | D95 | ---/3440069 | 50.15 | 杭州网易严选贸易有限公司 | 杭州市滨江区长河街道网商路599号4幢410室 |  |  |  |  | [面料]：棉 95 ±5 氨纶5 ±3[里料]：棉 100 | [面料]：棉 95.3 氨纶4.7[里料]：棉 100 | ≤75 (B类) |  | 未检出 |  |  |  | ≤75 (B类) |  | 未检出 (检出限:5) | ≥3 |  | 4-5 | ≥3 |  | 4-5 | 变色 ≥3 沾色 ≥3 |  | 变色 4 沾色4-5 | 变色 ≥3 沾色 ≥3 |  | 变色 4 沾色 4-5 | 抑菌率: 金黄色葡萄球菌 ≥80% 大肠杆菌 ≥70% 白色念珠菌 ≥60% |  | 抑菌率: 金黄色葡萄球菌 99.62% 大肠杆菌 92.22% 白色念珠菌 86.67% | 抑菌圈宽度: D≤5 |  | 抑菌圈宽度: 金黄色葡萄球菌 D=0 大肠杆菌 D=0 白色念珠菌 D=0 | 不作判定
30 | 19S001030 | 40支兰精莫代尔男士抗菌平角内裤 | LEEME.ME | 180/88A | ---/NK181003 | 62.07 | 山东粒米生物科技有限公司 | 北京市大兴区亦庄经济技术开发区荣华南路1号 | 产品耐久标签按GB/T 29862的规定标明其纤维的成分及含量。 |  | 耐久性标签未使用中文标注纤维成分。 |  | [冷酷灰内裤面料]：主料（吊牌标称）： 莫代尔纤维 93 ±5 氨纶 7 ±3[冷酷灰内裤裆里]：内贴（吊牌标称）： 棉95 ±5 氨纶5 ±3 | [冷酷灰内裤面料]：莫代尔 93.2 氨纶6.8[冷酷灰内裤裆里]：棉93.3 氨纶 6.7 | ≤75 (B类) |  | 未检出 | 4.0～8.5 (B类) |  | 5.1 | ≤75 (B类) |  | 未检出 (检出限:5) | ≥3-4 |  | 4-5 | ≥2 |  | 4-5 | 变色 ≥3-4 沾色 ≥3 |  | 变色 4 沾色4-5 | 变色 ≥3-4 沾色 ≥3 |  | 变色 4 沾色 4-5 | 抑菌率: 金黄色葡萄球菌 ≥80% 大肠杆菌 ≥70% 白色念珠菌 ≥60% |  | 抑菌率: 金黄色葡萄球菌 99.21% 大肠杆菌 94.89% 白色念珠菌 94.76% | 抑菌圈宽度: D≤5 |  | 抑菌圈宽度: 金黄色葡萄球菌 D=0 大肠杆菌 D=0 白色念珠菌 D=0 | 不作判定