## 不合格商品汇总表
2016年第一阶段皮革制品抽检不合格商品名单
序号 | 商品名称 | 标称商标 | 生产日期/货号 | 规格型号 | 受检单位 | 标称生产（供货）单位 | 标称生产（供货）单位地址 | 主要不合格项目 | 标准值 | 实测值 | 备注
1 | PU男包 | 博利斯特 | 997110967 | / | 苏果超市（仪征）有限公司 | 广州市花都狮岭工业区 | / | 1.物理机械性能 | 1.振荡冲击性能：包体无开裂；各部件不变形，无断裂、损坏，不开线；各类连接作用的带袢类不允许发生30%以上的变形；固定件、连接件不松动；包锁开启正常，密码锁无卡死、跳号、脱勾、乱号及密码失控现象 | 1.振荡冲击性能：提把多处开线、开裂 | 背提包
2 | PU女包 | 丽薇保罗 | 997110967 | / | 苏果超市（仪征）有限公司 | 广州丽薇保罗皮具商贸行 | 广州白云区中港皮具城618室 | 1.物理机械性能 | 1.振荡冲击性能：包体无开裂；各部件不变形，无断裂、损坏，不开线；各类连接作用的带袢类不允许发生30%以上的变形；固定件、连接件不松动；包锁开启正常，密码锁无卡死、跳号、脱勾、乱号及密码失控现象 | 1.振荡冲击性能：包背带断裂，包体多处开线，面料开裂 | 背提包
3 | PU女装手袋 | 金柏利公主 | 997110967 | / | 苏果超市（仪征）有限公司 | 金柏利皮具有限公司 | / | 1.物理机械性能 | 1.振荡冲击性能：包体无开裂；各部件不变形，无断裂、损坏，不开线；各类连接作用的带袢类不允许发生30%以上的变形；固定件、连接件不松动；包锁开启正常，密码锁无卡死、跳号、脱勾、乱号及密码失控现象 2.缝合强度≥196N | 1.振荡冲击性能：振荡5次包背带从包体连接处开线脱落，无法继续测试 2.缝合强度：103 | 背提包
4 | PU女包 | 丽薇保罗 | 997110967 | / | 苏果超市（仪征）有限公司 | 广州丽薇保罗皮具商贸行 | 广州白云区中港皮具城618室 | 1.物理机械性能 | 1.振荡冲击性能：包体无开裂；各部件不变形，无断裂、损坏，不开线；各类连接作用的带袢类不允许发生30%以上的变形；固定件、连接件不松动；包锁开启正常，密码锁无卡死、跳号、脱勾、乱号及密码失控现象 2.缝合强度≥196N | 1.振荡冲击性能：振荡37次包提把断裂，无法继续测试 2.缝合强度：77 | 背提包
5 | 二层牛皮复膜腰带 | dunheli | 629 | 44/110；52/130 | 仪征世纪联华超市有限公司 | 上海敦河狸皮具有限公司 | 上海市松江区新桥镇马汤村姚沂81号 | 1.标签2.规格 | 1.标签：QB/T1618-2006 2.规格：1300±5 | 1.标签：明示材质二层牛皮复膜，实测为合成革 2.规格：1270 | 皮腰带
6 | 剖层移膜牛皮革腰带 | dunheli | 1535 | 48/120；46/115 | 仪征世纪联华超市有限公司 | 东莞市元庆五金皮具有限公司 | 东莞市长安镇乌沙社区兴一路215号 | 1.标签2.规格 | 1.标签：QB/T1618-2006 2.规格：1200±5 | 1.标签：明示材质剖层移膜牛皮革，实测为合成革2.规格：1190 | 皮腰带
7 | 剖层移膜牛皮革腰带 | SPIRIC WOLF | 811 | 44/110；44/110 | 仪征世纪联华超市有限公司 | 东莞市元庆五金皮具有限公司 | 东莞市长安镇乌沙社区兴一路215号 | 1.标签2.规格 | 1.标签：QB/T1618-2006 2.规格：1100±5 | 1.标签：明示材质剖层移膜牛皮革，实测带面为合成革 2.：规格：1075 | 皮腰带
8 | 剖层移膜牛皮革腰带 | SPIRIC WOLF | 3681 | 46/115；48/120 | 仪征世纪联华超市有限公司 | 东莞市元庆五金皮具有限公司 | 东莞市长安镇乌沙社区兴一路215号 | 1.标签 | 1.标签：QB/T1618-2006 | 1.标签：明示材质剖层移膜牛皮革，实测为合成革 | 皮腰带
9 | PU女鞋 | 雅丝兰黛 | 702 | 240;245;225 | 仪征市真州镇华南鞋城 | 温州雅丝兰黛鞋业有限公司 | 温州市龙湾区海滨街道机场大道637号 | 1.产品标识2.感官质量3.物理机械性能 | 1.产品标识：QB/T26732.整体外观：平整、平服、平稳、清洁、对称。绷帮端正平服。凿眼、编结等结构不变形。内底不露钉尖、无钉尾突出。鞋帮、鞋里不允许有明显变色，鞋垫牢固、平整。无明显感官缺陷3.勾心抗弯刚度：≥800 4.鞋帮拉出强度≥80 | 1.产品标识：鞋号标注不正确，内包装未标注生产日期 2.整体外观：鞋不平稳 3.勾心抗弯刚度：≥715 4.鞋帮拉出强度:71 | 皮凉鞋
10 | PU女鞋 | 靓丽空间 | A677 | 245;225;230 | 仪征市真州镇华南鞋城 | 温州市金彩鞋业有限公司 | 温州永强大道镇标东路55-67号 | 1.产品标识2.感官质量3.物理机械性能 | 1.产品标识：QB/T26732.整体外观：平整、平服、平稳、清洁、对称。绷帮端正平服。凿眼、编结等结构不变形。内底不露钉尖、无钉尾突出。鞋帮、鞋里不允许有明显变色，鞋垫牢固、平整。无明显感官缺陷3.鞋帮拉出强度≥80 | 1.产品标识：鞋号标注不正确，内包装未标注生产日期 2.整体外观：左鞋外侧子口不严实、开胶 3.鞋帮拉出强度：49 | 皮凉鞋
11 | 牛皮女鞋 | 卓怡 | R71009 | 240（1.5）;235（1.5）;230（1.5） | 扬州金鹰国际实业有限公司京华城购物中心 | 广州市卓怡鞋业有限公司 | 广州市海珠区宝岗路松漱前38,39号 | 1.感官质量 | 1.子口：基本严实不开胶 2.附件：装配牢固，基本对称。色泽一致，感官无明显缺陷。金属件表面光滑无锋利边缘和锐利尖端。拉链滑爽，拉链的两头无毛刺 | 1.子口：左鞋外侧子口不严实，开胶，右鞋内侧子口开胶 2.附件：左鞋装饰钻缺失一颗 | 皮凉鞋
12 | 牛皮革背提包 | COMICO | C4839LR50A05500 | 245×140×40㎜ | 扬州金鹰国际实业有限公司京华城购物中心 | 广州高卓皮具有限公司 | 广州市花都区新华街官溪路9号A幢 | 1.物理机械性能 | 1.振荡冲击性能：包体无开裂；各部件不变形，无断裂、损坏，不开线；各类连接作用的带袢类不允许发生30%以上的变形；固定件、连接件不松动；包锁开启正常，密码锁无卡死、跳号、脱勾、乱号及密码失控现象 | 1.振荡冲击性能：仅振荡1次，包背带金属件损坏，无法继续测试 | 背提包
13 | 纳帕牛皮女包 | 邦妮兔 | 8076 | / | 扬州金鹰国际实业有限公司京华城购物中心 | 广州市晋恒皮具厂 | 广州市白云区均禾街新科村 | 1.标识2.外观质量3.物理机械性能项目 | 1.标识：单一产品使用的某类面层材料超过产品使用面层材料总面积的20%应标注；面层材料90%以上使用头层皮革（头层移膜皮革除外），允许标注“真皮”；移膜皮革、剖层皮革材质应明确标注“移膜”、“剖层”字样；使用多种成分复合制成的材料，其中皮革基体厚度不大于总厚度的60%，不能标注“皮革”2.标样：产品附带的标样与背提包主体材质完全一致3.振荡冲击性能：包体无开裂；各部件不变形，无断裂、损坏，不开线；各类连接作用的带袢类不允许发生30%以上的变形；固定件、连接件不松动；包锁开启正常，密码锁无卡死、跳号、脱勾、乱号及密码失控现象 | 1.标识：明示材质纳帕牛皮，实测为合成革2.标样：不一致3.振荡冲击性能：振荡150次，提把脱落，包锁脱开，包体损坏，无法继续测试 | 背提包
14 | 纳帕牛皮女包 | 邦妮兔 | 930 | / | 扬州金鹰国际实业有限公司京华城购物中心 | 广州市晋恒皮具厂 | 广州市白云区均禾街新科村 | 1.标识2.外观质量 | 1.标识：单一产品使用的某类面层材料超过产品使用面层材料总面积的20%应标注；面层材料90%以上使用头层皮革（头层移膜皮革除外），允许标注“真皮”；移膜皮革、剖层皮革材质应明确标注“移膜”、“剖层”字样；使用多种成分复合制成的材料，其中皮革基体厚度不大于总厚度的60%，不能标注“皮革”2.标样：产品附带的标样与背提包主体材质完全一致3.振荡冲击性能：包体无开裂；各部件不变形，无断裂、损坏，不开线；各类连接作用的带袢类不允许发生30%以上的变形；固定件、连接件不松动；包锁开启正常，密码锁无卡死、跳号、脱勾、2.标样：产品附带的标样与背提包主体材质完全一致 | 1.标识：明示材质纳帕牛皮，实测为合成革2.标样：不一致 | 背提包
15 | 纳帕牛皮女包 | 邦妮兔 | 8081 | / | 扬州金鹰国际实业有限公司京华城购物中心 | 广州市晋恒皮具厂 | 广州市白云区均禾街新科村 | 1.标识2.外观质量 | 1.标识：单一产品使用的某类面层材料超过产品使用面层材料总面积的20%应标注；面层材料90%以上使用头层皮革（头层移膜皮革除外），允许标注“真皮”；移膜皮革、剖层皮革材质应明确标注“移膜”、“剖层”字样；使用多种成分复合制成的材料，其中皮革基体厚度不大于总厚度的60%，不能标注“皮革”2.标样：产品附带的标样与背提包主体材质完全一致3.振荡冲击性能：包体无开裂；各部件不变形，无断裂、损坏，不开线；各类连接作用的带袢类不允许发生30%以上的变形；固定件、连接件不松动；包锁开启正常，密码锁无卡死、跳号、脱勾、2.标样：产品附带的标样与背提包主体材质完全一致 | 1.标识：明示材质纳帕牛皮，实测为合成革2.标样：不一致 | 背提包
16 | TM牛皮男鞋 | 富贵袋鼠 | 8855 | 260;245;245 | 扬州世纪联华商业有限公司京华城店 | 温州市黄龙兴源皮鞋厂 | 瓯浦垟工业区9幢3号 | 1.产品标识 | 1.产品标识：QB/T2673 | 1.产品标识：鞋号未标示型，帮材明示TM牛皮，实测剖层牛皮移膜革 | 皮凉鞋
17 | 剖层移膜牛皮革腰带 | SPiRIC WOLF | 013735 | 50/125；45/115 | 扬州世纪联华商业有限公司京华城店 | 东莞市元庆五金皮具有限公司 | 东莞市长安镇乌沙社区兴一路215号 | 1.标签2.规格 | 1.标签：QB/T1618-20062.规格：1150±5 | 1.标签：明示材质剖层移膜牛皮革，实测为合成革2.规格：1160 | 皮腰带
18 | 剖层移膜牛皮革腰带 | 范雷斯 | 012622 | 46/115；46/115 | 扬州世纪联华商业有限公司京华城店 | 东莞市元庆五金皮具有限公司 | 东莞市长安镇乌沙社区兴一路215号 | 1.标签2.规格 | 1.标签：QB/T1618-20062.规格：1150±5 | 1.标签：明示材质剖层移膜牛皮革，实测带面为合成革2.规格：1125 | 皮腰带
19 | 剖层移膜牛皮革腰带 | 范雷斯 | 013742 | 46/115；52/130 | 扬州世纪联华商业有限公司京华城店 | 东莞市元庆五金皮具有限公司 | 东莞市长安镇乌沙社区兴一路215号 | 1.标签2.规格3.外观质量4.缝制要求 | 1.标签：QB/T1618-20062.规格：1300±5 3.带体：整洁、配件光滑、无毛刺 4.线迹：顺直、均匀、松紧一致，无明显歪斜。无空针、漏针、跳针、浮线、双针眼 | 1.标签：明示材质剖层移膜牛皮革，实测为合成革2.规格：1290 3.带体：不清洁 4.线迹：不均匀 | 皮腰带
20 | 镜面压花鱼嘴鞋 | 靓典 | 612053 | 235（1.5）;235(1.5); 240(1.5) | 江都区苏中商贸城千足缘鞋行 | 浙江靓典鞋业有限公司 | 温州市中国鞋都三期正岙路1号 | 1.物理机械性能 | 1.耐折≤20.0 2.帮带拉出：≥80 | 1.耐折：54.5 2.帮带拉出：51 | 皮凉鞋
21 | 牛头层皮革女包 | AOKANG | 8612333022 | 260×80×200㎜ | 昆山市张浦镇木白林皮具店 | 广州白云区鹤明皮具制品厂 | 白云区石马村新石路均禾街8号自编2号 | 1.物理机械性能 | 1.振荡冲击性能：包体无开裂；各部件不变形，无断裂、损坏，不开线；各类连接作用的带袢类不允许发生30%以上的变形；固定件、连接件不松动；包锁开启正常，密码锁无卡死、跳号、脱勾、乱号及密码失控现象 | 1.振荡冲击性能;振荡53次，提把脱落，无法继续测试 | 背提包
22 | 牛皮女鞋 | 千百诺 | 1100 | 250（1.5）;245(1.5); 235(1.5) | 昆山千灯润平商业有限公司 | 上海靓足实业有限公司 | 上海市奉贤区金汇镇泰日人民街39号13幢201 | 1.产品标识2.感官质量 | 1.产品标识：QB/T2673 2.整体外观：平整、平服、平稳、清洁、对称。绷帮端正平服。凿眼、编结等结构不变形。内底不露钉尖、无钉尾突出。鞋帮、鞋里不允许有明显变色，鞋垫牢固、平整。无明显感官缺陷 3.主跟和包头：有主跟和包头的皮凉鞋要求主跟和包头端正、平服、对称、到位，不得收缩变形 | 1.产品标识：内包装无生产日期，鞋上鞋号标注不正确（未标注型） 2.整体外观：2号样左鞋前帮外侧子口处有4针缝线 3.主跟和包头：2号样左鞋主跟不平服 | 皮凉鞋
23 | 剖层牛皮移膜革皮带 | dunheli | 698 | 44/110；48/120 | 昆山千灯润平商业有限公司 | 东莞市元庆五金皮具有限公司 | 东莞市长安镇乌沙社区兴一路215号 | 1.标签2.规格 | 1.标签：QB/T1618-2006 2.规格：1100±5 | 1.标签：标剖层牛皮移膜革，实测带面为合成革 2.规格：1010 | 皮腰带
24 | 剖层移膜牛皮革皮带 | HKLEATGEZER | 3629 | 44/110；52/130 | 昆山千灯润平商业有限公司 | 东莞市元庆五金皮具有限公司 | 东莞市长安镇乌沙社区兴一路215号 | 1.标签 | 1.标签：QB/T1618-2006 | 1.标签：明示材质剖层移膜牛皮革，实测人造革 | 皮腰带
25 | PU女包 | 马连奴 | 1162006611 | 26×12.5×18㎝ | 昆山市千灯镇施伟杰皮具店 | 广州花都皮具有限公司 | 广州市白云区均禾街清湖村大布路华都大道1号 | 1.物理机械性能 | 1.缝合强度：≥196N | 1.缝合强度：111 | 背提包
26 | PU女包 | 马连奴 | 1161719511 | 20×10×17㎝ | 昆山市千灯镇施伟杰皮具店 | 广州花都皮具有限公司 | 广州市白云区均禾街清湖村大布路华都大道1号 | 1.规格2.物理机械性能 | 1.规格：200±5 2.缝合强度≥196N | 1.规格;220 2.缝合强度：83 | 背提包
27 | 牛皮女包 | Funos风帆 | C6206 | / | 昆山市千灯镇朱政箱包经营部 | 广州市圣马图皮革皮草饰品有限公司 | 广州市新广花路夏茅村廖家社路33号 | 1.标识 | 1.标识：单一产品使用的某类面层材料超过产品使用面层材料总面积的20%应标注；面层材料90%以上使用头层皮革（头层移膜皮革除外），允许标注“真皮”；移膜皮革、剖层皮革材质应明确标注“移膜”、“剖层”字样；使用多种成分复合制成的材料，其中皮革基体厚度不大于总厚度的60%，不能标注“皮革”2.标样：产品附带的标样与背提包主体材质完全一致3.振荡冲击性能：包体无开裂；各部件不变形，无断裂、损坏，不开线；各类连接作用的带袢类不允许发生30%以上的变形；固定件、连接件不松动；包锁开启正常，密码锁无卡死、跳号、脱勾、 | 1.标识：明示材质牛皮，实测为剖层牛皮移膜革 | 背提包
28 | 牛皮女包 | Funos风帆 | C6205 | / | 昆山市千灯镇朱政箱包经营部 | 广州市圣马图皮革皮草饰品有限公司 | 广州市新广花路夏茅村廖家社路33号 | 1.标识2.物理机械性能 | 1.标识：单一产品使用的某N类面层材料超过产品使用面层材料总面积的20%应标注；面层材料90%以上使用头层皮革（头层移膜皮革除外），允许标注“真皮”；移膜皮革、剖层皮革材质应明确标注“移膜”、“剖层”字样；使用多种成分复合制成的材料，其中皮革基体厚度不大于总厚度的60%，不能标注“皮革”2.标样：产品附带的标样与背提包主体材质完全一致3.振荡冲击性能：包体无开裂；各部件不变形，无断裂、损坏，不开线；各类连接作用的带袢类不允许发生30%以上的变形；固定件、连接件不松动；包锁开启正常，密码锁无卡死、跳号、脱勾、2.缝合强度≥196N | 1.标识：明示材质牛皮，实测为剖层牛皮移膜革 2.缝合强度：131 | 背提包
29 | PU女包 | MAKBOLO | MA825 | 350×120×220㎜ | 苏果超市（连云港）有限公司赣榆分公司 | 广州市森威皮具有限公司 | 广州市花都区宝峰路工业区 | 1.物理机械性能 | 1.振荡冲击性能：包体无开裂；各部件不变形，无断裂、损坏，不开线；各类连接作用的带袢类不允许发生30%以上的变形；固定件、连接件不松动；包锁开启正常，密码锁无卡死、跳号、脱勾、乱号及密码失控现象 | 1.振荡冲击性能：振荡7次，包提把脱落，无法继续测试 | 背提包
30 | PU女包 | MAKBOLO | MA8141 | 335×125×295㎜ | 苏果超市（连云港）有限公司赣榆分公司 | 广州市森威皮具有限公司 | 广州市白云区平沙南街6号联富大厦8-9楼全层 | 1.规格2.物理机械性能 | 1.规格;335±5 2.振荡冲击性能；包体无开裂；各部件不变形，无断裂、损坏，不开线；各类连接作用的带袢类不允许发生30%以上的变形；固定件、连接件不松动；包锁开启正常，密码锁无卡死、跳号、脱勾、乱号及密码失控现象 | 1.规格：360 2.振荡冲击：振荡16次，包提把脱落，无法继续测试 | 背提包
31 | 剖层牛皮移膜革腰带 | HKLEATGEZER | 2806 | 35×1150；35×1100㎜ | 苏果超市（连云港）有限公司赣榆分公司 | 东莞市元庆五金皮具有限公司 | 东莞市长安镇乌沙社区兴一路215号 | 1.标签 | 1.标签：QB/T1618-2006 | 1.标签：明示材质剖层牛皮移膜革，实测带面为合成革 | 皮腰带
32 | 二层牛皮移膜腰带 | 澳帝袋鼠 | 327 | 50/125；48/120 | 苏果超市（连云港）有限公司赣榆分公司 | 上海沪丽工贸发展有限公司 | 上海市嘉定区横仓公路2465弄8号楼 | 1.标签2.规格3.外观质量 | 1.标签：QB/T1618-2006 2.规格：1250±5 3.面层材料：表面平整，无裂面，无折痕、划伤。多层腰带粘合牢固，不开胶。不允许有明显印道、凹凸、疙瘩 4.带体：整洁、配件光滑、无毛刺 | 1.标签：明示材质二层牛皮移膜，实测带面为合成革2.规格：1200 3.面层材料：带面破损 4.带体：带面破损 | 皮腰带
33 | TM牛皮男鞋 | 富贵袋鼠 | 8882 | 255;260;260 | 苏果超市（连云港）有限公司赣榆分公司 | 温州市黄龙兴源皮鞋厂 | 瓯浦垟工业区9幢3号 | 1.产品标识2.感官质量3.物理机械性能 | 1.产品标识：QB/T2673 2.整体外观：平整、平服、平稳、清洁、对称。绷帮端正平服。凿眼、编结等结构不变形。内底不露钉尖、无钉尾突出。鞋帮、鞋里不允许有明显变色，鞋垫牢固、平整。无明显感官缺陷 3.主跟和包头：有主跟和包头的皮凉鞋要求主跟和包头端正、平服、对称、到位，不得收缩变形3.抗弯刚度≥400 4.勾心硬度：≥61.5 | 1.产品标识：鞋号未标注型，材质明示TM牛皮，实测剖层牛皮移膜革 2.整体外观：鞋不平稳 3.抗弯刚度：无勾心4.勾心硬度：无勾心 | 皮凉鞋
34 | 男凉鞋 | GOLD APPLE | Y6062 | 260（2.5）;260(2.5); 245(2.5) | 苏果超市（连云港）有限公司赣榆分公司 | 温州金果王鞋业有限公司 | 温州市瓯海南白象凤凰工业区6-2号 | 1.产品标识2.感官质量 | 1.产品标识：QB/T2673 2.子口：基本严实不开胶 | 1.产品标识：鞋上鞋号未标注型，未明示材质，实测人造革2.子口：左鞋外侧子口不严实 | 皮凉鞋
35 | 牛皮女包 | 意尔康 | S53W210117-960 | / | 赣榆县美华鞋帽城 | 广州亚维圣皮具有限公司 | 白云区均禾街清湖村大山工业区A区 | 1.标识2.物理机械性能 | 1.标识：单一产品使用的某类面层材料超过产品使用面层材料总面积的20%应标注；面层材料90%以上使用头层皮革（头层移膜皮革除外），允许标注“真皮”；移膜皮革、剖层皮革材质应明确标注“移膜”、“剖层”字样；使用多种成分复合制成的材料，其中皮革基体厚度不大于总厚度的60%，不能标注“皮革”2.标样：产品附带的标样与背提包主体材质完全一致3.振荡冲击性能：包体无开裂；各部件不变形，无断裂、损坏，不开线；各类连接作用的带袢类不允许发生30%以上的变形；固定件、连接件不松动；包锁开启正常，密码锁无卡死、跳号、脱勾、 2.振荡冲击性能：包体无开裂；各部件不变形，无断裂、损坏，不开线；各类连接作用的带袢类不允许发生30%以上的变形；固定件、连接件不松动；包锁开启正常，密码锁无卡死、跳号、脱勾、乱号及密码失控现象 | 1.标识：明示材质牛皮，实测为剖层牛皮移膜革 2.振荡冲击性能：明示材质牛皮，实测为剖层牛皮移膜革 | 背提包
36 | PU女包 | 意尔康 | 54Y29221-960 | 305×155×205㎜ | 赣榆县美华鞋帽城 | 广州亚维圣皮具有限公司 | 白云区均禾街清湖村大山工业区A区 | 1.物理机械性能 | 1.振荡冲击性能：包体无开裂；各部件不变形，无断裂、损坏，不开线；各类连接作用的带袢类不允许发生30%以上的变形；固定件、连接件不松动；包锁开启正常，密码锁无卡死、跳号、脱勾、乱号及密码失控现象 | 1.振荡冲击性能：振荡189次，包提把断裂，无法继续测试 | 背提包
37 | 女包 | 保罗乔伊 | 342 | / | 赣榆县青口镇耀文皮具店 | 中国箱包之都 | / | 1.标识2.物理机械性能 | 1.标识：单一产品使用的某类面层材料超过产品使用面层材料总面积的20%应标注；面层材料90%以上使用头层皮革（头层移膜皮革除外），允许标注“真皮”；移膜皮革、剖层皮革材质应明确标注“移膜”、“剖层”字样；使用多种成分复合制成的材料，其中皮革基体厚度不大于总厚度的60%，不能标注“皮革”2.标样：产品附带的标样与背提包主体材质完全一致3.振荡冲击性能：包体无开裂；各部件不变形，无断裂、损坏，不开线；各类连接作用的带袢类不允许发生30%以上的变形；固定件、连接件不松动；包锁开启正常，密码锁无卡死、跳号、脱勾、2.缝合强度≥196N | 1.标识：未明示材质，实测为合成革2.缝合强度：106 | 背提包
38 | 牛皮女包 | 库奇酷派 | 962 | / | 赣榆县青口镇耀文皮具店 | 库奇酷派皮具制品厂 | 广州市白云世界皮具批发城2088号 | 1.标识2.物理机械性能 | 1.标识：单一产品使用的某类面层材料超过产品使用面层材料总面积的20%应标注；面层材料90%以上使用头层皮革（头层移膜皮革除外），允许标注“真皮”；移膜皮革、剖层皮革材质应明确标注“移膜”、“剖层”字样；使用多种成分复合制成的材料，其中皮革基体厚度不大于总厚度的60%，不能标注“皮革”2.标样：产品附带的标样与背提包主体材质完全一致3.振荡冲击性能：包体无开裂；各部件不变形，无断裂、损坏，不开线；各类连接作用的带袢类不允许发生30%以上的变形；固定件、连接件不松动；包锁开启正常，密码锁无卡死、跳号、脱勾、2.缝合强度≥196N | 1.标识：明示材质牛皮，实测为合成革2.缝合强度：131 | 背提包
39 | PU女包 | 意尔康 | 63Y25658-990 | 240×140×175㎜ | 东海县正盈鞋城有限公司 | 广州亚维圣皮具有限公司 | 广州市白云区均禾街道清湖村大山工业区A区 | 1.物理机械性能 | 1.缝合强度≥196N | 1.缝合强度：133 | 背提包
40 | 牛皮剖层移膜革/超纤女包 | LALPINA | Z3530422-02 | 300×140×350㎜ | 东海县新视野眼镜有限公司 | 广州卓然皮具有限公司 | 广州市白云区均禾街罗岗七社工业区二栋 | 1.物理机械性能 | 1.缝合强度≥196N | 1.缝合强度：114 | 背提包
41 | 牛皮女凉鞋 | 吉尔达 | 225GL-521265 | 240(1.5);245(1.5)；230(1.5) | 连云港市连云区吉尔达皮鞋专卖店 | 温州吉尔达鞋业有限公司 | 温州中国鞋都三期33号地块 | 1.感官质量 | 1.整体外观：平整、平服、平稳、清洁、对称。绷帮端正平服。凿眼、编结等结构不变形。内底不露钉尖、无钉尾突出。鞋帮、鞋里不允许有明显变色，鞋垫牢固、平整。无明显感官缺陷 | 1.整体外观：1号样右鞋前帮不端正，左鞋不平稳 | 皮凉鞋
42 | 女包 | 卡天尼 | KT180A-578 | 280×100×190㎜ | 连云港市连云区品位稻草人皮具店 | 广州市花都区狮岭林怡皮具厂 | 广州市花都区狮岭合成工业区新三队43号三楼301室 | 1.标识2.物理机械性能 | 1.标识：单一产品使用的某类面层材料超过产品使用面层材料总面积的20%应标注；面层材料90%以上使用头层皮革（头层移膜皮革除外），允许标注“真皮”；移膜皮革、剖层皮革材质应明确标注“移膜”、“剖层”字样；使用多种成分复合制成的材料，其中皮革基体厚度不大于总厚度的60%，不能标注“皮革”2.振荡冲击性能：包体无开裂；各部件不变形，无断裂、损坏，不开线；各类连接作用的带袢类不允许发生30%以上的变形；固定件、连接件不松动；包锁开启正常，密码锁无卡死、跳号、脱勾、 | 1.标识：未明示材质，实测为合成革 2.振荡冲击性能：振荡113次，背带金属扣件损坏，无法继续测试 | 背提包
43 | 女包 | 欧尚米蓝 | 28291 | / | 连云港市连云区品位稻草人皮具店 | 广州欧尚米蓝皮具厂 | 广州市花都区狮岭大道工业区 | 1.标识2.物理机械性能 | 1.标识：单一产品使用的某类面层材料超过产品使用面层材料总面积的20%应标注；面层材料90%以上使用头层皮革（头层移膜皮革除外），允许标注“真皮”；移膜皮革、剖层皮革材质应明确标注“移膜”、“剖层”字样；使用多种成分复合制成的材料，其中皮革基体厚度不大于总厚度的60%，不能标注“皮革”2.振荡冲击性能：包体无开裂；各部件不变形，无断裂、损坏，不开线；各类连接作用的带袢类不允许发生30%以上的变形；固定件、连接件不松动；包锁开启正常，密码锁无卡死、跳号、脱勾、3.缝合强度：≥196N | 1.标识：未明示材质，实测为合成革2.振荡冲击性能：振荡320次，提把断，无法继续测试 3.缝合强度：132 | 背提包
44 | 女包 | BATTON | BA11008 | / | 连云港家得福商贸有限公司生活购物中心 | 广州市花都区狮岭伊派布艺手袋厂 | 广州市花都区狮岭镇振兴路168号 | 1.标识2.物理机械性能 | 1.标识：单一产品使用的某类面层材料超过产品使用面层材料总面积的20%应标注；面层材料90%以上使用头层皮革（头层移膜皮革除外），允许标注“真皮”；移膜皮革、剖层皮革材质应明确标注“移膜”、“剖层”字样；使用多种成分复合制成的材料，其中皮革基体厚度不大于总厚度的60%，不能标注“皮革”2.缝合强度：≥196N | 1.标识：未明示材质，实测为合成革2.缝合强度：168 | 背提包
45 | 女包 | 卡天尼 | KT155-E552-1 | / | 连云港家得福商贸有限公司生活购物中心 | 广州市花都区狮岭林怡皮具厂 | 广州市花都区狮岭合成工业区新三队43号三楼301室 | 1.标识2.物理机械性能 | 1.标识：单一产品使用的某类面层材料超过产品使用面层材料总面积的20%应标注；面层材料90%以上使用头层皮革（头层移膜皮革除外），允许标注“真皮”；移膜皮革、剖层皮革材质应明确标注“移膜”、“剖层”字样；使用多种成分复合制成的材料，其中皮革基体厚度不大于总厚度的60%，不能标注“皮革”2.振荡冲击性能：包体无开裂；各部件不变形，无断裂、损坏，不开线；各类连接作用的带袢类不允许发生30%以上的变形；固定件、连接件不松动；包锁开启正常，密码锁无卡死、跳号、脱勾、3.缝合强度：≥196N | 1.标识：未明示材质，实测为合成革2.振荡冲击性能：振荡237次，包提把脱落，无法继续测试 3.缝合强度：157 | 背提包
46 | 男包 | KAISER | 货号：6149701812 | 370*40*290mm | 苏州工业园区时尚舞台商城有限公司 | 广州市集盛服饰皮具有限公司 | 广州市白云区机场路585号鹏景大厦8楼 | 1.振荡冲击性能； 2.耐摩擦色牢度 | 振荡冲击性能（规定负重5kg）：双背带、双提把各400次，单背带、单提把各250次，侧提带150次。测试后包体无开裂；各部件不变形，无断裂、损坏，不开线；各类连接作用的带袢类不允许发生30%以上的变形；固定件、连接件不松动；包锁开启正常，密码锁无卡死、跳号、脱勾、乱号及密码失控现象； 耐摩擦色牢度：湿擦≥3 | 振荡冲击性能（规定负重5kg）：双提把试验400次后，双提把无断裂损坏； 单背带试验58次后，单背带与包体连接处包体开裂； 耐摩擦色牢度：湿擦：2-3 | 背提包
47 | 男包 | 奥康 | 货号：8612240041 | 385*60*415mm | 苏州工业园区时尚舞台商城有限公司 | 奥康鞋业销售有限公司 | 浙江省永康县瓯北镇千石奥康工业园 | 1.振荡冲击性能 | 振荡冲击性能（规定负重5kg）：双背带、双提把各400次，单背带、单提把各250次，侧提带150次。测试后包体无开裂；各部件不变形，无断裂、损坏，不开线；各类连接作用的带袢类不允许发生30%以上的变形；固定件、连接件不松动；包锁开启正常，密码锁无卡死、跳号、脱勾、乱号及密码失控现象。 | 振荡冲击性能（规定负重5kg）：双提把试验400次后，双提把无断裂损坏；单背带试验149次后，单背带与包体连接金属件断裂损坏。 | 背提包
48 | 男包 | ΛOЌΛNG | 货号：8611225241 | 420*70*390mm | 苏州工业园区时尚舞台商城有限公司 | 奥康鞋业销售有限公司 | 浙江省永康县瓯北镇千石奥康工业园 | 1.规格； 2.振荡冲击性能 | 规格：产品标注：420mm，允许偏差：±5mm； 振荡冲击性能（规定负重5kg）：双背带、双提把各400次，单背带、单提把各250次，侧提带150次。测试后包体无开裂；各部件不变形，无断裂、损坏，不开线；各类连接作用的带袢类不允许发生30%以上的变形；固定件、连接件不松动；包锁开启正常，密码锁无卡死、跳号、脱勾、乱号及密码失控现象。 | 规格：390mm； 振荡冲击性能（规定负重5kg）：双提把试验248次后，双提把金属件与包体连接处断裂损坏。 | 背提包

## 合格商品汇总表
2016年第一阶段皮革制品抽检合格商品名单
序号 | 商品名称 | 标称商标 | 生产日期/货号 | 规格型号 | 受检单位 | 标称生产（供货）单位 | 标称生产（供货）单位地址 | 备注
1 | PU女装包 | 柏莎莉尔 | 997110967 | / | 苏果超市（仪征）有限公司 | 酷奇商贸有限公司 | / | 背提包
2 | 牛皮革男单鞋 | 红蜻蜓 | A738123 | 260(2.5);245(2.5);250(2.5) | 仪征市真州镇黄娟鞋店 | 肇庆红蜻蜓实业有限公司 | 肇庆高新技术开发区临江工业园工业大街26号 | 休闲鞋
3 | 牛皮女鞋 | 柯尔 | 18678-1 | 245(1.5);240(1.5)；235(1.5) | 仪征市真州镇华南鞋城 | 上海柯尔鞋帽有限公司 | 上海市浙江中路419号 | 皮凉鞋
4 | PU女包 | 蜘蛛王 | 31-150100901-96 | 350×120×400㎜ | 仪征市真州镇蜘蛛王皮鞋专卖店 | 广州市蜘蛛王皮具皮件有限公司 | 广州市白云区西槎路968号A栋402号 | 背提包
5 | 牛皮男休闲鞋 | 蜘蛛王 | 16Q99A59005 | 250(2.5);245(2.5);260(2.5) | 仪征市真州镇蜘蛛王皮鞋专卖店 | 广东蜘蛛王鞋业有限公司 | 广州市白云区西槎路968号A栋401号 | 休闲鞋
6 | 牛皮女休闲鞋 | SAFIYA | SF61111150 | 225(1.5);230(1.5);235(1.5) | 扬州金鹰国际实业有限公司京华城购物中心 | 佛山星期六鞋业股份有限公司 | 佛山市南海区桂城科技园B-3号 | 休闲鞋
7 | 羊皮革女鞋 | REBACCA（瑞贝卡） | R63TN1106Z00 | 235(1.5);240(1.5)；225(1.5) | 扬州金鹰国际实业有限公司京华城购物中心 | 广州历拓鞋业有限公司 | 广州市番禺区石基镇新桥村新兴路2号之A | 皮凉鞋
8 | PVC手袋 | WHY | 115506/NVNA | 290×120×210㎜ | 扬州金鹰国际实业有限公司京华城购物中心 | 寿东包袋（深圳）有限公司 | 深圳市宝安区观澜街道办第二工业区横坑路 | 背提包
9 | PVC手袋 | WHY | WH2590/NVNV | 200×80×120㎜ | 扬州金鹰国际实业有限公司京华城购物中心 | 寿东包袋（深圳）有限公司 | 深圳市宝安区观澜街道办第二工业区横坑路 | 背提包
10 | 牛皮革背提包 | COMICO | C5181V211A06500 | 216×155×117㎜ | 扬州金鹰国际实业有限公司京华城购物中心 | 广州高卓皮具有限公司 | 广州市花都区新华街官溪路9号A幢 | 背提包
11 | 腰带 | debaoli | 418718 | 48/120；54/135 | 扬州世纪联华商业有限公司京华城店 | 东莞市元庆五金皮具有限公司 | 东莞市长安镇乌沙社区兴一路215号 | 皮腰带
12 | 牛皮女鞋 | 丹露 | 8615 | 225(1.5);235(1.5)；245(1.5) | 高邮市光大鞋业 | 成都丹露鞋业有限公司 | 成都丹露鞋业有限公司 | 皮凉鞋
13 | PU女鞋 | JOSINY | 162134720 | 230(1.5);230(1.5)；235(1.5) | 高邮市卓诗尼鞋店 | 浙江大自然鞋业有限公司 | 温州市龙湾区状元三期工业区 | 皮凉鞋
14 | PU女鞋 | JOSINY | 162137570 | 230(1.5);230(1.5)；235(1.5) | 高邮市卓诗尼鞋店 | 浙江大自然鞋业有限公司 | 温州市龙湾区状元三期工业区 | 皮凉鞋
15 | PU女凉鞋 | 戈美其 | 1612195 | 240(1.5);240(1.5)；225(1.5) | 高邮市戈美其鞋店 | 浙江戈美其鞋业有限公司 | 温州中国鞋都产业园区三期26号地块 | 皮凉鞋
16 | PU女凉鞋 | 戈美其 | 1613269 | 225(1.5);235(1.5)；240(1.5) | 高邮市戈美其鞋店 | 浙江戈美其鞋业有限公司 | 温州中国鞋都产业园区三期26号地块 | 皮凉鞋
17 | PU合成革女包 | 康龙 | 8526358052 | 320×140×225 | 高邮市奥龙鞋店 | 广州白云区鹤明皮具制品厂 | 白云区石马村新石路均禾街8号自编2号 | 背提包
18 | PU女包 | AOKANG | 8411301202 | 16×6×20㎝ | 高邮市奥龙鞋店 | 广州白云区鹤明皮具制品厂 | 白云区石马村新石路均禾街8号自编2号 | 背提包
19 | 牛皮女单鞋 | 八怪 | 8393 | 250(1.5);245(1.5)；235(1.5) | 扬州八怪鞋业有限公司商贸城分公司 | 八怪鞋业有限公司 | 东郊经济开发区 | 皮凉鞋
20 | 牛皮男鞋 | 拿得劳 | 962L211 | 240(2.5);265(2.5);260(2.5) | 梁莉莉（江都） | 拿得劳鞋业有限公司 | 江都经济开发区拿得劳工业园 | 休闲鞋
21 | 牛剖层移膜革皮带 | 阿仕顿 | A4350023-002 | 44/1100；42/1050 | 昆山市张浦镇金克斯服装店 | 江苏阿仕顿服饰有限公司 | 江苏常熟市莫城莫干路 | 皮腰带
22 | 牛皮皮带 | 阿仕顿 | A13335282-217 | 46/1150；48/1200 | 昆山市张浦镇金克斯服装店 | 江苏阿仕顿服饰有限公司 | 江苏常熟市莫城莫干路 | 皮腰带
23 | 牛剖层移膜革皮带 | 阿仕顿 | A4350017-30 | 46/1150;46/1150 | 昆山市张浦镇金克斯服装店 | 江苏阿仕顿服饰有限公司 | 江苏常熟市莫城莫干路 | 皮腰带
24 | 牛剖层移膜革皮带 | 阿仕顿 | A4350016-002 | 48/1200;48/1200 | 昆山市张浦镇金克斯服装店 | 江苏阿仕顿服饰有限公司 | 江苏常熟市莫城莫干路 | 皮腰带
25 | 牛皮革男单鞋 | 红火鸟 | 561328123 | 255(2.5);250(2.5);260(2.5) | 昆山市张浦镇木白林皮具店 | 浙江奥康鞋业股份有限公司 | 浙江永嘉县千石奥康工业园 | 休闲鞋
26 | 牛剖层皮革/超纤合成革女包 | AOKANG | 8611368152 | 330×160×240㎜ | 昆山市张浦镇木白林皮具店 | 广州白云区鹤明皮具制品厂 | 白云区石马村新石路均禾街8号自编2号 | 背提包
27 | 牛剖层皮革/超纤合成革女包 | AOKANG | 8612323002 | 320×140×410㎜ | 昆山市张浦镇木白林皮具店 | 广州白云区鹤明皮具制品厂 | 白云区石马村新石路均禾街8号自编2号 | 背提包
28 | 合成革皮带 | DEEFINI | HZPAD1N017A | 1150×35；1200×35㎜ | 昆山市张浦镇丹颐服饰店 | 海澜之家服饰有限公司 | 江阴市华士镇工业区 | 皮腰带
29 | 牛剖层超厚移膜革皮带 | DEEFINI | HZPAD3A310A | 1150×35；1100×35㎜ | 昆山市张浦镇丹颐服饰店 | 海澜之家服饰有限公司 | 江阴市华士镇工业区 | 皮腰带
30 | 牛皮革休闲鞋 | DEEFINI | HSXDD1A057A | 260(2.5);265(2.5);245(2.5) | 昆山市张浦镇丹颐服饰店 | 海澜之家服饰有限公司 | 江阴市华士镇工业区 | 休闲鞋
31 | 头层牛皮男单鞋 | 经典主角 | 1611100-1 | 245(2.5);260(2.5);255(2.5) | 昆山千灯润平商业有限公司 | 常州市瓯昌惠商贸有限公司 | 武进区湖塘镇府东路2号誉天大厦6楼 | 休闲鞋
32 | 牛皮休闲鞋 | 三鼎 | 2956 | 265(2.5);250(2.5);255(2.5) | 昆山千灯润平商业有限公司 | 瑞安市鑫奈鞋业有限公司 | 瑞安市莘塍街道垟底西岸南路13号 | 休闲鞋
33 | 女式PU凉鞋 | YEARCON | 6351ZL29210U-55 | 245(1.5);240(1.5)；235(1.5) | 东海县正盈鞋城有限公司 | 意尔康股份有限公司 | 浙江青田县温溪镇温中东路239号 | 皮凉鞋
34 | 合成革女凉鞋 | 红蜻蜓 | K701073 | 225(1.5);245(1.5)；240(1.5) | 东海县正盈鞋城有限公司 | 浙江红蜻蜓鞋业股份有限公司 | 温州市永嘉县瓯北镇东瓯工业区王家圩路 | 皮凉鞋
35 | PU革手拎斜挎两用包 | 红蜻蜓 | 6692AL6616Z | 305×150×215㎜ | 东海县正盈鞋城有限公司 | 广东尚品服饰实业有限公司 | 广州白云区广州高新技术产业开发区民营科技园科园路18号 | 背提包
36 | 牛皮剖层移膜革/超纤女包 | LALPINA | Z3M01521-19 | 300×145×235㎜ | 东海县新视野眼镜有限公司 | 广州卓然皮具有限公司 | 广州市白云区均禾街罗岗七社工业区二栋 | 背提包
37 | 牛皮皮带 | VENTE | 6948854000125 | 46/115；42/105㎝ | 江苏凯玛特商业有限公司 | 平阳县百信皮件厂 | 平阳县水头凤林开发区 | 皮腰带
38 | PU男包 | 日富 | 8A619-2 | 24.5×28×5㎝ | 江苏凯玛特商业有限公司 | 广州山水皮具有限公司 | 广州市白云区均禾街大布路215号 | 背提包
39 | 羊皮纹PU女凉鞋 | 香香莉 | L10095 | 245(1.5);230(1.5)；235(1.5) | 江苏凯玛特商业有限公司 | 浙江香香莉鞋业有限公司 | 中国鞋都沿江工业区沿达路7号 | 皮凉鞋
40 | 牛皮男鞋 | CATECOLES | PB55375-02 | 250(2.5);240(2.5);245(2.5) | 江苏凯玛特商业有限公司 | 瑞安市丰收制鞋有限公司 | 瑞安市莘塍镇东新工业区 | 休闲鞋
41 | 牛皮女凉鞋 | 吉尔达 | 225GL-6233 | 240(1.5);235(1.5)；235(1.5) | 连云港市连云区吉尔达皮鞋专卖店 | 温州吉尔达鞋业有限公司 | 温州中国鞋都三期33号地块 | 皮凉鞋
42 | 牛皮皮带 | 吉尔达 | 3008 | 46/130；42/120 | 连云港市连云区吉尔达皮鞋专卖店 | 吉尔达皮具 | 温州经济技术开发区大罗山路150号 | 皮腰带
43 | 牛皮配超纤女包 | 稻草人 | 0A073970L-01210 | 315㎜ | 连云港市连云区品位稻草人皮具店 | 广州市白云区优创皮具厂 | 广州市白云区均禾街清湖村大布路133号 | 背提包
44 | 腰带 | 耕织图 | 3436990004 | 54/135；54/135 | 连云港家得福商贸有限公司生活购物中心 | 广州市金属工艺制品有限公司 | 广州市白云区石马工业园区 | 皮腰带
45 | 剖层移膜革牛皮女包 | BATTON | BA60021 | / | 连云港家得福商贸有限公司生活购物中心 | 广州市花都区狮岭伊派布艺手袋厂 | 广州市花都区狮岭镇振兴路168号 | 背提包
46 | 男装背提包 | JAGUAR | 货号：JA1T0433201 | 375*292*65mm | 苏州工业园区时尚舞台商城有限公司 | 广州市英利贸易有限公司 | 广州市越秀区麓苑路51号 | 背提包
47 | 男装背提包 | JAGUAR | 货号：JM1103991206 | 250*75*285mm | 苏州工业园区时尚舞台商城有限公司 | 广州市英利贸易有限公司 | 广州市越秀区麓苑路51号 | 背提包
48 | 男装背提包 | JAGUAR | 货号：JM1104333101 | 300*320*70mm | 苏州工业园区时尚舞台商城有限公司 | 广州市英利贸易有限公司 | 广州市越秀区麓苑路51号 | 背提包
49 | 女包 | KAISER | 货号：21098044-1 | 355*145*190mm | 苏州工业园区时尚舞台商城有限公司 | 广州市集盛服饰皮具有限公司 | 广州市白云区机场路585号鹏景大厦8楼 | 背提包
50 | 男包 | KAISER | 款号：6139401212 | 393*50*292mm | 苏州工业园区时尚舞台商城有限公司 | 广州市集盛服饰皮具有限公司 | 广州市白云区机场路585号鹏景大厦8楼 | 背提包
51 | 女包 | ΛOЌΛNG | 货号：8612333023 | 260*80*200mm | 苏州工业园区时尚舞台商城有限公司 | 奥康鞋业销售有限公司 | 浙江省永康县瓯北镇千石奥康工业园 | 背提包
52 | 男包 | ΛOЌΛNG | 货号：8512240032 | 305*70*325mm | 苏州工业园区时尚舞台商城有限公司 | 奥康鞋业销售有限公司 | 浙江省永康县瓯北镇千石奥康工业园 | 背提包