## Sheet1
附件2 2018年建筑防水卷材及制品产品质量监督抽查部分指标对标检验情况
序号 | 产品名称 | 被抽查单位名称 | 被抽查单位地址 | 产品规格型号 | 注册商标 | 生产日期 （批号） | 拉伸强度常温（23℃）(纵向) |  |  | 拉伸强度常温（23℃）(横向) |  |  | 拉伸强度高温（60℃）(纵向) |  |  | 拉伸强度高温（60℃）(横向)
[7 empty] | 标准值/MPa | 实测值/MPa | 实测值/标准值（%） | 标准值/MPa | 实测值/MPa | 实测值/标准值（%） | 标准值/MPa | 实测值/MPa | 实测值/标准值（%） | 标准值/MPa | 实测值/MPa | 实测值/标准值（%）
1 | 高分子防水材料(片材) | 贵州力强科技发展有限公司 | 遵义市绥阳县郑场镇卧龙村 | JS2 25.0m×3.0m×1.2mm | —— | 2018-06-01 | ≥16 | 16.7 | 104.4% | ≥16 | 16.3 | 101.9% | ≥6 | 6.5 | 108.3% | ≥6 | 6.4 | 106.7%
2 | 高分子防水材料(片材) | 贵州腾际环保科技有限公司 | 安顺市平坝区夏云工业园S2地块 | JS2 24.0m×3.0m×1.5mm | —— | 2018-06-01 | ≥16 | 16.3 | 101.9% | ≥16 | 16.1 | 100.6% | ≥6 | 6.4 | 106.7% | ≥6 | 6.1 | 101.7%
3 | 高分子防水材料(片材) | 贵州龙里蓝图新材料有限公司 | 黔南州龙里县龙山镇大水塘 | JS2 25.5m×3.0m×1.5mm | —— | 2017-10-15 | ≥16 | 16.7 | 104.4% | ≥16 | 16.4 | 102.5% | ≥6 | 6.5 | 108.3% | ≥6 | 6.3 | 105%
序号 | 产品名称 | 被抽查单位名称 | 被抽查单位地址 | 产品规格型号 | 注册商标 | 生产日期 （批号） | 最大峰拉力(纵向) |  |  | 最大峰拉力(横向) |  |  | 最大峰时延伸率(纵向) |  |  | 最大峰时延伸率(横向)
[7 empty] | 标准值/（N/50mm） | 实测值/（N/50mm） | 实测值/标准值（%） | 标准值/（N/50mm） | 实测值/（N/50mm） | 实测值/标准值（%） | 标准值/（%） | 实测值/（%） | 实测值/标准值（%） | 标准值/（%） | 实测值/（%） | 实测值/标准值（%）
4 | 弹性体改性沥青防水卷材 | 贵州省完达美防水材料有限责任公司 | 黔东南州凯里市炉山镇至下司洛邦村 | SBS Ⅰ PY PE PE 3.0 10 | —— | 2018-05-10 | ≥500 | 513 | 114% | ≥500 | 505 | 112.2% | ≥30 | 32 | 106.7% | ≥30 | 40 | 133.3%
5 | 弹性体改性沥青防水卷材 | 贵州圣元防水材料有限公司 | 黔南州惠水县濛江街道长田工业园区C区 | SBS Ⅰ PY PE PE 3 10 | —— | 2018-04-12 | ≥500 | 512 | 113.8% | ≥500 | 508 | 112.9% | ≥30 | 32 | 106.7% | ≥30 | 37 | 123.3%
6 | 弹性体改性沥青防水卷材 | 贵州永蓝伦晟防水科技有限公司 | 黔南州长顺县白云山镇鼠场工业园区 | SBS Ⅰ PY PE PE 3 10 | —— | 2018-03-22 | ≥500 | 512 | 113.8% | ≥500 | 505 | 112.2% | ≥30 | 31 | 103.3% | ≥30 | 34 | 113.3%
序号 | 产品名称 | 被抽查单位名称 | 被抽查单位地址 | 产品规格型号 | 注册商标 | 生产日期 （批号） | 拉力(纵向) |  |  | 拉力(横向) |  |  | 最大拉力时延伸率(纵向) |  |  | 最大拉力时延伸率(横向)
[7 empty] | 标准值/（N/50mm） | 实测值/（N/50mm） | 实测值/标准值（%） | 标准值/（N/50mm） | 实测值/（N/50mm） | 实测值/标准值（%） | 标准值/（%） | 实测值/（%） | 实测值/标准值（%） | 标准值/（%） | 实测值/（%） | 实测值/标准值（%）
7 | 自粘聚合物改性防水卷材 | 贵州省完达美防水材料有限责任公司 | 黔东南州凯里市炉山镇至下司洛邦村 | PY Ⅰ PE 3.0 10 | —— | 2018-05-03 | ≥450 | 459 | 102% | ≥450 | 453 | 100.7% | ≥30 | 32 | 106.7% | ≥30 | 35 | 116.7%
8 | 自粘聚合物改性沥青防水卷材 | 贵州圣元防水材料有限公司 | 黔南州惠水县濛江街道长田工业园区C区 | PY Ⅰ PE 3.0 20 | —— | 2018-04-12 | ≥450 | 459 | 102% | ≥450 | 452 | 100.4% | ≥30 | 33 | 110% | ≥30 | 37 | 123.3%
9 | 自粘聚合物改性沥青防水卷材 | 贵州永蓝伦晟防水科技有限公司 | 黔南州长顺县白云山镇鼠场工业园区 | N Ⅰ PE 1.5 20 | —— | 2018-03-22 | ≥150 | 158 | 105.3% | ≥150 | 153 | 102% | ≥200 | 205 | 102.5% | ≥200 | 213 | 106.5%