## Sheet1
附件2 2018年梳棉胎产品质量监督抽查部分指标对标检验情况
序号 | 产品名称 | 被抽查单位名称 | 被抽查单位地址 | 产品规格型号 | 注册商标 | 生产日期 （批号） | 短纤维含量 |  |  | 含杂质率
[7 empty] | 标准值（%） | 实测值（%） | 实测值/标准值（%） | 标准值（%） | 实测值（%） | 实测值/标准值（%）
1 | 梳棉胎 | 遵义市织佳床上用品有限公司 | 遵义市红花岗区南关镇金华村苦竹林组 | 2000mm×2300mm 3kg | 黔雪 | 2018-03-15 | ≤25% | 10% | 40% | ≤1.4% | 0.5% | 35.71%
2 | 梳棉胎 | 遵义市清奎兴盛床上用品有限公司 | 贵州省遵义市汇川区董公寺镇交通村大湾组 | 1500mm×2000mm 2.5kg | 静云 | 2018-04-01 | ≤25% | 12% | 48% | ≤1.4% | 0.6% | 42.86%
3 | 梳棉胎 | 遵义新刚花被服有限公司 | 贵州省遵义市汇川区团泽镇洪江片区１号 | 2000mm×1480mm 3kg | 新刚花 | 2018-03-10 | ≤25% | 10% | 40% | ≤1.4% | 0.5% | 35.71%
4 | 梳棉胎 | 贵州省湄潭县卓越千层棉胎制品有限公司 | 贵州省遵义市湄潭县黄家坝镇民建村（黄家坝工业园区） | 2000mm×2300mm 2.5kg | 寐悦香 | 2018-04-11 | ≤25% | 14% | 56% | ≤1.4% | 0.4% | 28.57%
5 | 梳棉胎 | 贵州新天宫实业有限公司 | 贵州省黔西南布依族自治州安龙县新桥镇新桥村新德龙产业园区 | 2000mm×1500mm 3kg | 新天宫 | 2018-02-15 | ≤25% | 10% | 40% | ≤1.4% | 0.6% | 42.86%
6 | 梳棉胎 | 贵阳云岩勇丰棉被厂 | 贵阳市云岩区百花山巷１号１栋２层２－１１号 | 1800mm×2000mm 4kg | 勇丰 | 2018-04-15 | ≤25% | 12% | 48% | ≤1.4% | 0.5% | 35.71%
7 | 梳棉胎 | 贵阳乌当隆祥制被厂 | 贵州省贵阳市乌当区新天办事处顺海工业园区 | 1100mm×1400mm 1.5kg | 信隆祥 | 2018-04-01 | ≤25% | 12% | 48% | ≤1.4% | 0.4% | 28.57%
8 | 梳棉胎 | 贵州世晓舒心棉有限责任公司 | 贵州省贵阳市南明区车水路１５７号内 | 1100mm×1100mm 0.5kg | 世晓雪莲花 | 2018-03-23 | ≤25% | 13% | 52% | ≤1.4% | 0.5% | 35.71%
9 | 梳棉胎 | 贵阳秦泰被服有限公司 | 贵州省贵阳市乌当区东风镇（东风粮管所） | 1500mm×2000mm 2kg | 秦泰 | 2018-02-11 | ≤25% | 13% | 52% | ≤1.4% | 0.6% | 42.86%
10 | 梳棉胎 | 贵阳经开区顺心被服厂 | 贵州省贵阳市经济技术开发区尖山村 | 1500mm×2000mm 2kg | 顺心 | 2018-04-21 | ≤25% | 12% | 48% | ≤1.4% | 0.5% | 35.71%
11 | 梳棉胎 | 贵阳温美嘉贸易有限公司 | 贵州省贵阳市观山湖区金阳大道与金朱路交叉口金龙国际花园４０号楼１层７号 | 1500mm×2000mm | 温美嘉 | 2018-03-05 | ≤25% | 11% | 44% | ≤1.4% | 0.5% | 35.71%
12 | 梳棉胎 | 贵阳小河泽华被服厂 | 贵州省贵阳市经济技术开发区龙王村菜场 | 1.5米×2米 2kg | 泽华 | 2018-04-10 | ≤25% | 13% | 52% | ≤1.4% | 0.4% | 28.57%
13 | 梳棉胎 | 贵阳花溪小企鹅床上用品厂 | 贵州省贵阳市花溪区董家堰塘边寨五组 | 1500mm×1100mm 1.5kg | 小企鹅 | 2018-04-20 | ≤25% | 11% | 44% | ≤1.4% | 0.6% | 42.86%
14 | 梳棉胎 | 贵州福花纺织品有限公司 | 贵州省贵阳市修文县扎佐镇中营村２６号 | 1.5m×2m 3kg | 福花 | 2018-04-19 | ≤25% | 13% | 52% | ≤1.4% | 0.5% | 35.71%
15 | 梳棉胎 | 贵州省安顺市黔艺贝纺织有限公司 | 贵州省安顺市西秀区残疾人创业园区（轿子山镇） | 150cm×200cm | 黔艺贝 | 2018-04-10 | ≤25% | 10% | 40% | ≤1.4% | 0.5% | 35.71%
16 | 梳棉胎 | 贵州锦绣家纺有限公司 | 贵州省黔南布依苗族自治州龙里县经济开发区龙山工业园 | 200cm×230cm | 贵锦绣 | 2018-04-03 | ≤25% | 13% | 52% | ≤1.4% | 0.6% | 42.86%
17 | 梳棉胎 | 贵州省安顺市黔艺贝纺织有限公司 | 贵州省安顺市西秀区残疾人创业园区（轿子山镇） | 150cm×200cm | 苗阿朵 | 2018-04-12 | ≤25% | 11% | 44% | ≤1.4% | 0.5% | 35.71%