## Sheet1
附件2 2018年危险化学品包装物、容器产品质量监督抽查部分指标对标检验情况
序号 | 产品名称 | 被抽查单位名称 | 被抽查单位地址 | 产品规格型号 | 注册商标 | 生产日期 （批号） | 拉伸负荷
[7 empty] | 标准值/（N/50mm） | 实测值/（N/50mm） | 实测值/标准值（%）
1 | 塑料编织袋(危包) | 息烽开磷塑料包装有限责任公司 | 息烽县永靖镇福利桥４２号 | 950×500（mm）50kg | —— | 2018-03 | 经向≥665 纬向≥635 缝底向≥325 | 经向：1000、994、1003 纬向：950、962、956 缝底向：392、394、404 | 经向：150、149、151 纬向：150、151、151 缝底向：121、121、124
序号 | 产品名称 | 被抽查单位名称 | 被抽查单位地址 | 产品规格型号 | 注册商标 | 生产日期 | 液压试验
[7 empty] | 标准值/（N/50mm） | 实测值/（N/50mm） | 实测值/标准值（%）
2 | 危险品包装用塑料桶 | 贵州明亮包装材料有限公司 | 贵州省黔南布依族苗族自治州龙里县经济开发区龙山工业园区 | 20L | —— | 2018-03-27 | 加压100kPa，保压30min，无泄漏 | 符合要求 | —
3 | 包装容器 危险品包装用塑料罐 | 贵州天塑包装有限公司 | 贵州省黔南布依族苗族自治州福泉市马场坪工业园区（园区管委会旁） | 20L 闭口Ⅱ类 | —— | 2018-04-13 | 加压100kPa，保压30min，无泄漏 | 符合要求 | —
4 | 危险品包装用塑料桶 | 贵州和裕科技有限公司 | 贵州省黔南布依族苗族自治州贵定县昌明镇昌明经济开发区标准化厂房B栋1楼 | 20L | —— | 2018-04-25 | 加压100kPa，保压30min，无泄漏 | 符合要求 | —