## Sheet1
附件2 2018年油漆涂料产品质量第一次监督抽查部分指标对标检验情况
序号 | 产品名称 | 被抽查单位名称 | 被抽查单位地址 | 产品规格型号 | 注册商标 | 生产日期 （批号） | 挥发性有机化合物含量（VOC) |  |  | 苯、甲苯、乙苯、二甲苯总和 |  |  | 游离甲醛 |  |  | 对比率 |  |  | _
[7 empty] | 标准值/（g/L） | 实测值/（g/L） | 实测值/标准值（%） | 标准值/（mg/kg） | 实测值/（mg/kg） | 实测值/标准值（%） | 标准值/（mg/kg） | 实测值/（mg/kg） | 实测值/标准值（%） | 标准值/ | 实测值 | 实测值/标准值（%） | 标准值 | 实测值 | 实测值/标准值（%）
1 | 9500B水性内墙漆（白色） | 贵州耐尔福顺成建材有限公司 | 贵州省黔南布依族苗族自治州恵水县经济开发区龙泉项目区 | 20kg/桶 | 耐尔福 | 2018-04-11 | ≤120 | 50 | 41.6 | ≤300 | 未检出 | 0 | ≤100 | 9 | 9 | ≥0.90 | 0.92 | 102.2 | _ | _ | _
2 | 邦涂王内墙乳胶漆（面漆） | 安顺市西秀区吉祥坊装饰材料制品厂 | 贵州省安顺市西秀区东关红村 | 20kg/桶 | 邦涂王 | 2018-02-21 | ≤120 | 21 | 17.5 | ≤300 | 未检出 | 0 | ≤100 | 38 | 38 | ≥0.90 | 0.93 | 103.3 | _ | _ | _
3 | 亚光内墙乳胶漆 | 凯里市剑辉化工有限公司 | 贵州省黔东南苗族侗族自治州凯里市万潮产业园区15万吨高强瓦楞纸挂面纸生产线西侧万潮镇 | 20kg/桶 | 剑辉 | 2018-03-20 | ≤120 | 55 | 45.8 | ≤300 | 未检出 | 0 | ≤100 | 26 | 26 | ≥0.90 | 0.95 | 105.5 | _ | _ | _
4 | 欧利邦"竹炭净味”高级乳胶漆（面漆） | 贵阳乌当鸿运装饰涂料加工厂 | 贵州省贵阳市乌当区东风镇高穴村东集－１２－２８０－５房屋一楼 | 200kg/桶 | 欧利邦 | 2018-04-10 | ≤120 | 17 | 14.1 | ≤300 | 未检出 | 0 | ≤100 | 32 | 32 | ≥0.90 | 0.91 | 101.1 | _ | _ | _
5 | 工程乳胶漆（内墙-白色）（水性面漆涂料） | 贵阳方正涂料有限责任公司 | 贵州省贵阳市花溪区养牛工业区 | 20kg/桶 | 正发 | 2018-03-29 | ≤120 | 57 | 47.5 | ≤300 | 未检出 | 0 | ≤100 | 24 | 24 | ≥0.90 | 0.97 | 107.7 | _ | _ | _
6 | 国帆内墙乳胶漆（面漆） | 关岭国帆涂料有限公司 | 贵州省安顺市关岭布依族苗族自治县青年创业园区１９号 | 20kg/桶 | 国帆 | 2018-04-05 | ≤120 | 11 | 9.2 | ≤300 | 未检出 | 0 | ≤100 | 10 | 10 | ≥0.90 | 0.92 | 102.2 | _ | _ | _
7 | 内墙乳胶漆（水性面漆） | 贵阳长城涂料有限公司 | 贵州省贵阳市乌当区新添寨镇顺海村 | 20kg/桶 | 红牛 | 2018-03-15 | ≤120 | 62 | 51.6 | ≤300 | 未检出 | 0 | ≤100 | 32 | 32 | ≥0.90 | 0.97 | 107.8 | _ | _ | _
8 | 内墙乳胶漆（水性面漆） | 贵州中亚高科涂料有限公司 | 贵州省贵阳市白云区沙文镇四方坡村 | 22kg/桶 | 黔润 | 2018-04-09 | ≤120 | 44 | 36.6 | ≤300 | 未检出 | 0 | ≤100 | 39 | 39 | ≥0.90 | 0.92 | 102.2 | _ | _ | _
9 | 凯晶隔热保温自洁面漆 | 贵州凯晶建涂实业有限公司 | 贵州省黔南布依族苗族自治州长顺县白云山镇鼠场工业园区 | 20kg/桶 | 凯晶 | 2018-04-09 | ≤150 | 76 | 50.6 | - | - | - | ≤100 | 16 | 16 | ≥0.87 | 0.95 | 109.1 | _ | _ | _
序号 | 产品名称 | 被抽查单位名称 | 被抽查单位地址 | 产品规格型号 | 注册商标 | 生产日期 | 细度 |  |  | 粘度（涂-4杯） |  |  | 干燥时间 |  |  | 遮盖力 |  |  | 柔韧性
[7 empty] | 标准值/（μm） | 实测值/（μm） | 实测值/标准值（%） | 标准值/（S） | 实测值/（S） | 实测值/标准值（%） | 标准值/（h） | 实测值/（h） | 实测值/标准值（%） | 标准值/（/） | 实测值/（/） | 实测值/标准值（%） | 标准值/（/） | 实测值/（/） | 实测值/标准值（%）
10 | （红）新型树脂调和漆 | 贵州甲秀造漆有限公司 | 贵州省贵阳市南明区车水路４７号 | 2.8kg/桶 | 甲秀 | 2017-06-06 | ≤90 | 65 | 72.2 | ≥70 | 73 | 104.2 | 表干≤12 实干≤48 | 12h已表干 48h已实干 | ＞100 | 不大于300 | 275 | 91.6 | ≤2 | 1 | 50
序号 | 产品名称 | 被抽查单位名称 | 被抽查单位地址 | 产品规格型号 | 注册商标 | 生产日期 | 细度 |  |  | 粘度（涂-4杯） |  |  | 固体含量 |  |  | 附着力/级 |  |  | 柔韧性
[7 empty] | 标准值/（μm） | 实测值/（μm） | 实测值/标准值（%） | 标准值/（S） | 实测值/（S） | 实测值/标准值（%） | 标准值/（%） | 实测值/（%） | 实测值/标准值（%） | 标准值/（/） | 实测值/（/） | 实测值/标准值（%） | 标准值/（/） | 实测值/（/） | 实测值/标准值（%）
11 | 汽车底盘漆 | 贵阳神迪化工有限公司乌当分公司 | 贵州省贵阳市乌当区东风镇老乌当大桥 | D-400类（D-420）18kg/桶 | —— | 2017120901 | ≤60 | 15 | 25 | ≥40 | ＞150 | 375 | ≥38 | 58 | 152.6 | ≤2 | 1 | 50 | ≤2 | 1 | 50
序号 | 产品名称 | 被抽查单位名称 | 被抽查单位地址 | 产品规格型号 | 注册商标 | 生产日期 | 细度 |  |  | 流出时间（6号杯) |  |  | 干燥时间 |  |  | 光泽（60°） |  |  | _
[7 empty] | 标准值/（μm） | 实测值/（μm） | 实测值/标准值（%） | 标准值/（s） | 实测值/（s） | 实测值/标准值（%） | 标准值/（h） | 实测值/（h） | 实测值/标准值（%） | 标准值/（/） | 实测值/（/） | 实测值/标准值（%） | 标准值/（/） | 实测值/（/） | 实测值/标准值（%）
12 | T03-1灰酯胶调合漆 | 贵阳华利美化工有限责任公司特种涂料厂 | 贵州省贵阳市南明区二戈寨沙田路１１号【云关乡】 | 2.8kg/桶 | 贵筑 | 2018-03-12 | ≥50 | 65 | 130 | ≥55 | 73 | 132.7 | 表干≤7 实干≤24 | 7h已表干 24h已实干 | ＞100 | ≥70 | 72 | 102.8 | _ | _ | _
序号 | 产品名称 | 被抽查单位名称 | 被抽查单位地址 | 产品规格型号 | 注册商标 | 生产日期 | 细度 |  |  | 光泽 |  |  | 干燥时间 |  |  | 弯曲试验 |  |  | 硬度
[7 empty] | 标准值/（μm） | 实测值/（μm） | 实测值/标准值（%） | 标准值/（mg/kg） | 实测值/（mg/kg） | 实测值/标准值（%） | 标准值/（h） | 实测值/（h） | 实测值/标准值（%） | 标准值/（mm） | 实测值/（mm） | 实测值/标准值（%） | 标准值/（/） | 实测值/（/） | 实测值/标准值（%）
13 | 白醇酸磁漆 | 贵阳红润化工有限公司 | 贵州省贵阳市云岩区金关工业小区 | 20kg/桶 | 红润 | 2018-03-31 | ≤90 | 65 | 72.2 | ≥70 | 73 | 104.2 | 表干≤12 实干≤48 | 12h已表干 48h已实干 | ＞100 | 不大于300 | 275 | 91.6 | ≤2 | 1 | 50
14 | 耐候外墙面漆（水性） | 贵州亮丽多涂料有限公司 | 贵州省黔南布依族苗族自治州龙里县龙里工业园谷脚工业区 | 20公斤/桶 | 美容师 | 2018-04-28 | _ | _ | _ | _ | _ | _ | _ | _ | _ | _ | _ | _ | _ | _ | _