## Sheet1
附件2 2018年轻质隔墙条板产品质量监督抽查部分指标对标检验情况
序号 | 产品名称 | 被抽查单位名称 | 被抽查单位地址 | 产品规格型号 | 注册商标 | 生产日期 （批号） | 抗弯承载 |  |  | 抗压强度 |  |  | 放射性（内照指数） |  |  | 放射性（外照指数）
[7 empty] | 标准值/板自重倍数 | 实测值/板自重倍数 | 实测值/标准值（%） | 标准值/MPa | 实测值/MPa | 实测值/标准值（%） | 标准值 | 实测值 | 实测值/标准值（%） | 标准值 | 实测值 | 实测值/标准值（%）
1 | 建筑隔墙用保温条板 | 贵州森洋新型建材有限公司 | 贵阳市白云区艳山红尖坡村委办公楼三楼 | 2440×610×90 | —— | 2018-04-08 | ≥1.5 | 2.6 | 173.3% | ≥3.5 | 4 | 114.3% | ≤1.0 | 0.5 | 50% | ≤1.0 | 0.5 | 50%
2 | 建筑隔墙用保温条板 | 贵州川东新型建材有限公司 | 贵阳市白云区铝兴南路1号 | 2440×610×90 | —— | 2018-04-28 | ≥1.5 | 2.8 | 186.7% | ≥3.5 | 3.9 | 111.4% | ≤1.0 | 0.5 | 50% | ≤1.0 | 0.6 | 60%
3 | 建筑隔墙用保温条板 | 贵州正安新型建材有限公司 | 贵阳市清镇市物流新城扁坡村杉树脚组 | 2440×610×90 | —— | 2018-02-26 | ≥1.5 | 2.8 | 186.7% | ≥3.5 | 3.6 | 102.9% | ≤1.0 | 0.5 | 50% | ≤1.0 | 0.6 | 60%
4 | 灰渣混凝土空心隔墙板 | 贵州信德万福新型建筑材料有限公司 | 贵阳市清镇市站街镇太平工业园区1号地块 | 2370×600×90 | —— | 2018-04-05 | ≥1.0 | 2 | 200% | ≥5.0 | 8 | 160% | ≤1.0 | 0.5 | 50% | ≤1.0 | 0.6 | 60%
5 | 灰渣混凝土空心隔墙板 | 贵州好百年住宅工业有限公司 | 贵阳市经济技术开发区翁岩村开发大道小孟工业园区 | 2800×600×90 | —— | 2018-03-20 | ≥1.0 | 2.8 | 280% | ≥5.0 | 9.1 | 182% | ≤1.0 | 0.5 | 50% | ≤1.0 | 0.6 | 60%
6 | 建筑隔墙用保温条板 | 遵义恒瑞德科技有限公司 | 遵义市汇川区团泽镇原407厂内 | 2800×600×120 | —— | 2018-03-20 | ≥1.0 | 2.6 | 260% | ≥5.0 | 10.8 | 216% | ≤1.0 | 0.6 | 60% | ≤1.0 | 0.6 | 60%
7 | 建筑隔墙用保温条板 | 贵州鑫源道建材科技有限公司 | 遵义市播州区苟江镇（苟江工业园区） | 2440×610×120 | —— | 2018-03-16 | ≥1.5 | 2.8 | 186.7% | ≥3.5 | 3.7 | 105.7% | ≤1.0 | 0.5 | 50% | ≤1.0 | 0.6 | 60%
8 | 建筑隔墙用保温条板 | 贵州瑞泰实业有限公司 | 六盘水市钟山区巴西中路452086幢 | 2440×610×120 | —— | 2018-04-10 | ≥1.5 | 2.8 | 186.7% | ≥3.5 | 4 | 114.3% | ≤1.0 | 0.5 | 50% | ≤1.0 | 0.6 | 60%
9 | 灰渣混凝土空心隔墙板 | 贵州珉汇循环经济股份有限公司 | 六盘水市钟山区月照乡响水社区 | PB 2800×600×100 | —— | 2018-04-15 | ≥1.0 | 2 | 200% | ≥5.0 | 6.3 | 126% | ≤1.0 | 0.5 | 50% | ≤1.0 | 0.6 | 60%
10 | 建筑隔墙用保温条板 | 毕节市瑞庆新型墙体材料有限公司 | 毕节市七星关区经济开发区 | 2440×610×90 | —— | 2018-04-25 | ≥1.5 | 2.6 | 173.3% | ≥3.5 | 3.9 | 111.4% | ≤1.0 | 0.4 | 40% | ≤1.0 | 0.5 | 50%
11 | 灰渣混凝土空心隔墙板 | 贵州省永泰隆新型墙板有限公司 | 毕节市黔西县绿化乡大海子村 | 2400×600×90 | —— | 2018-04-15 | ≥1.0 | 2.4 | 240% | ≥5.0 | 8.3 | 166% | ≤1.0 | 0.5 | 50% | ≤1.0 | 0.6 | 60%
12 | 建筑隔墙用保温条板 | 贵州丹寨凯岳市政建材有限公司凯里经济开发区分公司 | 黔东南州凯里经济开发区金汇路Ａ段 | 2440×610×120 | —— | 2018-03-09 | ≥1.5 | 2.6 | 173.3% | ≥3.5 | 3.8 | 108.6% | ≤1.0 | 0.5 | 50% | ≤1.0 | 0.6 | 60%
13 | 建筑隔墙用保温条板 | 贵州圣凯伦建材有限公司 | 黔南州贵定县昌明经济开发区 | 2440×610×90 | —— | 2018-03-10 | ≥1.5 | 3 | 200% | ≥3.5 | 5.7 | 162.9% | ≤1.0 | 0.4 | 40% | ≤1.0 | 0.5 | 50%
14 | 建筑隔墙用保温条板 | 贵州西奥轻质节能板材有限公司 | 黔南州长顺县鼠场工业园区 | 2440×610×90 | —— | 2018-04-20 | ≥1.5 | 2.6 | 173.3% | ≥3.5 | 4.2 | 120% | ≤1.0 | 0.5 | 50% | ≤1.0 | 0.5 | 50%
15 | 灰渣混凝土空心隔墙板 | 贵州产投高科新型建筑建材科技有限责任公司 | 贵安新区湖潮乡贵州产投贵安新区科技产业园 | 2700×600×120 | —— | 2018-04-16 | ≥1.0 | 2 | 200% | ≥5.0 | 8 | 160% | ≤1.0 | 0.4 | 40% | ≤1.0 | 0.4 | 40%
16 | 建筑隔墙用保温条板 | 贵安新区昆隆新型建材有限公司 | 贵安新区政务服务大厅2楼办公室 | 2440×610×120 | —— | 2018-04-25 | ≥1.5 | >2.0 | >133.3 | ≥3.5 | 2.3 | 65.71% | ≤1.0 | 0.4 | 40% | ≤1.0 | 0.5 | 50%
17 | 建筑隔墙用保温条板 | 贵州埃克森环保建材有限公司 | 遵义市汇川区团泽镇高台村 | 2440×610×120 | —— | 2018-04-20 | ≥1.5 | >2.0 | >133.3 | ≥3.5 | 2.5 | 71.43% | ≤1.0 | 0.5 | 50% | ≤1.0 | 0.6 | 60%