## Sheet1
婴幼儿牙胶商品比较试验结果汇总表
序 号 | 检验 报告号 | 样品名称 | 标称生产单位名称 | 标称生产单位地址 | 标称商标 | 规格型号 | 生产日期 /批号/限期使用日期 | 机械与物理性能 |  | 咬扯耐久性能 |  | 抗刺穿性能 |  | 完整性 |  | 特定元素的迁移 |  | 邻苯二甲酸酯含量 |  | N-亚硝胺和N-亚硝基物质释放量 |  | 挥发性化合物含量 |  | 双酚A |  | 18种多环芳烃 |  | 短链氯化石蜡 |  | 微生物 |  | 备注
[8 empty] | 标准值 | 实测值 | 标准值 | 实测值 | 标准值 | 实测值 | 标准值 | 实测值 | 标准值 | 实测值 | 标准值 | 实测值 | 标准值 | 实测值 | 标准值 | 实测值 | 标准值 | 实测值 | 标准值 | 实测值 | 标准值 | 实测值 | 标准值 | 实测值
1 | 182027163 | 小白象宝宝牙胶 | 生产商：深圳市美高美玩具有限公司 | 深圳市龙岗区龙岗街道同乐社区赖屋路1号A栋 | infantino | 005064 | 未见标注 | 标准规定了可接受的玩具结构特征的要求，包括形状、尺寸、轮廓、间隙及某些玩具性能的参数要求等。 | 满足GB6675.2-2014标准要求 | 样品部件未破裂、撕破或分离 | 样品部件未破裂、撕破或分离 | —— | —— | 测试后所有部件未破裂、扯裂或分离 | 测试后所有部件未破裂、扯裂或分离 | 见GB28482-2012 第8.4款表2 | 灰色软胶：铬0.032 | —— | 未检出 | N-亚硝胺释放限量0.01mg/kg；N-亚硝基物质释放限量0.1mg/kg | 未检出 | 不超过0.5% | 0.68% | —— | 未检出 | —— | 未检出 | —— | 未检出 | —— | ——
2 | 182027160 | 饼干牙胶 | 广东奥迪动漫玩具有限公司/广东奥飞动漫文化股份有限公司联合出品 | 广东省汕头市澄海区文冠路中段奥迪工业园 | auby 澳贝 | 463144 | 未见标注 | 标准规定了可接受的玩具结构特征的要求，包括形状、尺寸、轮廓、间隙及某些玩具性能的参数要求等。 | 满足GB6675.2-2014标准要求 | 样品部件未破裂、撕破或分离 | 饼干部位发生破裂 | —— | —— | 测试后所有部件未破裂、扯裂或分离 | 测试后所有部件未破裂、扯裂或分离 | 见GB28482-2012 第8.4款表2 | 黄色软胶（牙胶）：铬0.006 | —— | 未检出 | N-亚硝胺释放限量0.01mg/kg；N-亚硝基物质释放限量0.1mg/kg | 未检出 | —— | —— | —— | 未检出 | —— | 未检出 | —— | 未检出 | —— | ——
3 | 182027156 | 龙虾牙胶 |  | 广东省东莞市长安镇上沙村 | Bkids | 003962 | 未见标注 | 标准规定了可接受的玩具结构特征的要求，包括形状、尺寸、轮廓、间隙及某些玩具性能的参数要求等。 | 满足GB6675.2-2014标准要求 | 样品部件未破裂、撕破或分离 | 样品部件未破裂、撕破或分离 | —— | —— | 测试后所有部件未破裂、扯裂或分离 | 测试后所有部件未破裂、扯裂或分离 | 见GB28482-2012 第8.4款表2 | 天蓝色软胶（牙胶）：铬 0.022 | —— | 未检出 | N-亚硝胺释放限量0.01mg/kg；N-亚硝基物质释放限量0.1mg/kg | 未检出 | —— | —— | —— | 未检出 | —— | 未检出 | —— | 未检出 | —— | ——
4 | 182027152 | 婴儿入水牙胶 | 委托方：贝亲管理（上海）有限公司 | 中国（上海）自由贸易试验区泰谷路185号二层H部位 | 贝亲 | NA 20 | 20170110（5个）20171110（3个）20171010（4个）20170615（3个） | 标准规定了可接受的玩具结构特征的要求，包括形状、尺寸、轮廓、间隙及某些玩具性能的参数要求等。 | 满足GB6675.2-2014标准要求 | 样品部件未破裂、撕破或分离 | 样品部件未破裂、撕破或分离 | —— | 完全刺穿液体填充牙胶上表面的力：345N | 测试后所有部件未破裂、扯裂或分离 | 测试后所有部件未破裂、扯裂或分离 | 见GB28482-2012 第8.4款表2 | 透明黄绿色软胶：铬0.008 | —— | 未检出 | N-亚硝胺释放限量0.01mg/kg；N-亚硝基物质释放限量0.1mg/kg | 未检出 | —— | —— | —— | 未检出 | —— | 未检出 | —— | 未检出 | —— | 菌落总数: ＜10 CPU/mL; 大肠杆菌:＜10 CPU/mL; 铜绿假单胞菌: 未检出; 金黄色葡萄球菌: 未检出; 霉菌和酵母菌: ＜10 CPU/mL
5 | 182027151 | 牙齿咬环 | 总代理：上海黄色小鸭贸易有限公司 | 上海市闵行区虹中路69号 | PiYoPiYo | 830436 | 2018-03-01（9个）2017-09-01（3个） | 标准规定了可接受的玩具结构特征的要求，包括形状、尺寸、轮廓、间隙及某些玩具性能的参数要求等。 | 满足GB6675.2-2014标准要求 | 样品部件未破裂、撕破或分离 | 样品部件未破裂、撕破或分离 | —— | —— | 测试后所有部件未破裂、扯裂或分离 | 测试后所有部件未破裂、扯裂或分离 | 见GB28482-2012 第8.4款表2 | 橙色软胶（牙胶）：铬0.010； 浅黄色软胶（牙胶）：铬 0.026 | —— | 未检出 | N-亚硝胺释放限量0.01mg/kg；N-亚硝基物质释放限量0.1mg/kg | 未检出 | —— | —— | —— | 未检出 | —— | 未检出 | —— | 未检出 | —— | ——
6 | 182027104 | 全硅胶固齿器 熊掌造型 | 上海优生婴儿用品有限公司 | 上海市闵行区金都路1199号 | 喜多 | 婴儿用 H14059 | 2018-04-12 | 标准规定了可接受的玩具结构特征的要求，包括形状、尺寸、轮廓、间隙及某些玩具性能的参数要求等。 | 满足GB6675.2-2014标准要求 | 样品部件未破裂、撕破或分离 | 样品部件未破裂、撕破或分离 | —— | —— | 测试后所有部件未破裂、扯裂或分离 | 测试后所有部件未破裂、扯裂或分离 | 见GB28482-2012 第8.4款表2 | 半透明软胶：铬0.006 | —— | 未检出 | N-亚硝胺释放限量0.01mg/kg；N-亚硝基物质释放限量0.1mg/kg | 未检出 | 不超过0.5% | 1.17% | —— | 未检出 | —— | 未检出 | —— | 未检出 | —— | ——
7 | 182027150 | 宝宝安抚训练牙咬胶 | 北京攸然科技有限公司（中国总代名称） | 北京市朝阳区东三环中路建外SOHO东区1号楼1001 | Matchstick Monkey | MM-T-002,104*80*20mm | 2018-01-05 | 标准规定了可接受的玩具结构特征的要求，包括形状、尺寸、轮廓、间隙及某些玩具性能的参数要求等。 | 满足GB6675.2-2014标准要求 | 样品部件未破裂、撕破或分离 | 样品部件未破裂、撕破或分离 | —— | —— | 测试后所有部件未破裂、扯裂或分离 | 测试后所有部件未破裂、扯裂或分离 | 见GB28482-2012 第8.4款表2 | 蓝色软胶（猴子牙胶）：铬0.039； 白色软胶（猴子牙胶）：铬0.050 | —— | 未检出 | N-亚硝胺释放限量0.01mg/kg；N-亚硝基物质释放限量0.1mg/kg | 未检出 | 不超过0.5% | 1.69% | —— | 未检出 | —— | 未检出 | —— | 未检出 | —— | ——
8 | 182027149 | ANGE BIG BANANA TEETHER |  |  | Ange | 香蕉 | 2018-06 | 标准规定了可接受的玩具结构特征的要求，包括形状、尺寸、轮廓、间隙及某些玩具性能的参数要求等。 | 牙胶样品可以穿透测试模板A | 样品部件未破裂、撕破或分离 | (牙胶黄色部位发生破裂 | —— | —— | 测试后所有部件未破裂、扯裂或分离 | 测试后所有部件未破裂、扯裂或分离 | 见GB28482-2012 第8.4款表2 | 黄色软胶：铬0.006 | —— | 未检出 | N-亚硝胺释放限量0.01mg/kg；N-亚硝基物质释放限量0.1mg/kg | 未检出 | —— | —— | —— | 未检出 | —— | 未检出 | —— | 未检出 | —— | ——
9 | 182027148 | 触感牙胶 | 东莞市众盛硅橡胶制品有限公司 | 广东省东莞市东坑镇初坑村正坑工业区第4栋 | MARCUS＆MARCUS | MNMBB15-PG-Teether(Pokey) | 2017-11-15 | 标准规定了可接受的玩具结构特征的要求，包括形状、尺寸、轮廓、间隙及某些玩具性能的参数要求等。 | 满足GB6675.2-2014标准要求 | 样品部件未破裂、撕破或分离 | 样品部件未破裂、撕破或分离 | —— | —— | 测试后所有部件未破裂、扯裂或分离 | 测试后所有部件未破裂、扯裂或分离 | 见GB28482-2012 第8.4款表2 | 粉色软胶（牙胶）：铬 0.009 | —— | 未检出 | N-亚硝胺释放限量0.01mg/kg；N-亚硝基物质释放限量0.1mg/kg | 未检出 | 不超过0.5% | 1.78% | —— | 未检出 | —— | 未检出 | —— | 未检出 | —— | ——
10 | 182027147 | 牙胶六角摇铃 | 生产商：东莞市光扬电子塑胶有限公司 | 东莞市寮步镇向西工业区同运街3号 | Toyroyal | 货号：3194 | 2018-03-15 | 标准规定了可接受的玩具结构特征的要求，包括形状、尺寸、轮廓、间隙及某些玩具性能的参数要求等。 | 满足GB6675.2-2014标准要求 | 样品部件未破裂、撕破或分离 | 样品部件未破裂、撕破或分离 | —— | —— | 测试后所有部件未破裂、扯裂或分离 | 测试后所有部件未破裂、扯裂或分离 | 见GB28482-2012 第8.4款表2 | 未检出 | —— | 未检出 | N-亚硝胺释放限量0.01mg/kg；N-亚硝基物质释放限量0.1mg/kg | 未检出 | —— | —— | —— | 未检出 | —— | 未检出 | —— | 未检出 | —— | ——
11 | 182027146 | 苏菲长颈鹿牙胶玩具礼盒套装 |  |  | 苏菲长颈鹿 sophie la giraffe | 货号：516510 | —— | 标准规定了可接受的玩具结构特征的要求，包括形状、尺寸、轮廓、间隙及某些玩具性能的参数要求等。 | 满足GB6675.2-2014标准要求 | 样品部件未破裂、撕破或分离 | 白色长颈鹿小腿部破裂 | —— | —— | 测试后所有部件未破裂、扯裂或分离 | 测试后所有部件未破裂、扯裂或分离 | 见GB28482-2012 第8.4款表2 | 白色软胶（大长颈鹿牙胶）：铬0.047； 乳白色软胶（小长颈鹿牙胶）：铬0.018 | —— | 未检出 | N-亚硝胺释放限量0.01mg/kg；N-亚硝基物质释放限量0.1mg/kg | 未检出 | 不超过0.5% | 0.72% | —— | 未检出 | —— | 未检出 | —— | 未检出 | —— | ——
12 | 182027130 | Comotomo可么多么多功能硅胶牙胶 | 中国总代理：北京三环优品商贸有限公司 | 北京市朝阳区东三环北路丙2号无元港中心B座2309 | Comotomo | BT-or | 2018-05-07 | 标准规定了可接受的玩具结构特征的要求，包括形状、尺寸、轮廓、间隙及某些玩具性能的参数要求等。 | 满足GB6675.2-2014标准要求 | 样品部件未破裂、撕破或分离 | 样品部件未破裂、撕破或分离 | —— | —— | 测试后所有部件未破裂、扯裂或分离 | 测试后所有部件未破裂、扯裂或分离 | 见GB28482-2012 第8.4款表2 | 橙色软胶：铬0.016 | —— | 未检出 | N-亚硝胺释放限量0.01mg/kg；N-亚硝基物质释放限量0.1mg/kg | 未检出 | 不超过0.5% | 0.8% | —— | 未检出 | —— | 未检出 | —— | 未检出 | —— | ——
13 | 182027125 | 全硅胶按摩固齿器（附带卫生盒） | 代理商：上海绿洲智健智能科技有限公司 | 上海市宝山区高逸路112-118号6幢3795室 | 努比 Nuby | 货号：53005 | 2017-11-30 | 标准规定了可接受的玩具结构特征的要求，包括形状、尺寸、轮廓、间隙及某些玩具性能的参数要求等。 | 满足GB6675.2-2014标准要求 | 样品部件未破裂、撕破或分离 | 样品部件发生破裂 | —— | —— | 测试后所有部件未破裂、扯裂或分离 | 测试后所有部件未破裂、扯裂或分离 | 见GB28482-2012 第8.4款表2 | 透明蓝色软胶：铬0.014 | —— | 未检出 | N-亚硝胺释放限量0.01mg/kg；N-亚硝基物质释放限量0.1mg/kg | 未检出 | 不超过0.5% | 0.51% | —— | 未检出 | —— | 未检出 | —— | 未检出 | —— | ——
14 | 182027173 | 布朗博士按摩牙胶 | 广州市晖悦婴儿用品有限公司 | 广州市荔湾区西塱东西路工业区三区15号 | 布朗博士 | TE445 3个月以上的宝宝适用 | 2017-11-09 | 标准规定了可接受的玩具结构特征的要求，包括形状、尺寸、轮廓、间隙及某些玩具性能的参数要求等。 | 满足GB6675.2-2014标准要求 | 样品部件未破裂、撕破或分离 | 样品部件未破裂、撕破或分离 | —— | —— | 测试后所有部件未破裂、扯裂或分离 | 测试后所有部件未破裂、扯裂或分离 | 见GB28482-2012 第8.4款表2 | 未检出 | —— | 未检出 | N-亚硝胺释放限量0.01mg/kg；N-亚硝基物质释放限量0.1mg/kg | 未检出 | —— | —— | —— | 未检出 | —— | 未检出 | —— | 未检出 | —— | ——
15 | 182027168 | MINNIE MOUSE Teether(NUK 迪士尼Disney米妮出牙嚼器) |  |  | NUK | 62062 | —— | 标准规定了可接受的玩具结构特征的要求，包括形状、尺寸、轮廓、间隙及某些玩具性能的参数要求等。 | 满足GB6675.2-2014标准要求 | 样品部件未破裂、撕破或分离 | 样品部件未破裂、撕破或分离 | —— | —— | 测试后所有部件未破裂、扯裂或分离 | 测试后所有部件未破裂、扯裂或分离 | 见GB28482-2012 第8.4款表2 | 粉红色软胶（牙胶）：镉 0.17、铬0.016、铅0.55 | —— | 未检出 | N-亚硝胺释放限量0.01mg/kg；N-亚硝基物质释放限量0.1mg/kg | 未检出 | —— | —— | —— | 未检出 | —— | 未检出 | —— | 未检出 | —— | ——
16 | 182027115 | 手掌牙胶 | 生产商：东莞永荣塑胶制品有限公司 | 广东省东莞市长安镇沙头社区沙涌路57号之3号 | kidsme 亲亲我 | 9457 | 2018-05-04 | 标准规定了可接受的玩具结构特征的要求，包括形状、尺寸、轮廓、间隙及某些玩具性能的参数要求等。 | 无“不应放置于冷冻室内”的警示说明 | 样品部件未破裂、撕破或分离 | 样品部件未破裂、撕破或分离 | —— | 完全刺穿液体填充牙胶上表面的力：57N | 测试后所有部件未破裂、扯裂或分离 | 测试后所有部件未破裂、扯裂或分离 | 见GB28482-2012 第8.4款表2 | 透明紫红色软胶（手掌牙胶）：铬0.008 | —— | 未检出 | N-亚硝胺释放限量0.01mg/kg；N-亚硝基物质释放限量0.1mg/kg | 未检出 | —— | —— | —— | 未检出 | —— | 未检出 | —— | 未检出 | —— | 菌落总数: ＜10 CPU/mL; 大肠杆菌:＜10 CPU/mL; 铜绿假单胞菌: 未检出; 金黄色葡萄球菌: 未检出; 霉菌和酵母菌: ＜10 CPU/mL
17 | 182027114 | 樱舒婴儿硅胶牙胶三件套 | 广州鑫爱日用品有限公司 | 广州市白云区人和镇高增大街73号D栋 | Enssu 樱舒 | ES2908 | —— | 标准规定了可接受的玩具结构特征的要求，包括形状、尺寸、轮廓、间隙及某些玩具性能的参数要求等。 | 可以穿透测试模板A；牙胶样品的包装袋外形最小尺寸大于100mm，平均厚度0.026mm，小于0.038mm，最薄厚度0.021mm，小于0.032mm。 | 样品部件未破裂、撕破或分离 | 安抚奶嘴牙胶、四叶草牙胶有破裂 | —— | —— | 测试后所有部件未破裂、扯裂或分离 | 测试后所有部件未破裂、扯裂或分离 | 见GB28482-2012 第8.4款表2 | 透明蓝色软胶：铬0.150 | —— | 未检出 | N-亚硝胺释放限量0.01mg/kg；N-亚硝基物质释放限量0.1mg/kg | 未检出 | 不超过0.5% | 0.93% | —— | 未检出 | —— | 未检出 | —— | 未检出 | —— | ——
18 | 182027113 | 立体牙胶（大象） | 中山市卫宝婴儿用品有限公司 | 广东省中山市翠亨新区马安村卫宝婴儿用品工业园 | 好孩子 | F80074 | 2017-03-15（6个） 2017-11-06（6个） | 标准规定了可接受的玩具结构特征的要求，包括形状、尺寸、轮廓、间隙及某些玩具性能的参数要求等。 | 满足GB6675.2-2014标准要求 | 样品部件未破裂、撕破或分离 | 样品部件未破裂、撕破或分离 | —— | —— | 测试后所有部件未破裂、扯裂或分离 | 测试后所有部件未破裂、扯裂或分离 | 见GB28482-2012 第8.4款表2 | 天蓝色软胶：铬0.024 | —— | 未检出 | N-亚硝胺释放限量0.01mg/kg；N-亚硝基物质释放限量0.1mg/kg | 未检出 | 不超过0.5% | 0.29% | —— | 未检出 | —— | 未检出 | —— | 未检出 | —— | ——
19 | 182027112 | 原子结构牙胶玩具 | 上海童榛贸易有限公司（中国地区代理商） | 上海市浦东新区新金桥路58号银东大厦11F | manhattan toy | 214205 | —— | 标准规定了可接受的玩具结构特征的要求，包括形状、尺寸、轮廓、间隙及某些玩具性能的参数要求等。 | 满足GB6675.2-2014标准要求 | 样品部件未破裂、撕破或分离 | 样品部件未破裂、撕破或分离 | —— | —— | 测试后所有部件未破裂、扯裂或分离 | 测试后所有部件未破裂、扯裂或分离 | 见GB28482-2012 第8.4款表2 | 黄绿色软胶：铬0.014 | —— | 未检出 | N-亚硝胺释放限量0.01mg/kg；N-亚硝基物质释放限量0.1mg/kg | 未检出 | 不超过0.5% | 0.5% | —— | 未检出 | —— | 未检出 | —— | 未检出 | —— | ——
20 | 182027105 | 美国香蕉宝宝硅胶婴儿牙胶 | 上海童榛贸易有限公司（中国地区总代理） | 上海市浦东新区新金桥路58号11F | BABY BANANA | BR003WB 10.4*6*2cm | —— | 标准规定了可接受的玩具结构特征的要求，包括形状、尺寸、轮廓、间隙及某些玩具性能的参数要求等。 | 香蕉牙胶底部和顶部可以穿透测试模板A | 样品部件未破裂、撕破或分离 | 样品部件未破裂、撕破或分离 | —— | —— | 测试后所有部件未破裂、扯裂或分离 | 测试后所有部件未破裂、扯裂或分离 | 见GB28482-2012 第8.4款表2 | 黄色软胶：铅0.55 | —— | 未检出 | N-亚硝胺释放限量0.01mg/kg；N-亚硝基物质释放限量0.1mg/kg | 未检出 | 不超过0.5% | 0.97% | —— | 未检出 | —— | 未检出 | —— | 未检出 | —— | ——

## Sheet2
苯基苯并咪唑磺酸 (％) | 二苯酮-4和二苯酮-5 (％) | 对氨基苯甲酸 (％) | 二苯酮-3 (％) | p-甲氧基肉桂酸异戊酯 (％) | 4-甲基苄亚基樟脑 (％) | PABA乙基己酯 (％) | 丁基甲氧基二苯酰基甲烷 (％) | 奥克立林 (％) | 甲氧基肉桂酸乙基己酯 (％) | 水杨酸乙基己酯 (％) | 胡莫柳酯 (％) | 乙基己基三嗪酮 (％) | 亚甲基双-苯并三唑基四甲基丁基酚 (％) | 双-乙基己氧苯酚甲氧苯基三嗪 (％) | ZnO (％) | TiO2 (％) | 铅（Pb） (mg/kg) | 砷（As） (mg/kg) | 汞（Hg） (mg/kg)
1 | 2 | 3 | 4 | 5 | 6 | 7 | 8 | 9 | 10 | 11 | 12 | 13 | 14 | 15 | 16 | 17 | 18 | 19 | 20