## 表
附表1-11
卫生陶瓷（洗面器）产品质量国家监督抽查产品及其企业名单
序号 | 企业名称 | 所在地 | 产品名称 | 规格型号 | 生产日期/批号 | 抽查结果 | 主要不合格项目 | 承检机构
1 | 北京东陶有限公司 | 北京市 | 台下式洗面器 | LW537RB | 049102918 | 合格 |  | 中国建材检验认证集团（陕西）有限公司（国家建筑卫生陶瓷质量监督检验中心）
2 | 东陶机器（北京）有限公司 | 北京市 | 台下式洗面器 | LW546B | 1664101818 | 合格 |  | 中国建材检验认证集团（陕西）有限公司（国家建筑卫生陶瓷质量监督检验中心）
3 | 唐山中陶卫浴制造有限公司 | 河北省 | 洗面器 | LF10100-800 | 2018.8.10 | 合格 |  | 中国建材检验认证集团（陕西）有限公司（国家建筑卫生陶瓷质量监督检验中心）
4 | 唐山梦牌瓷业有限公司 | 河北省 | 台上盆 | E-11039 | 2018.7.30 | 合格 |  | 中国建材检验认证集团（陕西）有限公司（国家建筑卫生陶瓷质量监督检验中心）
5 | 唐山新鹰卫浴有限公司 | 河北省 | 洗面器 | A327871..1 | 2018.5.1 | 合格 |  | 中国建材检验认证集团（陕西）有限公司（国家建筑卫生陶瓷质量监督检验中心）
6 | 东陶华东有限公司 | 上海市 | 台上式洗面器 | LW762B | 2018.8.31 | 合格 |  | 国家建筑材料及装饰装修材料质量监督检验中心
7 | 和成（中国）有限公司 | 江苏省 | 台面上脸盆（卫生陶瓷洗面器） | GB6952 CM-A11 | 2018.8.29 | 合格 |  | 国家建筑材料及装饰装修材料质量监督检验中心
8 | 九牧厨卫股份有限公司 | 福建省 | 艺术盆（卫生陶瓷洗面器） | 12473-1/01M-1 | 2018.9.19 | 合格 |  | 福建省产品质量检验研究院（国家建筑装饰装修产品质量监督检验中心（福建））
9 | 特陶科技发展有限公司 | 福建省 | 台下盆（洗面器） | TT-86129 | 2018.8.23 | 合格 |  | 福建省产品质量检验研究院（国家建筑装饰装修产品质量监督检验中心（福建））
10 | 申鹭达股份有限公司 | 福建省 | 台下盆（卫生陶瓷（洗面器）） | LD-77120 | 2017.11.16 | 合格 |  | 福建省产品质量检验研究院（国家建筑装饰装修产品质量监督检验中心（福建））
11 | 福建爱浪厨卫有限公司 | 福建省 | 台盆（洗面器） | AL-72029 | 2018.8.15 | 合格 |  | 福建省产品质量检验研究院（国家建筑装饰装修产品质量监督检验中心（福建））
12 | 辉煌水暖集团有限公司 | 福建省 | 台下盆（卫生陶瓷（洗面器）） | HH2602 | 2018.8.16 | 合格 |  | 福建省产品质量检验研究院（国家建筑装饰装修产品质量监督检验中心（福建））
13 | 中宇厨卫股份有限公司 | 福建省 | 台下盆（洗面器） | JY63043 | 2018.6.10 | 合格 |  | 福建省产品质量检验研究院（国家建筑装饰装修产品质量监督检验中心（福建））
14 | 漳州万佳陶瓷工业有限公司 | 福建省 | 陶瓷洁具（卫生陶瓷（洗面器）） | L4020 | 2018.1.11 | 合格 |  | 福建省产品质量检验研究院（国家建筑装饰装修产品质量监督检验中心（福建））
15 | 江西东鹏卫浴有限公司 | 江西省 | 卫生陶瓷（洗面器） | 435×530×160mm VV0963 | 2018.10.20 | 合格 |  | 国家建筑材料及装饰装修材料质量监督检验中心
16 | 景德镇乐华陶瓷洁具有限公司 | 江西省 | 台上盆（洗面器） | 802×503×237（mm) | 2018.8.26 | 合格 |  | 国家建筑材料及装饰装修材料质量监督检验中心
17 | 淄博科勒有限公司 | 山东省 | 卡斯登瓷质台下盆（洗面器） | K-2211T-0 | 2018.9.4 | 合格 |  | 国家建筑材料及装饰装修材料质量监督检验中心
18 | 长葛市白特瓷业有限公司 | 河南省 | 壁挂式洗面 | 3006型，单孔，壁挂式 | 2018.8.10 | 合格 |  | 国家建筑装修材料质量监督检验中心
19 | 长葛市尚典卫浴有限公司 | 河南省 | 洗面盆（洗面器） | 305 | 2018.10.15 | 合格 |  | 国家建筑材料及装饰装修材料质量监督检验中心
20 | 新郑市恒益陶瓷有限公司 | 河南省 | 洗面器 | 002 | 2018.10.12 | 合格 |  | 国家建筑装修材料质量监督检验中心
21 | 舞阳县冠军瓷业有限责任公司 | 河南省 | 高档浴室柜陶瓷盆（洗面器） | 70F柜盆 | 2018.6.6 | 合格 |  | 国家建筑材料及装饰装修材料质量监督检验中心
22 | 郑州欧普陶瓷有限公司 | 河南省 | 柱盆（洗面器） | 柱式，309型 | 2018.8.25 | 合格 |  | 国家建筑装修材料质量监督检验中心
23 | 河南蓝健陶瓷有限公司 | 河南省 | 洗面器（立柱式） | LJB-03 | 2018.8.20 | 合格 |  | 国家建筑装修材料质量监督检验中心
24 | 河南金惠达卫浴有限公司 | 河南省 | 柜式洗面器 | NJ600，柜式 | 2018.8.27 | 合格 |  | 国家建筑装修材料质量监督检验中心
25 | 河南浪迪瓷业有限公司 | 河南省 | 洗面盆（洗面器） | / | 2018.9.4/批号：LP09009 | 合格 |  | 国家建筑装修材料质量监督检验中心
26 | 长葛市蓝鲸卫浴有限公司 | 河南省 | 洗面器 | LJ-558 | 2018.9.7 | 合格 |  | 国家建筑装修材料质量监督检验中心
27 | 河南明泰陶瓷制品有限公司 | 河南省 | 洗面器（立柱） | 101柱盆 | 2018.8 | 合格 |  | 国家建筑装修材料质量监督检验中心
28 | 长葛市金诺陶瓷有限公司 | 河南省 | 立柱盆（洗面器） | 20#，白色 | 2018.8.20 | 合格 |  | 国家建筑装修材料质量监督检验中心
29 | 河南力创陶瓷科技有限公司 | 河南省 | 牛角柜盆 | L-NJ600，柜式 | 2018.8.18 | 合格 |  | 国家建筑装修材料质量监督检验中心
30 | 长葛市远东陶瓷有限公司 | 河南省 | 洗面器（含柱） | 3019，立柱式 | 2018.7.16 | 合格 |  | 国家建筑装修材料质量监督检验中心
31 | 长葛市恒尔瓷业有限公司 | 河南省 | 脸盆（洗面器、含柱） | M019，立柱式，白色 | 2018.8.19 | 合格 |  | 国家建筑装修材料质量监督检验中心
32 | 禹州市华夏卫生陶瓷有限责任公司 | 河南省 | 洗面器（立柱式） | / | 2018.8.26 | 合格 |  | 国家建筑装修材料质量监督检验中心
33 | 禹州富田瓷业有限公司 | 河南省 | 柱盆（洗面器，含立柱） | FT-103，立柱式，单孔 | 2018.8.16 | 合格 |  | 国家建筑装修材料质量监督检验中心
34 | 禹州市明珠陶瓷有限公司 | 河南省 | 立柱盆（洗面器，含立柱） | SD-02，510×420×825（mm），立柱式 | 2018.8.13 | 合格 |  | 国家建筑装修材料质量监督检验中心
35 | 河南美霖卫浴有限公司 | 河南省 | 洗面器（壁挂式） | 707型，壁挂式 | 2018.8.25 | 合格 |  | 国家建筑装修材料质量监督检验中心
36 | 长葛市冠玛瓷业有限公司 | 河南省 | 柜盆（洗面器） | GM-1016，柜式，白色 | 2018.8.23 | 合格 |  | 国家建筑装修材料质量监督检验中心
37 | 禹州市中陶卫浴有限公司 | 河南省 | 脸盆（洗面器，含立柱） | YP-03，立柱式，白色 | 2018.8.20 | 合格 |  | 国家建筑装修材料质量监督检验中心
38 | 河南奥宇陶瓷有限公司 | 河南省 | 立柱盆（白）（含立柱） | 立柱式，白色，SJ-02 | 2018.8.23 | 合格 |  | 国家建筑装修材料质量监督检验中心
39 | 洛阳市闻洲瓷业有限公司 | 河南省 | 洗面器 | WCL-03 | 2018.8 | 合格 |  | 国家建筑装修材料质量监督检验中心
40 | 潮州市潮安区诺贝克陶瓷有限公司 | 广东省 | 卫生陶瓷（柱盆） | 317 | 2018.7.9 | 合格 |  | 中国建材检验认证集团（陕西）有限公司（国家建筑卫生陶瓷质量监督检验中心）
41 | 开平市澳斯曼洁具有限公司 | 广东省 | 台盆（洗面器） | AS1501A | 2018.5.13 | 合格 |  | 中国建材检验认证集团（陕西）有限公司（国家建筑卫生陶瓷质量监督检验中心）
42 | 佛山科勒有限公司 | 广东省 | 卫生陶瓷（洗面器）-丝嘉星钻圆形时尚脸盆 | K-90012T-0 | 2018.10.16 | 合格 |  | 中国建材检验认证集团（陕西）有限公司（国家建筑卫生陶瓷质量监督检验中心）
43 | 潮州市枫溪区添厦陶瓷厂 | 广东省 | 台下盆 | TX-8036 | 2018.8.25 | 合格 |  | 福建省产品质量检验研究院（国家建筑装饰装修产品质量监督检验中心（福建））
44 | 潮州市潮安区泽英陶瓷有限公司 | 广东省 | 洗脸盆（洗面器） | 826 | 2018.8.12 | 合格 |  | 中国建材检验认证集团（陕西）有限公司（国家建筑卫生陶瓷质量监督检验中心）
45 | 新乐卫浴（佛山）有限公司 | 广东省 | 卫生陶瓷（洗面器）-艺术台盆 | 800×500×195mm/LAF124B | 2018.10.20 | 合格 |  | 中国建材检验认证集团（陕西）有限公司（国家建筑卫生陶瓷质量监督检验中心）
46 | 潮州市潮安区古巷金星陶瓷厂 | 广东省 | 台下盆 | 1810 | 2018.8.5 | 合格 |  | 中国建材检验认证集团（陕西）有限公司（国家建筑卫生陶瓷质量监督检验中心）
47 | 开平金牌洁具有限公司 | 广东省 | 台盆（洗面器） | RF5013 | 2018.9.11 | 合格 |  | 国家建筑材料及装饰装修材料质量监督检验中心
48 | 佛山市顺德区乐华陶瓷洁具有限公司 | 广东省 | 卫生陶瓷-台盆 | AP401A | 2018.10.13 | 合格 |  | 中国建材检验认证集团（陕西）有限公司（国家建筑卫生陶瓷质量监督检验中心）
49 | 潮州市潮安区古巷镇华利陶瓷厂 | 广东省 | 中边盆 | 60 | 2018.3.2 | 合格 |  | 国家建筑材料及装饰装修材料质量监督检验中心
50 | 潮州市培兴陶瓷制作有限公司 | 广东省 | 卫生陶瓷（洗面器） | PR-7205 | 2018.7.10 | 合格 |  | 国家建筑材料及装饰装修材料质量监督检验中心
51 | 潮州市潮安区恒生陶瓷有限公司 | 广东省 | 洗面器 | 6003 | 2018.8.28 | 合格 |  | 国家建筑材料及装饰装修材料质量监督检验中心
52 | 潮州市潮安区登塘镇天生陶瓷厂 | 广东省 | 立柱盆（洗面器） | 5024 | 2018.8.20 | 合格 |  | 国家建筑材料及装饰装修材料质量监督检验中心
53 | 潮州市潮安区凤塘三兴瓷厂 | 广东省 | 洗面器 | 2024 | 2018.8.15 | 合格 |  | 中国建材检验认证集团（陕西）有限公司（国家建筑卫生陶瓷质量监督检验中心）
54 | 广东非凡实业有限公司 | 广东省 | 艺术陶瓷台盆（洗面器） | UD-20033-ZB | 2018.3.23 | 合格 |  | 国家建筑装修材料质量监督检验中心
55 | 潮州市潮安区古巷宁华陶瓷厂 | 广东省 | 洗面器 | 600mm | 2018.6.15 | 合格 |  | 福建省产品质量检验研究院（国家建筑装饰装修产品质量监督检验中心（福建））
56 | 广东意牌卫浴有限公司 | 广东省 | 卫生陶瓷（洗面器） | 603 | 2018.8.20 | 合格 |  | 中国建材检验认证集团（陕西）有限公司（国家建筑卫生陶瓷质量监督检验中心）
57 | 潮州市潮安区凤塘新美盛陶瓷厂 | 广东省 | 台下盆 | 205 | 2018.8.26 | 合格 |  | 福建省产品质量检验研究院（国家建筑装饰装修产品质量监督检验中心（福建））
58 | 潮州市潮安区海森陶瓷有限公司 | 广东省 | 艺术盆（洗面器） | MJS-422 | 2018.8.20 | 合格 |  | 国家建筑装修材料质量监督检验中心
59 | 潮州市潮安区凤塘法琳卡陶瓷厂 | 广东省 | 艺术盆 | 413 | 2018.8.10 | 合格 |  | 中国建材检验认证集团（陕西）有限公司（国家建筑卫生陶瓷质量监督检验中心）
60 | 潮州市潮安区古巷镇雅斯派陶瓷厂 | 广东省 | 台上盆（洗面器） | K397 | 2018.8.15 | 合格 |  | 福建省产品质量检验研究院（国家建筑装饰装修产品质量监督检验中心（福建））
61 | 潮州市潮安区特美思瓷业有限公司 | 广东省 | 洗面器 | 301B | 2018.9.3 | 合格 |  | 中国建材检验认证集团（陕西）有限公司（国家建筑卫生陶瓷质量监督检验中心）
62 | 潮州市潮安区高美陶瓷实业有限公司 | 广东省 | 卫生陶瓷（洗面器） | 1823 | 2018.9.1 | 合格 |  | 中国建材检验认证集团（陕西）有限公司（国家建筑卫生陶瓷质量监督检验中心）
63 | 潮州市枫溪美光陶瓷三厂 | 广东省 | 台下盆 | 815 | 2018.9.1 | 合格 |  | 国家建筑材料及装饰装修材料质量监督检验中心
64 | 佛山东鹏洁具股份有限公司 | 广东省 | 卫生陶瓷（洗面器）-台上盆 | W0563 | 2018.8.26 | 合格 |  | 国家建筑装修材料质量监督检验中心
65 | 广东康纳卫浴科技有限公司 | 广东省 | 盆 | KN819-1 | 2018.7.21 | 合格 |  | 国家建筑装修材料质量监督检验中心
66 | 潮州市潮安区古巷镇吉丽嘉陶瓷厂 | 广东省 | 艺术盆 | JLJ204 | 2018.8.29 | 合格 |  | 国家建筑装修材料质量监督检验中心
67 | 潮州市枫溪金信陶瓷厂 | 广东省 | 台下盆 | 546 | 2018.9.10 | 合格 |  | 国家建筑装修材料质量监督检验中心
68 | 广东安彼科技有限公司 | 广东省 | 台盆 | AB-8191 | 2018.7 | 合格 |  | 国家建筑材料及装饰装修材料质量监督检验中心
69 | 潮州市中韩陶瓷实业有限公司 | 广东省 | 立柱盆 | ZH-P06 | 2018.9.10 | 合格 |  | 国家建筑材料及装饰装修材料质量监督检验中心
70 | 潮州市潮安区古巷新陆圣洁陶瓷厂 | 广东省 | 台下盆 | 121 | 2018.8.30 | 合格 |  | 国家建筑材料及装饰装修材料质量监督检验中心
71 | 佛山市家家卫浴有限公司 | 广东省 | 卫生陶瓷（洗面器）艺术盆 | CL3153 520×380×160mm | 2018.10.21 | 合格 |  | 国家建筑材料及装饰装修材料质量监督检验中心
72 | 佛山市爱立华卫浴洁具有限公司 | 广东省 | 台上盆（洗面器） | G1306 | 2018.10.20 | 合格 |  | 国家建筑材料及装饰装修材料质量监督检验中心
73 | 潮州市枫溪锦辉陶瓷厂 | 广东省 | 洗手盆 | B154 | 2018.8.18 | 合格 |  | 福建省产品质量检验研究院（国家建筑装饰装修产品质量监督检验中心（福建））
74 | 广东马岛卫浴有限公司 | 广东省 | 台上盆 | 8301 | 2018.6.5 | 合格 |  | 福建省产品质量检验研究院（国家建筑装饰装修产品质量监督检验中心（福建））
75 | 潮州市潮安区古巷镇韩宇陶瓷厂 | 广东省 | 艺术盆 | 8020 | 2018.9.12 | 合格 |  | 中国建材检验认证集团（陕西）有限公司（国家建筑卫生陶瓷质量监督检验中心）
76 | 日丰企业集团有限公司 | 广东省 | 台上盆（洗面器） | P-4023-1 | 2018.8.11 | 合格 |  | 中国建材检验认证集团（陕西）有限公司（国家建筑卫生陶瓷质量监督检验中心）
77 | 广东名流陶瓷有限公司 | 广东省 | 台上盆 | P11 | 2018.9.2 | 合格 |  | 福建省产品质量检验研究院（国家建筑装饰装修产品质量监督检验中心（福建））
78 | 重庆国之四维卫浴有限公司 | 重庆市 | 薄边盆（洗面器） | SCT90060 | 2018.1.24 | 合格 |  | 中国建材检验认证集团（陕西）有限公司（国家建筑卫生陶瓷质量监督检验中心）
79 | 长葛市奥祥瓷业有限公司 | 河南省 | 三角盆（洗面器） | 34cm×34cm | 2018.4.28 | 不合格 | 吸水率 | 国家建筑装修材料质量监督检验中心
80 | 河南诚德瓷业有限公司 | 河南省 | 洗面器（立柱式） | 大高边 | 2018.7.15 | 不合格 | 吸水率 | 国家建筑装修材料质量监督检验中心
81 | 河南峰景陶瓷科技有限公司 | 河南省 | 立柱盆（洗面器） | 810 | 2018.5.5 | 不合格 | 吸水率 | 中国建材检验认证集团（陕西）有限公司（国家建筑卫生陶瓷质量监督检验中心）
82 | 广东申牧王卫浴有限公司 | 广东省 | 洗脸器 | 6006 | 2018.9.8 | 不合格 | 溢流功能 | 中国建材检验认证集团（陕西）有限公司（国家建筑卫生陶瓷质量监督检验中心）
83 | 阿波罗（中国）有限公司 | 广东省 | 浴室家私（洗面器） | 陶瓷盆XM-545 | / | 不合格 | 溢流功能 | 福建省产品质量检验研究院（国家建筑装饰装修产品质量监督检验中心（福建））
84 | 潮州市潮安区登塘镇安建陶瓷厂 | 广东省 | 台下盆（洗面器） | AJ006 | 2018.7.31 | 不合格 | 溢流功能 | 福建省产品质量检验研究院（国家建筑装饰装修产品质量监督检验中心（福建））
85 | 潮州市米奇瓷业有限公司 | 广东省 | 台下盆 | 503 | 2018.7.30 | 不合格 | 溢流功能 | 福建省产品质量检验研究院（国家建筑装饰装修产品质量监督检验中心（福建））
86 | 潮州市潮安区古巷粤信陶瓷厂 | 广东省 | 洗手盆 | 902 | 2018.8.15 | 不合格 | 吸水率 | 国家建筑材料及装饰装修材料质量监督检验中心
87 | 潮州市潮安区凤塘能厦陶瓷厂 | 广东省 | 台盆 | 101 | 2018.9.10 | 不合格 | 吸水率 | 中国建材检验认证集团（陕西）有限公司（国家建筑卫生陶瓷质量监督检验中心）
注：按行政区域排序。