## 表
附表1-17
不锈钢钢管产品质量国家监督抽查产品及其企业名单
序号 | 企业名称 | 所在地 | 产品名称 | 规格型号 | 生产日期/批号 | 抽查结果 | 主要不合格项目 | 承检机构
1 | 邯郸新兴特种管材有限公司 | 河北省 | 不锈钢钢管（无缝钢管） | Φ25×2×600mm | 2018.09.24 | 合格 |  | 钢研纳克检测技术股份有限公司（国家钢铁产品质量监督检验中心）
2 | 上海新行不锈钢管有限公司 | 上海市 | 不锈钢钢管（无缝钢管） | Φ60X3XL(022Cr23Ni5Mo3N) | 2018.10.09 | 合格 |  | 新疆维吾尔自治区产品质量监督检验研究院
3 | 上海神洲阳光特种钢管有限公司 | 上海市 | 精密无缝不锈钢钢管 | Φ42.4X3.5X6m | 2018.03.23 | 合格 |  | 钢研纳克检测技术股份有限公司（国家钢铁产品质量监督检验中心）
4 | 常州普江不锈钢管有限公司 | 江苏省 | 锅炉、热交换器用不锈钢无缝钢管 | Ф25ｘ2ｘ11640mm 06Cr19Ni10 固溶 | 1808P278 | 合格 |  | 钢研纳克检测技术股份有限公司（国家钢铁产品质量监督检验中心）
5 | 中兴能源装备有限公司 | 江苏省 | 不锈钢钢管（液体输送用不锈钢无缝钢管） | 06Cr19Ni10-Φ21.3×2.77 | 2017-04-15/L31612213 | 合格 |  | 钢研纳克检测技术股份有限公司（国家钢铁产品质量监督检验中心）
6 | 江苏长盈不锈钢管有限公司 | 江苏省 | 不锈钢钢管（无缝钢管） | Ф14ｘ3mm 06Cr19Ni10 固溶 | 1309-17 | 合格 |  | 新疆维吾尔自治区产品质量监督检验研究院
7 | 常州市联谊特种不锈钢管有限公司 | 江苏省 | 不锈钢钢管（无缝钢管） | Ф10ｘ1ｘ4000mm 06Cr19Ni10 固溶 | 18B18-15 | 合格 |  | 新疆维吾尔自治区产品质量监督检验研究院
8 | 南通久鼎特种钢材有限公司 | 江苏省 | 不锈钢管（无缝钢管） | Φ12.5x1.4 固溶 00Cr19Ni10 | 2018.10.16 | 合格 |  | 钢研纳克检测技术股份有限公司（国家钢铁产品质量监督检验中心）
9 | 江阴市东昊不锈钢管有限公司 | 江苏省 | 不锈钢管（无缝钢管） | Φ19×2 S30408 固溶+酸洗 | DHH18-0904B | 合格 |  | 钢研纳克检测技术股份有限公司（国家钢铁产品质量监督检验中心）
10 | 江阴南方不锈钢管有限公司 | 江苏省 | 不锈钢管（无缝钢管） | Φ32×2.5 | 18-09-027 | 合格 |  | 钢研纳克检测技术股份有限公司（国家钢铁产品质量监督检验中心）
11 | 江阴市华昌不锈钢管有限公司 | 江苏省 | 不锈钢钢管（无缝钢管） | Φ14X2 固溶酸洗 06Cr19N310 | SC180936-06 | 合格 |  | 钢研纳克检测技术股份有限公司（国家钢铁产品质量监督检验中心）
12 | 浙江信得达特种管业有限公司 | 浙江省 | 无缝不锈钢管（不锈钢钢管) | φ25×2×L 06Cr19Ni10 | 2018-11-14 | 合格 |  | 钢研纳克检测技术股份有限公司（国家钢铁产品质量监督检验中心）
13 | 华迪钢业集团有限公司 | 浙江省 | 无缝钢管 | φ48.3×3.6 | 2018.8 | 合格 |  | 浙江方圆检测集团股份有限公司
14 | 温州市经协钢管制造有限公司 | 浙江省 | 无缝钢管 | φ33.4×3.5 | 2018.9 | 合格 |  | 浙江方圆检测集团股份有限公司
15 | 浙江冠宇管业有限公司 | 浙江省 | 不锈钢钢管（无缝钢管） | Φ14×2 不定尺(022Cr19Ni10) | T181116-01 | 合格 |  | 新疆维吾尔自治区产品质量监督检验研究院
16 | 浙江益宏不锈钢有限公司 | 浙江省 | 不锈钢钢管（无缝钢管） | Φ32×2（不定尺） (06Cr19Ni10) | YH181098 | 合格 |  | 新疆维吾尔自治区产品质量监督检验研究院
17 | 浙江骏达钢管制造有限公司 | 浙江省 | 不锈钢无缝管 | ￠34×3（mm）已定尺 | 1805X104 | 合格 |  | 浙江方圆检测集团股份有限公司
18 | 湖州华晨不锈钢管有限公司 | 浙江省 | 不锈钢钢管（无缝钢管） | Φ76*3.5*5000mm | / | 合格 |  | 浙江方圆检测集团股份有限公司
19 | 浙江华鸣不锈钢有限公司 | 浙江省 | 无缝不锈钢钢管 | ￠25×2(mm)不定尺 | N180522AY06 | 合格 |  | 浙江方圆检测集团股份有限公司
20 | 浙江巨龙钢业有限公司 | 浙江省 | 不锈钢无缝钢管 | ￠25×2(mm)不定尺 | JL20180522-01 | 合格 |  | 浙江方圆检测集团股份有限公司
21 | 湖州华特不锈钢管制造有限公司 | 浙江省 | 不锈钢管（无缝钢管） | Φ25*2*4500mm | / | 合格 |  | 浙江方圆检测集团股份有限公司
22 | 浙江圣邦钢业有限公司 | 浙江省 | 无缝钢管 | φ32×3.6×L | 2018.9 | 合格 |  | 浙江方圆检测集团股份有限公司
23 | 浙江华旭不锈钢有限公司 | 浙江省 | 不锈钢钢管（无缝钢管） | Φ18×2×6000 (06Cr19Ni10) | 2018.10.05 | 合格 |  | 新疆维吾尔自治区产品质量监督检验研究院
24 | 浙江博盛不锈钢制造有限公司 | 浙江省 | 不锈钢钢管（无缝钢管） | Φ19×1.2×9000(022Cr19Ni10) | 1809028-103 | 合格 |  | 新疆维吾尔自治区产品质量监督检验研究院
25 | 松阳上上德盛不锈钢有限公司 | 浙江省 | 流体输送用不锈钢管 | ￠57×3.5(mm)已定尺 | 1809-1418 | 合格 |  | 浙江方圆检测集团股份有限公司
26 | 浙江金信不锈钢制造有限公司 | 浙江省 | 不锈钢无缝管 | ￠114×3×L（mm） | Y180530F43 | 合格 |  | 浙江方圆检测集团股份有限公司
27 | 温州市龙湾永宁钢管厂 | 浙江省 | 不锈钢无缝钢管（不锈钢钢管） | φ18×1.5×L 022Gr17Ni12M02 | 2018-11-10 | 合格 |  | 钢研纳克检测技术股份有限公司（国家钢铁产品质量监督检验中心）
28 | 浙江恒源钢业有限公司 | 浙江省 | 不锈钢钢管（无缝钢管） | Φ25×2×6000mm(06Cr19Ni10) | 20180711-20 | 合格 |  | 新疆维吾尔自治区产品质量监督检验研究院
29 | 温州市祥宇钢管有限公司 | 浙江省 | 不锈钢钢管 | φ25×2×L 06Gr19Ni10 | 2018-11-08 | 合格 |  | 钢研纳克检测技术股份有限公司（国家钢铁产品质量监督检验中心）
30 | 浙江亿脉不锈钢有限公司 | 浙江省 | 不锈钢无缝钢管 | ￠26.9×2.9（mm） 不定尺 | S181028AA08 | 合格 |  | 钢研纳克检测技术股份有限公司（国家钢铁产品质量监督检验中心）
31 | 浙江沪新不锈钢制造有限公司 | 浙江省 | 无缝钢管（不锈钢钢管） | φ38×2.4 022Cr17Ni12Mo2 | 2018-11-15 | 合格 |  | 钢研纳克检测技术股份有限公司（国家钢铁产品质量监督检验中心）
32 | 浙江鹏业不锈钢有限公司 | 浙江省 | 不锈钢无缝钢管 | ￠24.9×2（mm） 不定尺 | N181013AS06/1810239 | 合格 |  | 钢研纳克检测技术股份有限公司（国家钢铁产品质量监督检验中心）
33 | 浙江盛丰不锈钢制造有限公司 | 浙江省 | 流体输送用不锈钢无缝管 | ￠27×3（mm） 不定尺 | 29092018 | 合格 |  | 钢研纳克检测技术股份有限公司（国家钢铁产品质量监督检验中心）
34 | 浙江盛洋不锈钢有限公司 | 浙江省 | 不锈钢管 | ￠18×3（mm） 不定尺 | AA20 | 合格 |  | 钢研纳克检测技术股份有限公司（国家钢铁产品质量监督检验中心）
35 | 浙江泰利不锈钢制造有限公司 | 浙江省 | 不锈钢无缝管 | ￠20×2.2（mm） 不定尺 | 18A091605 | 合格 |  | 钢研纳克检测技术股份有限公司（国家钢铁产品质量监督检验中心）
36 | 温州市江南钢管制造有限公司 | 浙江省 | 不锈钢无缝钢管（不锈钢钢管） | φ25×2×L 06CrNi10 | 2018-11-10 | 合格 |  | 钢研纳克检测技术股份有限公司（国家钢铁产品质量监督检验中心）
37 | 浙江隆达不锈钢有限公司 | 浙江省 | 不锈钢无缝管 | ￠38×2×L（mm） | 2018.9.10/LD18-08-69 | 合格 |  | 浙江方圆检测集团股份有限公司
38 | 浙江鼎尚不锈钢有限公司 | 浙江省 | 无缝不锈钢管 | ￠114×4.5（mm）不定尺 | 1808A008 | 合格 |  | 浙江方圆检测集团股份有限公司
39 | 浙江华昌钢管制造有限公司 | 浙江省 | 不锈钢无缝钢管 | ￠25×2（mm）不定尺 | 2018.9.10 | 合格 |  | 浙江方圆检测集团股份有限公司
40 | 浙江众立不锈钢管股份有限公司 | 浙江省 | 不锈钢钢管（无缝钢管） | Φ25.4*1.65*3500mm | 2018.10.5 | 合格 |  | 浙江方圆检测集团股份有限公司
41 | 丽水青山特材有限公司 | 浙江省 | 不锈钢无缝钢管 | ￠32×2.5（mm） 不定尺 | 57181004-03 | 合格 |  | 浙江方圆检测集团股份有限公司
42 | 宝丰钢业集团有限公司 | 浙江省 | 不锈钢无缝管 | ￠25×2×L（mm） | 2018.8.27/A1803-192 | 合格 |  | 浙江方圆检测集团股份有限公司
43 | 温州市环宏钢管有限公司 | 浙江省 | 无缝钢管 | φ32×2×L | 2018.9 | 合格 |  | 浙江方圆检测集团股份有限公司
44 | 浙江丰业集团有限公司 | 浙江省 | 不锈钢无缝钢管（不锈钢钢管） | φ89×4×L 06Cr19Ni10 | 2018-06-14 | 合格 |  | 钢研纳克检测技术股份有限公司（国家钢铁产品质量监督检验中心）
45 | 温州新正力钢业有限公司 | 浙江省 | 焊接钢管 | φ45×3×6000mm | 2018.8 | 合格 |  | 浙江方圆检测集团股份有限公司
46 | 温州市百泰不锈钢管制造有限公司 | 浙江省 | 焊接钢管 | φ89×4×6000mm | 2018.9 | 合格 |  | 浙江方圆检测集团股份有限公司
47 | 浙江华田不锈钢制造有限公司 | 浙江省 | 不锈钢无缝管 | ￠25×2.5×6000(mm) | HT18-1011002 | 合格 |  | 浙江方圆检测集团股份有限公司
48 | 浙江益大特钢有限公司 | 浙江省 | 无缝不锈钢钢管 | ￠25×2（mm） 不定尺 | YD180520-3 | 合格 |  | 浙江方圆检测集团股份有限公司
49 | 松阳县泓泉不锈钢有限公司 | 浙江省 | 不锈钢无缝钢管 | ￠19×2×6000(mm) | 18A090807 | 合格 |  | 浙江方圆检测集团股份有限公司
50 | 浙江巨特钢业有限公司 | 浙江省 | 不锈钢无缝管 | ￠19×2(mm)不定尺 | 18B06-1064 | 合格 |  | 浙江方圆检测集团股份有限公司
51 | 浙江国邦钢业有限公司 | 浙江省 | 不锈钢无缝钢管 | ￠25×2（mm） 不定尺 | 18A3-118 | 合格 |  | 浙江方圆检测集团股份有限公司
52 | 浙江增诚钢管有限公司 | 浙江省 | 无缝钢管 | φ57×3×6000mm | 2018.9 | 合格 |  | 浙江方圆检测集团股份有限公司
53 | 浙江瑞鑫达实业有限公司 | 浙江省 | 不锈钢无缝钢管 | ￠25×2（mm） 不定尺 | TL20180801-04 | 合格 |  | 浙江方圆检测集团股份有限公司
54 | 湖州银环不锈钢有限公司 | 浙江省 | 不锈钢钢管（无缝钢管） | Φ25*2*6000mm | 2018.8.2 | 合格 |  | 浙江方圆检测集团股份有限公司
55 | 松阳昊成不锈钢有限公司 | 浙江省 | 不锈钢钢管（无缝钢管） | Φ19×4.4mm（不定尺）(06Cr19Ni10) | S180815AB02 | 合格 |  | 新疆维吾尔自治区产品质量监督检验研究院
56 | 浙江隆兴不锈钢有限公司 | 浙江省 | 不锈钢钢管（无缝钢管） | Φ21×2（不定尺） (06Cr19Ni10) | LX1820-663 | 合格 |  | 新疆维吾尔自治区产品质量监督检验研究院
57 | 温州市富田不锈钢管有限公司 | 浙江省 | 焊接钢管（不锈钢钢管） | 1.6×1.5×6000;(304)0Cr19Ni10 | 2018-11-08 | 合格 |  | 钢研纳克检测技术股份有限公司（国家钢铁产品质量监督检验中心）
58 | 温州市浩特钢业有限公司 | 浙江省 | 无缝钢管（不锈钢钢管) | 42mm×2.2mm×L | 2018-11-02 | 合格 |  | 钢研纳克检测技术股份有限公司（国家钢铁产品质量监督检验中心）
59 | 松阳吉阳好钢业有限公司 | 浙江省 | 不锈钢钢管（无缝钢管） | Φ25×2×5006mm(022Cr19Ni10) | 1T181116-02 | 合格 |  | 新疆维吾尔自治区产品质量监督检验研究院
60 | 浙江丰达钢管制造有限公司 | 浙江省 | 不锈钢无缝钢管 | ￠25×2（mm） 不定尺 | Y180810E02 | 合格 |  | 钢研纳克检测技术股份有限公司（国家钢铁产品质量监督检验中心）
61 | 浙江宏海钢管制造有限公司 | 浙江省 | 不锈钢无缝钢管 | ￠30×3（mm） 不定尺 | N170409AS01 | 合格 |  | 钢研纳克检测技术股份有限公司（国家钢铁产品质量监督检验中心）
62 | 浙江宏盛特钢有限公司 | 浙江省 | 不锈钢管 | ￠25×2（mm） 不定尺 | ZH-18011G10 | 合格 |  | 钢研纳克检测技术股份有限公司（国家钢铁产品质量监督检验中心）
63 | 浙江方圆钢管有限公司 | 浙江省 | 不锈钢无缝钢管（不锈钢钢管） | φ25×2×L 022Cr17NiMo2 | 2018-08-15 | 合格 |  | 钢研纳克检测技术股份有限公司（国家钢铁产品质量监督检验中心）
64 | 浙江亿嘉旺钢管有限公司 | 浙江省 | 不锈钢无缝钢管 | ￠27×3（mm） 不定尺 | N18060807 | 合格 |  | 钢研纳克检测技术股份有限公司（国家钢铁产品质量监督检验中心）
65 | 松阳宏泰不锈钢有限公司 | 浙江省 | 不锈钢钢管（无缝钢管） | Φ159×4（不定尺）(06Cr19Ni10) | 181020-12 | 合格 |  | 新疆维吾尔自治区产品质量监督检验研究院
66 | 浙江新瑞特钢有限公司 | 浙江省 | 不锈钢钢管（无缝钢管） | Φ18×2.5（ 不定尺）(06Cr19Ni10) | 180808 | 合格 |  | 新疆维吾尔自治区产品质量监督检验研究院
67 | 安徽祥宇钢业集团有限公司 | 安徽省 | 不锈钢焊接钢管 | 168.3×4×6000，022Cr19Ni10(304L) | 2018.07.26/160330C06 | 合格 |  | 钢研纳克检测技术股份有限公司（国家钢铁产品质量监督检验中心）
68 | 安徽应升钢管制造有限公司 | 安徽省 | 流体输送用不锈钢无缝钢管 | Φ89×2.5×L，022Cr19Ni10(304L) | 20180612-01 | 合格 |  | 钢研纳克检测技术股份有限公司（国家钢铁产品质量监督检验中心）
69 | 广州美亚股份有限公司 | 广东省 | 不锈钢管材（不锈钢焊接钢管） | φ20.0×1.0×6000.0 | 2018.10.12 | 合格 |  | 钢研纳克检测技术股份有限公司（国家钢铁产品质量监督检验中心）
70 | 浙江永业钢管有限公司 | 浙江省 | 不锈钢无缝钢管 | ￠19×2（mm） 不定尺 | N180713S06 | 不合格 | 晶间腐蚀试验 | 钢研纳克检测技术股份有限公司（国家钢铁产品质量监督检验中心）
71 | 丽水龙东不锈钢有限公司 | 浙江省 | 流体输送用不锈钢无缝钢管 | ￠27×2（mm） 不定尺 | 2018.10.14 | 不合格 | 晶间腐蚀试验 | 钢研纳克检测技术股份有限公司（国家钢铁产品质量监督检验中心）
72 | 浙江银来钢管有限公司 | 浙江省 | 不锈钢无缝管 | ￠19×2（mm） 不定尺 | 180725AS-08 | 不合格 | 晶间腐蚀试验 | 钢研纳克检测技术股份有限公司（国家钢铁产品质量监督检验中心）
注：按行政区域排序。