## 表
附表1-19
钛及钛合金加工产品质量国家监督抽查产品及其企业名单
序号 | 企业名称 | 所在地 | 产品名称 | 规格型号 | 生产日期/批号 | 抽查结果 | 主要不合格项目 | 承检机构
1 | 沈阳东利钛业有限公司 | 辽宁省 | 钛及钛合金管（换热器及冷凝器用钛及钛合金管）（无缝管） | 19×0.6×7000(mm) | 2018.8.27/DL-201808041 | 合格 |  | 国标（北京）检验认证有限公司(国家有色金属质量监督检验中心)
2 | 沈阳市盛达有色金属加工厂 | 辽宁省 | 钛锭（钛及钛合金铸锭） | Φ380 | 2018.9.5 | 合格 |  | 国标（北京）检验认证有限公司(国家有色金属质量监督检验中心)
3 | 沈阳鑫通科技有限公司 | 辽宁省 | 钛合金铸锭（钛及钛合金铸锭） | Φ280×810（mm） | 2018.10.10/201810180-1 | 合格 |  | 攀枝花市产品质量监督检验所(国家钒钛制品质量监督检验中心)
4 | 忠世高新材料股份有限公司 | 辽宁省 | TA2锭（钛及钛合金铸锭） | Φ380（mm） | 2018-9-1/18D3-807 | 合格 |  | 攀枝花市产品质量监督检验所(国家钒钛制品质量监督检验中心)
5 | 沈阳有色金属研究所有限公司 | 辽宁省 | 钛棒（钛及钛合金棒材） | Φ8.0（mm） | 2018.9.12/D1807020 | 合格 |  | 攀枝花市产品质量监督检验所(国家钒钛制品质量监督检验中心)
6 | 沈阳宇华钛业有限公司 | 辽宁省 | 钛锭(钛及钛合金铸锭) | Φ480×2000（mm） | 2018.9.2 | 合格 |  | 攀枝花市产品质量监督检验所(国家钒钛制品质量监督检验中心)
7 | 沈阳瀚瑞达钛业有限公司 | 辽宁省 | 纯钛棒（钛及钛合金棒材） | φ8.0×2000(mm) | 2018.6.12/1701# | 合格 |  | 国标（北京）检验认证有限公司(国家有色金属质量监督检验中心)
8 | 沈阳市苏家屯区天隆有色金属材料厂 | 辽宁省 | 钛锭（钛及钛合金铸锭） | φ420×L(mm) | 2018-9-3 | 合格 |  | 国标（北京）检验认证有限公司(国家有色金属质量监督检验中心)
9 | 沈阳和世泰通用钛业有限公司 | 辽宁省 | 钛棒（钛及钛合金棒材） | φ26×L（mm） | 2018-06-18/180618-1 | 合格 |  | 国标（北京）检验认证有限公司(国家有色金属质量监督检验中心)
10 | 中铝沈阳有色金属加工有限公司 | 辽宁省 | 钛板（钛及钛合金板材） | 0.6×1000×2000（mm） | 2018.8.20/B171233 | 合格 |  | 攀枝花市产品质量监督检验所(国家钒钛制品质量监督检验中心)
11 | 大连盛辉钛业有限公司 | 辽宁省 | 钛合金棒（钛及钛合金棒材） | Φ8.0(0,-0.015)×2800~3000 | 2017.12.27/30417065-6 | 合格 |  | 攀枝花市产品质量监督检验所(国家钒钛制品质量监督检验中心)
12 | 沈阳兴合钛业有限公司 | 辽宁省 | 钛锭（钛及钛合金铸锭） | Φ410×L（mm） | 2018.9.10/201809729 | 合格 |  | 国标（北京）检验认证有限公司(国家有色金属质量监督检验中心)
13 | 抚顺特殊钢股份有限公司 | 辽宁省 | 钛合金（钛及钛合金棒材） | Φ30mm | 2018.06.29/18260320143 | 合格 |  | 国标（北京）检验认证有限公司(国家有色金属质量监督检验中心)
14 | 上海昌硕金属新材料有限公司 | 上海市 | 钛及钛合金带（钛及钛合金带、箔材） | 0.03×62（mm），TA1，软态（M） | 2018.4.25 | 合格 |  | 浙江省冶金产品质量检验站有限公司
15 | 常州锦喜钛业科技有限公司 | 江苏省 | 钛及钛合金焊接管 | Φ25mm×1.0mm | 2018.9.23/JX2018923 | 合格 |  | 浙江省冶金产品质量检验站有限公司
16 | 江苏呈飞新材料科技有限公司 | 江苏省 | 钛及钛合金带、箔材（箔材） | 0.09×53×C | 2018.4.25/K20170322T02 | 合格 |  | 浙江省冶金产品质量检验站有限公司
17 | 江阴市天城精密管有限公司 | 江苏省 | 钛无缝管（钛及钛合金无缝管） | TA1 M Φ19×0.5mm | 2018-03-16 | 合格 |  | 浙江省冶金产品质量检验站有限公司
18 | 常熟市藤馨钛业有限公司 | 江苏省 | 钛无缝管（钛及钛合金无缝管） | TA1 M Ф32ｘ1.5mm | 180830 | 合格 |  | 浙江省冶金产品质量检验站有限公司
19 | 张家港华裕有色金属材料有限公司 | 江苏省 | 换热器及冷凝器用钛管（换热器及冷凝器用钛及钛合金管） | TA1 M Ф11.20ｘ1.15mm | HYD18134 | 合格 |  | 浙江省冶金产品质量检验站有限公司
20 | 常熟市双羽铜业有限公司 | 江苏省 | 钛无缝管（钛及钛合金无缝管） | TA2 M Φ38×1.5mm | SY180808 | 合格 |  | 浙江省冶金产品质量检验站有限公司
21 | 常熟市异型钢管有限公司 | 江苏省 | 钛无缝管（钛及钛合金无缝管） | TA1 M Ф38ｘ1.8 mm | 180824 | 合格 |  | 浙江省冶金产品质量检验站有限公司
22 | 常熟市异型钢管有限公司 | 江苏省 | 换热器及冷凝器用钛管（换热器及冷凝器用钛及钛合金管） | TA1 M Ф32ｘ1.1mm | 180817 | 合格 |  | 浙江省冶金产品质量检验站有限公司
23 | 常熟市欧迪管业有限公司 | 江苏省 | 钛无缝管（钛及钛合金无缝管） | TA2 M Ф25ｘ1.5mm | ZK12181-1 | 合格 |  | 浙江省冶金产品质量检验站有限公司
24 | 常熟锐钛金属制品有限公司 | 江苏省 | 换热器及冷凝器用钛管（换热器及冷凝器用钛及钛合金管） | TA2 M Ф25.4ｘ0.9mm | 236 | 合格 |  | 浙江省冶金产品质量检验站有限公司
25 | 南京宝泰特种材料股份有限公司 | 江苏省 | 热交换器及冷凝器用钛管（换热器及冷凝器用钛及钛合金管） | TA1 M Φ19×2mm | 17-078CL-1 | 合格 |  | 浙江省冶金产品质量检验站有限公司
26 | 张家港市中科管业有限公司 | 江苏省 | 换热器及冷凝器用钛管（换热器及冷凝器用钛及钛合金管） | TA1 M Ф13.15ｘ0.8mm | 18023 | 合格 |  | 浙江省冶金产品质量检验站有限公司
27 | 海龙（张家港）实业有限公司 | 江苏省 | 换热器及冷凝器用钛管（换热器及冷凝器用钛及钛合金管） | TA1 M Ф19.05ｘ1.20mm | ZKA18393-1 | 合格 |  | 浙江省冶金产品质量检验站有限公司
28 | 盱眙凌峰工业材料有限公司 | 江苏省 | 钛及钛合金无缝管 | Φ19.05×0.8×6000 | 2018.10.10/LF20181008 | 合格 |  | 浙江省冶金产品质量检验站有限公司
29 | 江苏天工科技股份有限公司 | 江苏省 | 钛及钛合金铸锭（纯钛铸锭） | Φ440mm×2200mm | 2018.9.28/TGT04-18-449 | 合格 |  | 浙江省冶金产品质量检验站有限公司
30 | 常州中钢精密锻材有限公司 | 江苏省 | 钛及钛合金铸锭（纯钛铸锭） | Φ590mm×2400mm | 2018.9.25/8B5431 | 合格 |  | 浙江省冶金产品质量检验站有限公司
31 | 洪泽县杰诚制管有限公司 | 江苏省 | 钛及钛合金无缝管 | Φ25×1.5×4600 | 2018.10.03/Z1810-03 | 合格 |  | 浙江省冶金产品质量检验站有限公司
32 | 常州凯旺金属材料有限公司 | 江苏省 | 钛及钛合金丝（结构件丝） | Φ7.0mm | 2018.8.10/17223 | 合格 |  | 浙江省冶金产品质量检验站有限公司
33 | 常州凯旺金属材料有限公司 | 江苏省 | 钛及钛合金棒材 | Φ10×3000 | 2018.7.15/15182 | 合格 |  | 浙江省冶金产品质量检验站有限公司
34 | 泰州市兴瑞泽钛管有限公司 | 江苏省 | 钛及钛合金无缝管 | Φ32×1.5×5000 | 2018.8.9/20180809 | 合格 |  | 浙江省冶金产品质量检验站有限公司
35 | 江苏沃钛有色金属有限公司 | 江苏省 | 钛及钛合金铸锭（钛合金圆锭） | Φ540mm×2000mm | 2018.9.19/2018-10-1001 | 合格 |  | 浙江省冶金产品质量检验站有限公司
36 | 张家港市中科管业有限公司 | 江苏省 | 换热器及冷凝器用钛管（换热器及冷凝器用钛及钛合金管） | TA2 M Φ19×1.3mm | 18346 | 合格 |  | 浙江省冶金产品质量检验站有限公司
37 | 张家港市中科管业有限公司 | 江苏省 | 钛无缝管（钛及钛合金无缝管） | TA1 M Φ19.05×0.89mm | 8B4688 | 合格 |  | 浙江省冶金产品质量检验站有限公司
38 | 海龙（张家港）实业有限公司 | 江苏省 | 热交换器及冷凝管用钛管（换热器及冷凝器用钛及钛合金管） | TA2 M Φ19.80×0.60mm | ZKA18349-4 | 合格 |  | 浙江省冶金产品质量检验站有限公司
39 | 浙江申吉钛业股份有限公司 | 浙江省 | 钛及钛合金板材 | 0.5×385×885 | 2018.8.10 | 合格 |  | 浙江省冶金产品质量检验站有限公司
40 | 中航钛业有限公司 | 山东省 | 钛及钛合金棒材 | φ65 | 2017.10.11 | 合格 |  | 浙江省冶金产品质量检验站有限公司
41 | 洛阳双瑞精铸钛业有限公司 | 河南省 | 纯钛板（钛及钛合金板材） | 0.5×405×1000 mm | 2018.8.27/18139 | 合格 |  | 攀枝花市产品质量监督检验所(国家钒钛制品质量监督检验中心)
42 | 洛阳顺易钛业有限公司 | 河南省 | 钛合金圆锭（钛及钛合金铸锭） | Φ220×1000 mm | 2018.3.10/171208-3009 | 合格 |  | 攀枝花市产品质量监督检验所(国家钒钛制品质量监督检验中心)
43 | 湖南湘投金天新材料有限公司 | 湖南省 | 钛焊管（换热器及冷凝用钛及钛合金管） | Φ25.4×0.4×8050mm | 2018.08.24 | 合格 |  | 浙江省冶金产品质量检验站有限公司
44 | 湖南金天钛业科技有限公司 | 湖南省 | 棒材（钛及钛合金棒材） | ψ100×L≥1000（mm） | 2018-06-04 | 合格 |  | 国标（北京）检验认证有限公司(国家有色金属质量监督检验中心)
45 | 湖南湘投金天钛金属股份有限公司 | 湖南省 | 钛带卷、板（钛及钛合金板材） | 0.6mm×1239mm×300 mm（厚×宽×长） | 2018.7.17 | 合格 |  | 攀枝花市产品质量监督检验所(国家钒钛制品质量监督检验中心)
46 | 东莞市诺德金属科技有限公司 | 广东省 | 纯钛板（钛及钛合金板材） | TA3（0.6mm） | 2018.08 | 合格 |  | 浙江省冶金产品质量检验站有限公司
47 | 攀枝花大江钒钛新材料有限公司 | 四川省 | 钛及钛合金铸锭（钛及钛合金加工产品） | 1050×210×1100（mm） | 2018.07.20 | 合格 |  | 攀枝花市产品质量监督检验所(国家钒钛制品质量监督检验中心)
48 | 攀钢集团江油长城特殊钢有限公司 | 四川省 | 钛棒（钛及钛合金棒材） | Φ20 mm TA1 | 2018.8.21 | 合格 |  | 攀枝花市产品质量监督检验所(国家钒钛制品质量监督检验中心)
49 | 遵义播宇钛材有限责任公司 | 贵州省 | 钛及钛合金铸锭 | Φ590×2450 mm | 2018.8.22 | 合格 |  | 攀枝花市产品质量监督检验所(国家钒钛制品质量监督检验中心)
50 | 宝鸡市弘森钛制品有限责任公司 | 陕西省 | 钛及钛合金棒材（圆棒） | Φ14×2900-3100 | 2018.8.5 | 合格 |  | 攀枝花市产品质量监督检验所(国家钒钛制品质量监督检验中心)
51 | 宝鸡市腾鑫钛业有限公司 | 陕西省 | 钛及钛合金板材 | δ0.6×1000×2000 （TA1） | 18011401 | 合格 |  | 攀枝花市产品质量监督检验所(国家钒钛制品质量监督检验中心)
52 | 宝鸡市昌立特种金属有限公司 | 陕西省 | 钛及钛合金无缝管 | φ24.2×2.4×1046（TA1） | 2018.8.20 | 合格 |  | 国标（北京）检验认证有限公司(国家有色金属质量监督检验中心)
53 | 宝鸡市永盛泰钛业有限公司 | 陕西省 | 钛及钛合金棒材（圆棒） | Φ10×3000 | 2018.3.11/18031601 | 合格 |  | 攀枝花市产品质量监督检验所(国家钒钛制品质量监督检验中心)
54 | 宝鸡巨成钛业股份有限公司 | 陕西省 | 钛合金圆锭（钛及钛合金铸锭） | φ460mm TA10 | 2018.6.5 | 合格 |  | 国标（北京）检验认证有限公司(国家有色金属质量监督检验中心)
55 | 西安赛特思迈钛业有限公司 | 陕西省 | 钛合金结构件丝（钛及钛合金丝） | Φ4.0mm | 2017年3月3日 | 合格 |  | 浙江省冶金产品质量检验站有限公司
56 | 西部超导材料科技股份有限公司 | 陕西省 | 钛丝（钛及钛合金丝） | Φ3.52 mm TA1 | 2014年12月3日 5110375523 | 合格 |  | 攀枝花市产品质量监督检验所(国家钒钛制品质量监督检验中心)
57 | 宝鸡华瑞鑫金属材料有限公司 | 陕西省 | 钛及钛合金丝（焊丝） | φ1.6 | 2018.10.23 | 合格 |  | 国标（北京）检验认证有限公司(国家有色金属质量监督检验中心)
58 | 宝鸡市飞腾金属材料有限公司 | 陕西省 | 钛及钛合金棒材（圆棒） | Φ32×1500-2000 | 2017.12.15/2017021228 | 合格 |  | 攀枝花市产品质量监督检验所(国家钒钛制品质量监督检验中心)
59 | 西安赛特金属材料开发有限公司 | 陕西省 | 钛及钛合金丝 | Φ2.0 mm TA1 | 2012.07.27 0108-82 | 合格 |  | 攀枝花市产品质量监督检验所(国家钒钛制品质量监督检验中心)
60 | 陕西凸鹏钛锆有限公司 | 陕西省 | 钛及钛合金带、箔材（带材） | 0.2×80 | 2018.9.6 | 合格 |  | 国标（北京）检验认证有限公司(国家有色金属质量监督检验中心)
61 | 宝鸡富士特钛业（集团）有限公司 | 陕西省 | 钛及钛合金棒材（圆棒） | Φ15×3000 | 2018.8.15 | 合格 |  | 攀枝花市产品质量监督检验所(国家钒钛制品质量监督检验中心)
62 | 宝鸡力兴钛业有限公司 | 陕西省 | TA2纯钛铸锭（钛及钛合金铸锭） | Φ460×330 | 2018.7.25 | 合格 |  | 攀枝花市产品质量监督检验所(国家钒钛制品质量监督检验中心)
63 | 宝鸡力兴钛业科技有限公司 | 陕西省 | TA2纯钛铸锭（钛及钛合金铸锭） | φ460×330 | 2018年7月25日 | 合格 |  | 国标（北京）检验认证有限公司(国家有色金属质量监督检验中心)
64 | 宝鸡市蕴杰金属制品有限公司 | 陕西省 | 钛及钛合金带、箔材（带材） | 0.14×135×L | 2018.9.8 | 合格 |  | 国标（北京）检验认证有限公司(国家有色金属质量监督检验中心)
65 | 宝鸡市永兴有色金属材料有限公司 | 陕西省 | 钛及钛合金丝（焊丝） | φ4.0×L | 18053 | 合格 |  | 国标（北京）检验认证有限公司(国家有色金属质量监督检验中心)
66 | 宝鸡市三立有色金属有限责任公司 | 陕西省 | 钛及钛合金丝（焊丝） | Φ2.0×1000 | 2018.5.24 | 合格 |  | 攀枝花市产品质量监督检验所(国家钒钛制品质量监督检验中心)
67 | 宝鸡市泰特有色金属制造有限公司 | 陕西省 | 钛及钛合金棒材（圆棒） | φ14×3000 | 2016.11.22/XX1609107 | 合格 |  | 国标（北京）检验认证有限公司(国家有色金属质量监督检验中心)
68 | 陕西兴盛金属有限公司 | 陕西省 | 纯钛铸锭（钛及钛合金铸锭） | Φ460×L （TA2） | 01-1540 | 合格 |  | 攀枝花市产品质量监督检验所(国家钒钛制品质量监督检验中心)
69 | 宝鸡拓普达钛业有限公司 | 陕西省 | 钛及钛合金棒材（圆棒） | φ13.05×L | 2018.9.18/TPD-HS20150843 | 合格 |  | 国标（北京）检验认证有限公司(国家有色金属质量监督检验中心)
70 | 宝鸡鑫诺新金属材料有限公司 | 陕西省 | 钛及钛合金丝（结构件丝） | Φ6.0×3000±10 | 2018.9.19/XN180521-1446 | 合格 |  | 攀枝花市产品质量监督检验所(国家钒钛制品质量监督检验中心)
71 | 宝钛集团有限公司 | 陕西省 | 钛及钛合金板材 | （12×≥2000×≥6000）mm | 2018 9 25 | 合格 |  | 攀枝花市产品质量监督检验所(国家钒钛制品质量监督检验中心)
72 | 咸阳天成钛业有限公司 | 陕西省 | 钛合金棒材（钛及钛合金棒材） | Φ10×3048 mm | 2017年11月 | 合格 |  | 攀枝花市产品质量监督检验所(国家钒钛制品质量监督检验中心)
73 | 宝鸡三线有色金属制造有限公司 | 陕西省 | 换热器及冷凝器用钛及钛合金管（无缝管） | φ25×2×L（M） | 2018.5.20 | 合格 |  | 国标（北京）检验认证有限公司(国家有色金属质量监督检验中心)
74 | 西北有色金属研究院 | 陕西省 | 钛合金棒（钛及钛合金棒材） | Φ20×2000 mm | 2018.4 | 合格 |  | 攀枝花市产品质量监督检验所(国家钒钛制品质量监督检验中心)
75 | 西部钛业有限责任公司 | 陕西省 | 钛无缝管（钛及钛合金无缝管） | Φ30mm×1.5×6065 TA2 | 2018年9月20日 | 合格 |  | 攀枝花市产品质量监督检验所(国家钒钛制品质量监督检验中心)
76 | 宝鸡市渭滨区怡鑫金属加工厂 | 陕西省 | 钛及钛合金棒材 | φ15×3000 | 20180516 | 合格 |  | 国标（北京）检验认证有限公司(国家有色金属质量监督检验中心)
77 | 宝鸡市烨盛钛业有限公司 | 陕西省 | 钛及钛合金板材 | 0.6mm×1000mm×2020mm | 2018.4.25 | 合格 |  | 国标（北京）检验认证有限公司(国家有色金属质量监督检验中心)
78 | 宝鸡钛美新材料科技有限公司 | 陕西省 | 钛及钛合金丝（焊丝） | Φ4.0 | 2018.10.6 | 合格 |  | 攀枝花市产品质量监督检验所(国家钒钛制品质量监督检验中心)
79 | 宝鸡市科辉钛业有限公司 | 陕西省 | 钛合金棒材（圆棒）（钛及钛合金棒材） | Φ20.0 | 2018.11.4 | 合格 |  | 攀枝花市产品质量监督检验所(国家钒钛制品质量监督检验中心)
80 | 宝鸡艾德森金属材料有限公司 | 陕西省 | 钛及钛合金丝（焊丝） | φ3.3 | 2018.10.20 | 合格 |  | 国标（北京）检验认证有限公司(国家有色金属质量监督检验中心)
81 | 宝鸡宝冶钛镍制造有限责任公司 | 陕西省 | 钛及钛合金无缝管 | Φ25.4×0.9×400 | D18-027-03 | 合格 |  | 攀枝花市产品质量监督检验所(国家钒钛制品质量监督检验中心)
82 | 陕西宝盛源金属科技有限公司 | 陕西省 | 焊丝（钛及钛合金丝） | φ2.0 | 2018.3.20 | 合格 |  | 国标（北京）检验认证有限公司(国家有色金属质量监督检验中心)
83 | 陕西宝盛源金属科技有限公司 | 陕西省 | 钛及钛合金棒材 | φ8.0 | 2018.5.10 | 合格 |  | 国标（北京）检验认证有限公司(国家有色金属质量监督检验中心)
84 | 宝鸡市中天鹏泰金属材料有限公司 | 陕西省 | 钛无缝管（钛及钛合金无缝管） | φ38 | 2018.10.20 | 合格 |  | 国标（北京）检验认证有限公司(国家有色金属质量监督检验中心)
85 | 陕西金骏特钢制造有限公司 | 陕西省 | 钛及钛合金板材 | （2.0×900×2600）mm | 2018.11.6 | 合格 |  | 国标（北京）检验认证有限公司(国家有色金属质量监督检验中心)
86 | 宝鸡运达金属材料有限公司 | 陕西省 | 钛及钛合金丝（焊丝） | φ3.0 | 2018.10.25 | 合格 |  | 国标（北京）检验认证有限公司(国家有色金属质量监督检验中心)
87 | 宝鸡泰昱金属材料有限公司 | 陕西省 | 钛及钛合金棒材 | φ8.2 | 2018.3.12 | 合格 |  | 国标（北京）检验认证有限公司(国家有色金属质量监督检验中心)
88 | 宝鸡市鼎鼎钛制品有限公司 | 陕西省 | 钛及钛合金棒材 | φ8.0×1000 | 2018.7.5 | 合格 |  | 国标（北京）检验认证有限公司(国家有色金属质量监督检验中心)
89 | 宝鸡市渭滨区怡鑫金属加工厂 | 陕西省 | 钛及钛合金棒材 | φ12×3000 | 20180618 | 合格 |  | 国标（北京）检验认证有限公司(国家有色金属质量监督检验中心)
90 | 宝鸡力丰源钛业有限公司 | 陕西省 | 钛及钛合金棒材 | Φ11mm×2000mm | 2018.8.20 | 合格 |  | 攀枝花市产品质量监督检验所(国家钒钛制品质量监督检验中心)
91 | 宝鸡市通润金属材料有限公司 | 陕西省 | 钛及钛合金棒材 | φ8mm×3000mm | 2016.10.2 | 合格 |  | 国标（北京）检验认证有限公司(国家有色金属质量监督检验中心)
92 | 宝鸡好得钛业有限公司 | 陕西省 | 钛合金棒材（圆棒）（钛及钛合金棒材） | Φ8.3 | 2018.4.10 | 合格 |  | 攀枝花市产品质量监督检验所(国家钒钛制品质量监督检验中心)
93 | 宝鸡市虹华有色金属有限公司 | 陕西省 | 钛及钛合金丝（焊丝） | φ3.0 | 2018.11.6 | 合格 |  | 国标（北京）检验认证有限公司(国家有色金属质量监督检验中心)
94 | 宝鸡市盛鑫源钛业有限公司 | 陕西省 | 纯钛铸锭（钛及钛合金铸锭） | φ500×2.8m | 2018.11.9 | 合格 |  | 国标（北京）检验认证有限公司(国家有色金属质量监督检验中心)
95 | 宝鸡腾远新金属材料有限公司 | 陕西省 | 钛及钛合金铸锭 | Φ820 | 2018.7.28 | 合格 |  | 攀枝花市产品质量监督检验所(国家钒钛制品质量监督检验中心)
96 | 青海聚能钛业股份有限公司 | 青海省 | 钛合金扁锭（钛及钛合金铸锭） | 1311×235×2070mm TA2 | 2018.9.5 | 合格 |  | 国标（北京）检验认证有限公司(国家有色金属质量监督检验中心)
97 | 宁夏中色金航钛业有限公司 | 宁夏回族自治区 | 纯钛铸锭（钛及钛合金铸锭） | φ800 | 2018年8月19日 | 合格 |  | 国标（北京）检验认证有限公司(国家有色金属质量监督检验中心)
98 | 南京宝泰特种材料股份有限公司 | 江苏省 | 热交换器及冷凝器用钛管（换热器及冷凝器用钛及钛合金管） | TA2 M Φ25.4×1.24mm | WGTA2G-15159 | 不合格 | 抗拉强度 | 浙江省冶金产品质量检验站有限公司
99 | 宝鸡市中天鹏泰金属材料有限公司 | 陕西省 | 钛无缝管（钛及钛合金无缝管） | φ25.4 | 2018.10.12 | 不合格 | 规定非比例延伸强度 | 国标（北京）检验认证有限公司(国家有色金属质量监督检验中心)
100 | 陕西元宏金属材料有限公司 | 陕西省 | 钛及钛合金板材 | 1.0mm×500mm×1000mm | 2018.11.2 | 不合格 | 弯曲性能,规定非比例延伸强度 | 国标（北京）检验认证有限公司(国家有色金属质量监督检验中心)
101 | 宝鸡市科辉钛业有限公司 | 陕西省 | 钛合金棒材（圆棒）（钛及钛合金棒材） | Φ8.0 | 2018.10.25 | 不合格 | 低倍组织 | 攀枝花市产品质量监督检验所(国家钒钛制品质量监督检验中心)
102 | 宝鸡力丰源钛业有限公司 | 陕西省 | 钛及钛合金棒材 | Φ7×1000 | 2018.8.20 | 不合格 | 低倍组织 | 攀枝花市产品质量监督检验所(国家钒钛制品质量监督检验中心)
注：按行政区域排序。