## 表
附表1-7
预应力混凝土用钢绞线产品质量国家监督抽查产品及其企业名单
序号 | 企业名称 | 所在地 | 产品名称 | 规格型号 | 生产日期/批号 | 抽查结果 | 主要不合格项目 | 承检机构
1 | 天津冶金集团中兴盛达钢业有限公司 | 天津市 | 预应力混凝土用钢绞线 | 1×7-15.20-1860 | 2018.8.16/Z201809008 | 合格 |  | 中冶建筑研究总院有限公司（国家建筑钢材质量监督检验中心）
2 | 天津隆恒预应力钢绞线有限公司 | 天津市 | 预应力混凝土用钢绞线 | 1×7-15.20-1860 | 2018.8.26/LH0826 | 合格 |  | 中冶建筑研究总院有限公司（国家建筑钢材质量监督检验中心）
3 | 天津天维预应力钢绞线有限公司 | 天津市 | 预应力混凝土用钢绞线 | 1×7-15.20-1860 | 2018.8.27/TW180827 | 合格 |  | 中冶建筑研究总院有限公司（国家建筑钢材质量监督检验中心）
4 | 天津市运成钢绞线制造有限公司 | 天津市 | 预应力混凝土用钢绞线 | 1×7-15.20-1860 | 2018.7.26/18072606 | 合格 |  | 中冶建筑研究总院有限公司（国家建筑钢材质量监督检验中心）
5 | 天津德嘉预应力钢绞线有限公司 | 天津市 | 预应力混凝土用钢绞线 | 1×7-15.20-1860 | 2018.8.30/1808404 | 合格 |  | 中冶建筑研究总院有限公司（国家建筑钢材质量监督检验中心）
6 | 天津银龙预应力材料股份有限公司 | 天津市 | 预应力混凝土用钢绞线 | 1×7-15.20-1860 | 2018.8.26/ZM201808211 | 合格 |  | 中冶建筑研究总院有限公司（国家建筑钢材质量监督检验中心）
7 | 天津市宇恒预应力钢绞线制造有限公司 | 天津市 | 预应力混凝土用钢绞线 | 1×7-15.20-1860 | 2018.8.29 | 合格 |  | 中冶建筑研究总院有限公司（国家建筑钢材质量监督检验中心）
8 | 天津市瑞通预应力钢绞线有限公司 | 天津市 | 预应力混凝土用钢绞线 | 1×7-15.20-1860 | 2018.8.31/RT2018083101 | 合格 |  | 中冶建筑研究总院有限公司（国家建筑钢材质量监督检验中心）
9 | 天津达陆钢绞线有限公司 | 天津市 | 预应力混凝土用钢绞线 | 1×7-15.20-1860 | 2018.9.2 | 合格 |  | 中冶建筑研究总院有限公司（国家建筑钢材质量监督检验中心）
10 | 天津钢铁集团有限公司 | 天津市 | 预应力混凝土用钢绞线 | 1×7-15.20-1860 | 2018.9.12 | 合格 |  | 中冶建筑研究总院有限公司（国家建筑钢材质量监督检验中心）
11 | 天津市海达伟业钢绞线股份有限公司 | 天津市 | 预应力混凝土用钢绞线 | 1×7-15.20-1860 | 2018.8.28 | 合格 |  | 新疆维吾尔自治区产品质量监督检验研究院
12 | 天津海滨圣地预应力制品有限公司 | 天津市 | 预应力混凝土用钢绞线 | 1×7-15.20-1860 | 2018.8.19 | 合格 |  | 新疆维吾尔自治区产品质量监督检验研究院
13 | 天津信丰达预应力钢绞线有限公司 | 天津市 | 预应力混凝土用钢绞线 | 1×7-15.20-1860 | 2018.8.29 | 合格 |  | 新疆维吾尔自治区产品质量监督检验研究院
14 | 天津市春鹏预应力钢绞线有限公司 | 天津市 | 预应力混凝土用钢绞线 | 1×7-15.20-1860 | 2018.9.2 | 合格 |  | 新疆维吾尔自治区产品质量监督检验研究院
15 | 天津市银丰钢绞线股份有限公司 | 天津市 | 预应力混凝土用钢绞线 | 1×7-15.20-1860 | 2018.8.26 | 合格 |  | 新疆维吾尔自治区产品质量监督检验研究院
16 | 河间市宝泽龙金属材料有限公司 | 河北省 | 预应力混凝土用钢绞线 | 1×7-15.20-1860 | 2018.8.27/BL-1808271-1169 | 合格 |  | 中冶建筑研究总院有限公司（国家建筑钢材质量监督检验中心）
17 | 秦皇岛金建钢绞线有限公司 | 河北省 | 预应力混凝土用钢绞线 | 1×7-15.20-1860 | 2018.8.28 | 合格 |  | 中冶建筑研究总院有限公司（国家建筑钢材质量监督检验中心）
18 | 河北通力金属制品有限公司 | 河北省 | 预应力混凝土用钢绞线 | 1×7-15.20-1860 | 2018.8.26/20180826W79 | 合格 |  | 中冶建筑研究总院有限公司（国家建筑钢材质量监督检验中心）
19 | 山西新泉恒耀钢缆制造有限公司 | 山西省 | 预应力混凝土用钢绞线 | 1×7-21.60-1770 | 2018.8.8/180306 | 合格 |  | 中冶建筑研究总院有限公司（国家建筑钢材质量监督检验中心）
20 | 山西锦华钢绞线机械制造有限公司 | 山西省 | 预应力混凝土用钢绞线 | 1×7-15.20-1860 | 2018.8.20/180820257 | 合格 |  | 中冶建筑研究总院有限公司（国家建筑钢材质量监督检验中心）
21 | 辽宁通达建材实业有限公司 | 辽宁省 | 预应力混凝土用钢绞线 | 1×7-15.20-1860 | 2018.8.26/21808294 | 合格 |  | 江苏省产品质量监督检验研究院
22 | 四平金越钢绞线有限公司 | 吉林省 | 预应力混凝土用钢绞线 | 1×7-15.20-1860 | 2018.7.12 | 合格 |  | 江苏省产品质量监督检验研究院
23 | 溧阳市万兴特种建材有限公司 | 江苏省 | 预应力混凝土用钢绞线 | 1×7-15.20-1860 | 2018.9.25/1809 | 合格 |  | 江苏省产品质量监督检验研究院
24 | 江苏帅龙集团有限公司 | 江苏省 | 预应力混凝土用钢绞线 | 1×7-15.20-1860 | 2018.8.31/118081064 | 合格 |  | 江苏省产品质量监督检验研究院
25 | 张家港新华预应力钢绞线有限公司 | 江苏省 | 预应力混凝土用钢绞线 | 1×7-15.20-1860 | 2018.9.21/871001 | 合格 |  | 江苏省产品质量监督检验研究院
26 | 江阴法尔胜钢铁制品有限公司 | 江苏省 | 预应力混凝土用钢绞线 | 1×7-15.20-1860 | 2018.9.25/P6929 | 合格 |  | 江苏省产品质量监督检验研究院
27 | 江苏博融预应力制品有限公司 | 江苏省 | 预应力混凝土用钢绞线 | 1×7-15.20-1860 | 2018.9.26/818091065 | 合格 |  | 江苏省产品质量监督检验研究院
28 | 江阴华新钢缆有限公司 | 江苏省 | 预应力混凝土用钢绞线 | 1×7-15.20-1860 | 2018.9.22/18JF | 合格 |  | 江苏省产品质量监督检验研究院
29 | 浙锚科技股份有限公司 | 浙江省 | 预应力混凝土用钢绞线 | 1×7-15.20-1860 | 2018.8.20 | 合格 |  | 江苏省产品质量监督检验研究院
30 | 浙江科信工程材料有限公司 | 浙江省 | 预应力混凝土用钢绞线 | 1×7-15.20-1860 | 2018.8.30/1808K2-013 | 合格 |  | 江苏省产品质量监督检验研究院
31 | 奥盛新材料股份有限公司 | 安徽省 | 预应力混凝土用钢绞线 | 1×7-15.20-1860 | 2018.8.21/81808210114 | 合格 |  | 江苏省产品质量监督检验研究院
32 | 安徽省力通稀土钢缆有限公司 | 安徽省 | 预应力混凝土用钢绞线 | 1×7-15.20-1860 | 2018.8.28/220180828B-2-1 | 合格 |  | 江苏省产品质量监督检验研究院
33 | 江西新华金属制品有限责任公司 | 江西省 | 预应力混凝土用钢绞线 | 1×7-15.20-1860 | 2018.8.27/8105 | 合格 |  | 江苏省产品质量监督检验研究院
34 | 青岛瑞松钢缆有限公司 | 山东省 | 预应力混凝土用钢绞线 | 1×7-15.20-1860 | 2018.9.17 | 合格 |  | 江苏省产品质量监督检验研究院
35 | 威海银兴预应力线材有限公司 | 山东省 | 预应力混凝土用钢绞线 | 1×7-15.20-1860 | 2018.8.22 | 合格 |  | 江苏省产品质量监督检验研究院
36 | 聊城银兴钢绞线有限责任公司 | 山东省 | 预应力混凝土用钢绞线 | 1×7-15.20-1860 | 2018.8.26/18-05 | 合格 |  | 新疆维吾尔自治区产品质量监督检验研究院
37 | 山东经纬钢帘线科技有限公司 | 山东省 | 预应力混凝土用钢绞线 | 1×7-15.20-1860 | 2018.9.1 | 合格 |  | 新疆维吾尔自治区产品质量监督检验研究院
38 | 河南恒星钢缆股份有限公司 | 河南省 | 预应力混凝土用钢绞线 | 15.20-1×7-Ⅱ级1860MPa | 2018.8.28 | 合格 |  | 新疆维吾尔自治区产品质量监督检验研究院
39 | 河南恒丰钢缆有限公司 | 河南省 | 预应力混凝土用钢绞线 | 1×7-15.20-1860 | 2018.8.27/3#1808 | 合格 |  | 新疆维吾尔自治区产品质量监督检验研究院
40 | 湖北福星新材料科技有限公司 | 湖北省 | 预应力混凝土用钢绞线 | 1×7-15.20-1860 | 2018.9.7 | 合格 |  | 江苏省产品质量监督检验研究院
41 | 武汉钢铁江北集团金属制品有限公司 | 湖北省 | 预应力混凝土用钢绞线 | 1×7-15.20-1860 | 2018.9.12/21809027-7 | 合格 |  | 江苏省产品质量监督检验研究院
42 | 湖南湘辉金属制品有限公司 | 湖南省 | 预应力混凝土用钢绞线 | 1×7-15.20-1860 | 2018.8.29 | 合格 |  | 新疆维吾尔自治区产品质量监督检验研究院
43 | 重庆市春鹏预应力钢绞线有限公司 | 重庆市 | 预应力混凝土用钢绞线 | 1×7-15.20-1860 | 2018.8.18/1808 | 合格 |  | 新疆维吾尔自治区产品质量监督检验研究院
44 | 贵州钢绳股份有限公司 | 贵州省 | 预应力混凝土用钢绞线 | 1×7-15.20-1860 | 2018.9.3/2018GC007777 | 合格 |  | 新疆维吾尔自治区产品质量监督检验研究院
45 | 兰州斯凯特路桥预应力技术开发有限公司 | 甘肃省 | 预应力混凝土用钢绞线 | 1×7-15.20-1860 | 2018.08.23 | 合格 |  | 新疆维吾尔自治区产品质量监督检验研究院
46 | 宁夏中能恒力钢丝绳有限公司 | 宁夏回族自治区 | 预应力混凝土用钢绞线 | 1×7-15.20-1860 | 2018.8.31 | 合格 |  | 江苏省产品质量监督检验研究院
47 | 天津大强钢铁有限公司 | 天津市 | 预应力混凝土用钢绞线 | 1×7-15.20-1860 | 2018.8.29 | 不合格 | 应力松弛性能 | 中冶建筑研究总院有限公司（国家建筑钢材质量监督检验中心）
注：按行政区域排序。