## 表
附表1-8
土工合成材料产品质量国家监督抽查产品及其企业名单
序号 | 企业名称 | 所在地 | 产品名称 | 规格型号 | 生产日期/批号 | 抽查结果 | 主要不合格项目 | 承检机构
1 | 天津市森荣工贸有限公司 | 天津市 | 短纤针刺非织造土工布 | SNG-PET-8-4 | 2018.3.28 | 合格 |  | 中国建筑科学研究院有限公司（国家建筑工程质量监督检验中心）
2 | 河北凯全土工材料有限公司 | 河北省 | 短纤针刺非织造土工布 | SNG-PET-10-2 | 2018.8.10 | 合格 |  | 中国建筑科学研究院有限公司（国家建筑工程质量监督检验中心）
3 | 辽宁华邦非织造布有限公司 | 辽宁省 | 短纤针刺非织造土工布（土工合成材料） | SNG-PET-15-4 | 2018.6.10 | 合格 |  | 辽宁省产品质量监督检验院（辽宁省建筑材料监督检验院）
4 | 沈阳宏晨工程材料有限公司 | 辽宁省 | 长丝纺粘针刺非织造土工布（土工合成材料） | PET-15-6-330 | 2018.6.20 | 合格 |  | 辽宁省产品质量监督检验院（辽宁省建筑材料监督检验院）
5 | 沈阳山友土工合成材料开发有限责任公司 | 辽宁省 | 短纤针刺非织造土工布（土工合成材料） | SNG-PET-15-6 | 2018.6.20 | 合格 |  | 辽宁省产品质量监督检验院（辽宁省建筑材料监督检验院）
6 | 盘锦禹王无纺布有限责任公司 | 辽宁省 | 长丝纺粘针刺非织造土工布(土工合成材料) | PET-4.5-1-100 | 2018.5.10 | 合格 |  | 辽宁省产品质量监督检验院（辽宁省建筑材料监督检验院）
7 | 上海盈帆工程材料有限公司 | 上海市 | 聚乙烯土工膜 | GH-1 1.5mm 1.5mm*7m*50m | 2018.8.27 | 合格 |  | 辽宁省产品质量监督检验院（辽宁省建筑材料监督检验院）
8 | 无锡市星纬土工合成材料有限公司 | 江苏省 | 短纤针刺土工布 | SNG-PET-10-3 | 2018.6.28 | 合格 |  | 辽宁省产品质量监督检验院（辽宁省建筑材料监督检验院）
9 | 江苏常编集成科技有限公司 | 江苏省 | 塑料扁丝编织土工布 | PP40-28/4.0 | 2018.6.18 | 合格 |  | 辽宁省产品质量监督检验院（辽宁省建筑材料监督检验院）
10 | 江苏鼎泰工程材料有限公司 | 江苏省 | 长丝机织土工布 | PP50-3.8-200 | 2018.5 | 合格 |  | 中国建材检验认证集团股份有限公司（国家建筑材料质量监督检验中心）
11 | 江苏金霸环境技术股份有限公司 | 江苏省 | 聚乙烯土工膜 | GH-2S 8000/1.50 | 2018.9.2/JB17HJ01 | 合格 |  | 中国建材检验认证集团股份有限公司（国家建筑材料质量监督检验中心）
12 | 宜兴市腾达土工布有限公司 | 江苏省 | 非织造布复合土工膜 | SN2/PE-7.5-500-0.20 | 2018.5.17 | 合格 |  | 中国建材检验认证集团股份有限公司（国家建筑材料质量监督检验中心）
13 | 宜兴市神洲土工材料有限公司 | 江苏省 | 聚乙烯土工膜 | GH-1 7000/1.50 | 2018.8.21 | 合格 |  | 中国建筑科学研究院有限公司（国家建筑工程质量监督检验中心）
14 | 宜兴市杰高非织造布有限公司 | 江苏省 | 塑料扁丝编制土工布 | PP30-22/6.0 | 2018.3.2 | 合格 |  | 中国建筑科学研究院有限公司（国家建筑工程质量监督检验中心）
15 | 江苏洪嘉利土工合成材料有限公司 | 江苏省 | 短纤针刺非织造土工布 | SNG-PET-8-2 | 2018.6.15 | 合格 |  | 中国建材检验认证集团股份有限公司（国家建筑材料质量监督检验中心）
16 | 仪征市鑫祥土工合成材料有限公司 | 江苏省 | 塑料扁丝编织土工布 | PP40-28/6.0 | 2018.6 | 合格 |  | 辽宁省产品质量监督检验院（辽宁省建筑材料监督检验院）
17 | 江苏汉高德瑞实业有限公司 | 江苏省 | 长丝纺粘针刺非织造土工布 | PET-20-4.5-400 | 2018.6.22. | 合格 |  | 中国建筑科学研究院有限公司（国家建筑工程质量监督检验中心）
18 | 仪征市广达非织造布有限公司 | 江苏省 | 短纤针刺非织造土工布 | SNG-PET-12.5-6 | 2018.6.28 | 合格 |  | 中国建筑科学研究院有限公司（国家建筑工程质量监督检验中心）
19 | 仪征荣川土工合成材料有限公司 | 江苏省 | 非织造布复合土工膜 | SN2/PE-10-600-0.3 | 2018.6.14 | 合格 |  | 中国建筑科学研究院有限公司（国家建筑工程质量监督检验中心）
20 | 浙江天鹏新纺材料有限公司 | 浙江省 | 长丝纺粘针刺非织造土工布（土工合成材料） | 600g/m2 5.3m×50 | 2018.8.22 | 合格 |  | 辽宁省产品质量监督检验院（辽宁省建筑材料监督检验院）
21 | 德州华翔新材料科技有限公司 | 山东省 | 短纤针刺非织造土工布 | SNG-PET-8-6 | 2018.6.16/2018061606 | 合格 |  | 辽宁省产品质量监督检验院（辽宁省建筑材料监督检验院）
22 | 山东鑫宇土工材料工程有限公司 | 山东省 | 聚乙烯土工膜 | GH-1 6000/1.40 | 2018.8.5/SDXY0805 | 合格 |  | 辽宁省产品质量监督检验院（辽宁省建筑材料监督检验院）
23 | 山东恒瑞通新材料工程有限公司 | 山东省 | 长丝纺粘针刺非织造土工布 | PET 10-6.15-240 | 2018.6.28 | 合格 |  | 辽宁省产品质量监督检验院（辽宁省建筑材料监督检验院）
24 | 山东德旭达土工材料有限公司 | 山东省 | 长丝纺粘针刺非织造土工布 | PET15-6.0-290 | 2018.6.26/20180626002 | 合格 |  | 辽宁省产品质量监督检验院（辽宁省建筑材料监督检验院）
25 | 德州耀华土工材料有限公司 | 山东省 | 非织造布复合土工膜 | SN2/PE-7.5-300-0.20 | 2018.6.25 | 合格 |  | 辽宁省产品质量监督检验院（辽宁省建筑材料监督检验院）
26 | 山东鸿跃环保科技股份有限公司 | 山东省 | 短纤针刺非织造土工布 | SNG-PET-10-3 | 2018.6.15/2018061503 | 合格 |  | 中国建材检验认证集团股份有限公司（国家建筑材料质量监督检验中心）
27 | 山东领翔新材料有限公司 | 山东省 | 聚乙烯土工膜 | GH-1 6000/1.40 | 2018.6.25/2018062501 | 合格 |  | 中国建材检验认证集团股份有限公司（国家建筑材料质量监督检验中心）
28 | 宏祥新材料股份有限公司 | 山东省 | 聚乙烯土工膜 | GH-1 6000/1.50 | 2018.6.19/20180617 | 合格 |  | 中国建材检验认证集团股份有限公司（国家建筑材料质量监督检验中心）
29 | 德州华宇新材料工程有限公司 | 山东省 | 短纤针刺非织造土工布 | SNG-PET-3-6 | 2018.6.15 | 合格 |  | 中国建材检验认证集团股份有限公司（国家建筑材料质量监督检验中心）
30 | 山东锦祥新材料有限公司 | 山东省 | 塑料扁丝编织土工布 | BBT(GFW)PP20-15/0.9 | 2018.8.21/20180821/88000 | 合格 |  | 中国建材检验认证集团股份有限公司（国家建筑材料质量监督检验中心）
31 | 山东建通工程科技有限公司 | 山东省 | 长丝纺粘针刺非织造土工布 | PET 10-6.0-200 | 2018.6.20 | 合格 |  | 中国建材检验认证集团股份有限公司（国家建筑材料质量监督检验中心）
32 | 德州东方新材料工程有限公司 | 山东省 | 长丝纺粘针刺非织造土工布 | PET 20-6.0-450 | 2018.6.10/20180610002 | 合格 |  | 中国建材检验认证集团股份有限公司（国家建筑材料质量监督检验中心）
33 | 山东圣鸿新材料科技有限公司 | 山东省 | 短纤针刺非织造土工布 | SNG-PET-10-4 | 2018.5.23/20180523 | 合格 |  | 中国建筑科学研究院有限公司（国家建筑工程质量监督检验中心）
34 | 德州中瑞土工材料工程有限公司 | 山东省 | 聚乙烯土工膜 | GH-1 6000/1.40 | 2018.8.10/ZR20180810 | 合格 |  | 中国建筑科学研究院有限公司（国家建筑工程质量监督检验中心）
35 | 德州宏瑞土工材料厂 | 山东省 | 非织造布复合土工膜 | FN2/PE-7.5-400-0.40 | 2018.5.17 | 合格 |  | 中国建筑科学研究院有限公司（国家建筑工程质量监督检验中心）
36 | 莱芜市金地工程材料有限公司 | 山东省 | 短纤针刺非织造土工布 | SNG-PET-15-3 | 2018.4.15/2018041501 | 合格 |  | 辽宁省产品质量监督检验院（辽宁省建筑材料监督检验院）
37 | 莱芜市开元工程材料有限公司 | 山东省 | 短纤针刺非织造土工布 | SNG-PET-5-6 | 2018.3.18 | 合格 |  | 中国建材检验认证集团股份有限公司（国家建筑材料质量监督检验中心）
38 | 山东金瑞祥土工材料有限公司 | 山东省 | 聚乙烯土工膜 | GH-2S 6000/1.50 | 2018.8.20/JRX-1 | 合格 |  | 中国建材检验认证集团股份有限公司（国家建筑材料质量监督检验中心）
39 | 莱芜市汶水源土工合成材料有限公司 | 山东省 | 短纤针刺非织造土工布 | SNG-PET-8-4 | 2018.3.20/20180320 | 合格 |  | 中国建筑科学研究院有限公司（国家建筑工程质量监督检验中心）
40 | 莱芜市盈鑫土工材料有限公司 | 山东省 | 短纤针刺非织造土工布 | SNG-PET-12.5-3 | 2018.6.29 | 合格 |  | 中国建筑科学研究院有限公司（国家建筑工程质量监督检验中心）
41 | 泰安永佳土建工程材料有限公司 | 山东省 | 短纤针刺非织造土工布 | SNG-PP-30-2.6 | 2018.6.20 | 合格 |  | 中国建筑科学研究院有限公司（国家建筑工程质量监督检验中心）
42 | 泰安现代塑料有限公司 | 山东省 | 塑料土工格栅 | TGSG2525PP | 2018.7.28 | 合格 |  | 辽宁省产品质量监督检验院（辽宁省建筑材料监督检验院）
43 | 山东路德新材料股份有限公司 | 山东省 | 塑料土工格栅 | TGSG2020PP | 2018.8.14/2018081401 | 合格 |  | 中国建材检验认证集团股份有限公司（国家建筑材料质量监督检验中心）
44 | 肥城泰西无纺材料有限公司 | 山东省 | 非织造布复合土工膜 | SN2/PE-10-400-0.20 | 2018.5.20 | 合格 |  | 中国建筑科学研究院有限公司（国家建筑工程质量监督检验中心）
45 | 山东迈道工程材料有限公司 | 山东省 | 短纤针刺非织造土工布 | SNG-PET-10-6 | 2018.4.16/1804-16 | 合格 |  | 中国建筑科学研究院有限公司（国家建筑工程质量监督检验中心）
46 | 山东天海新材料工程有限公司 | 山东省 | 聚乙烯土工膜 | GL-1 3000/1.50 | 2018.8.30 | 合格 |  | 中国建筑科学研究院有限公司（国家建筑工程质量监督检验中心）
47 | 昆明路迈土工合成材料制造有限公司 | 云南省 | 短纤针刺非织造土工布 | SNG-PET-10-3 | 2018.6.25 | 合格 |  | 中国建材检验认证集团股份有限公司（国家建筑材料质量监督检验中心）
48 | 衡水宝力工程塑料有限公司 | 河北省 | 塑料土工格栅 | 塑料双向格栅25KN | 2018.8.18 | 不合格 | 炭黑含量 | 中国建筑科学研究院有限公司（国家建筑工程质量监督检验中心）
49 | 泰安市普瑞特土工材料有限公司 | 山东省 | 非织造布复合土工膜 | SN2/PE-16-400 0.45 | 2018.6.30 | 不合格 | 剥离强度 | 中国建材检验认证集团股份有限公司（国家建筑材料质量监督检验中心）
50 | 德州锦旺土工材料有限公司 | 山东省 | 聚乙烯土工膜 | GL-1 3000/1.00 | 2018.8.21/20180821-2 | 不合格 | 常压氧化诱导时间（OIT） | 辽宁省产品质量监督检验院（辽宁省建筑材料监督检验院）
51 | 浩阳环境股份有限公司 | 山东省 | 聚乙烯土工膜 | GL-1 6150/0.50 | 2018.8.5 | 不合格 | 常压氧化诱导时间（OIT） | 中国建筑科学研究院有限公司（国家建筑工程质量监督检验中心）
52 | 湖南盛业土工材料制造有限公司 | 湖南省 | 普通高密度聚乙烯土工膜 | GH-1 | 2018.8.18 | 不合格 | 常压氧化诱导时间（OIT） | 中国建材检验认证集团股份有限公司（国家建筑材料质量监督检验中心）
53 | 西安永庆复合材料有限公司 | 陕西省 | 土工合成材料聚乙烯土工膜 | GL-1 3000/1.00 | 2018.10.20 | 不合格 | 常压氧化诱导时间（OIT） | 中国建材检验认证集团股份有限公司（国家建筑材料质量监督检验中心）
注：按行政区域排序。