## 表
附表1-29
橡胶密封制品产品质量国家监督抽查产品及其企业名单
序号 | 企业名称 | 所在地 | 产品名称 | 规格型号 | 生产日期/批号 | 抽查结果 | 主要不合格项目 | 承检机构 | 备注
1 | 北京市城南橡塑技术研究所 | 北京市 | 旋转轴唇形密封圈（旋转轴唇形密封圈） | 成品尺寸：Φ50×Φ75×12 ；胶料代号：XA8433 | 2018.9.6 | 合格 |  | 辽宁省铁岭橡胶工业研究设计院（辽宁省橡胶制品质量监督检验中心）
2 | 邢台山峰特种橡胶制品有限公司 | 河北省 | 油封（旋转轴唇形密封圈） | 50*80*10胶料代号XA7441 | 2018.9.2 | 合格 |  | 沈阳产品质量监督检验院
3 | 河北华密橡胶科技股份有限公司 | 河北省 | 普通液压系统用O形橡胶密封圈 | 成品尺寸：33×1.6；胶料代号YⅡ7445 | 2018.9.22 | 合格 |  | 辽宁省铁岭橡胶工业研究设计院（辽宁省橡胶制品质量监督检验中心）
4 | 河北利德橡胶制品有限公司 | 河北省 | 油封（旋转轴唇形密封圈） | 成品尺寸4.0-3401252；胶料代号：XA7441 | 2018.6.26 | 合格 |  | 辽宁省铁岭橡胶工业研究设计院（辽宁省橡胶制品质量监督检验中心）
5 | 河北德普密封科技有限公司 | 河北省 | 防尘圈（采煤综合机械化设备橡胶密封件） | 成品尺寸：FA90×100×6.3，胶料代号：ML892 | 2018.9.26 | 合格 |  | 辽宁省铁岭橡胶工业研究设计院（辽宁省橡胶制品质量监督检验中心）
6 | 邢台苏伯特油封制造有限公司 | 河北省 | 油封（旋转轴唇形密封圈） | 成品尺寸：30×55×10；胶料代号：XA7441 | 2018.9.28 | 合格 |  | 辽宁省铁岭橡胶工业研究设计院（辽宁省橡胶制品质量监督检验中心）
7 | 高碑店市峰业橡胶制品有限责任公司 | 河北省 | O型圈（普通液压系统用O形橡胶密封圈） | 9.6mm×1.8mm 胶料代号：YI 7445 | 2018.7.15 | 合格 |  | 沈阳产品质量监督检验院
8 | 邢台汇普密封件有限公司 | 河北省 | O型圈（普通液压系统用O型橡胶密封圈） | 成品尺寸：Φ18*2.65；胶料代号：YⅡ7445 | 2018.9.26 | 合格 |  | 辽宁省铁岭橡胶工业研究设计院（辽宁省橡胶制品质量监督检验中心）
9 | 河北华密橡胶科技股份有限公司 | 河北省 | 旋转轴唇形密封圈 | 成品尺寸：35×52×12；胶料代号XA7441 | 2018.9.20 | 合格 |  | 辽宁省铁岭橡胶工业研究设计院（辽宁省橡胶制品质量监督检验中心）
10 | 河北邢台三鑫橡塑有限责任公司 | 河北省 | O型圈（普通液压系统用O形橡胶密封圈） | 40*5胶料代号YⅡ7445 | 2018.9.12 | 合格 |  | 沈阳产品质量监督检验院
11 | 邢台山峰特种橡胶制品有限公司 | 河北省 | O形圈（普通液压系统用O形橡胶密封圈） | 47.22*54.28*3.53胶料代号YⅡ7445 | 2018.9.2 | 合格 |  | 沈阳产品质量监督检验院
12 | 邢台市润巨橡塑密封件厂 | 河北省 | O形圈（普通液压系统用O形橡胶密封圈） | 34.5*2.65胶料代号YII7445 | 2018.9.5 | 合格 |  | 沈阳产品质量监督检验院
13 | 邢台市金荣橡塑制品有限公司 | 河北省 | O形圈（普通液压系统用O形橡胶密封圈） | 40*2.65胶料代号Y Ⅱ7445 | 2018.9.17 | 合格 |  | 沈阳产品质量监督检验院
14 | 邢台市金荣橡塑制品有限公司 | 河北省 | 旋转轴唇形密封圈 | 20*35*7胶料代号XA7441 | 2018.9.17 | 合格 |  | 沈阳产品质量监督检验院
15 | 河北九源密封科技有限公司 | 河北省 | 普通液压系统用O形橡胶密封圈 | 成品尺寸36.5*3.55-G-N 胶料代号：YII8535 | 2018.9.28 | 合格 |  | 沈阳产品质量监督检验院
16 | 河北隆立密封技术有限公司 | 河北省 | 普通液压系统用O形橡胶密封圈 | 尺寸（成品）58×5.3-G-N ；胶料代码YI8535 | 2018.9.28 | 合格 |  | 辽宁省铁岭橡胶工业研究设计院（辽宁省橡胶制品质量监督检验中心）
17 | 河北旭龙液压密封件有限公司 | 河北省 | O型圈（普通液压系统用O型橡胶密封圈） | 成品尺寸：97.5mm×2.65mm ； 胶料代号：YI 7445 | 2018.4.25 | 合格 |  | 辽宁省铁岭橡胶工业研究设计院（辽宁省橡胶制品质量监督检验中心）
18 | 邢台吉祥机械配件有限公司 | 河北省 | O型圈 | 2.8*3.55 YII7445 | 2018.8 | 合格 |  | 沈阳产品质量监督检验院
19 | 高科橡塑工业有限公司 | 河北省 | O形圈（普通液压系统用O形橡胶密封圈） | 成品尺寸50*3.1-G-N NBR 胶料代号YⅡ7445 | 2018.9.21 | 合格 |  | 沈阳产品质量监督检验院
20 | 邢台市润巨橡塑密封件厂 | 河北省 | 油封（旋转轴唇形密封圈） | 45*62*12胶料代号XA7441 | 2018.9.1 | 合格 |  | 沈阳产品质量监督检验院
21 | 河北华北石油荣盛机械制造有限公司 | 河北省 | O形圈（普通液压系统用O形橡胶密封圈） | Φ192×7； 胶料代号YⅠ8535 | 2018.3.9/080309 | 合格 |  | 辽宁省铁岭橡胶工业研究设计院（辽宁省橡胶制品质量监督检验中心）
22 | 山西汾西矿业（集团）有限责任公司 | 山西省 | O形圈（采煤综合机械化设备O形橡胶密封圈） | 成品尺寸：187.5×3.55-G-N；胶料代号ML171 | 2018.9.3 | 合格 |  | 沈阳产品质量监督检验院
23 | 山西泰宝科技有限公司 | 山西省 | O型圈（采煤综合机械化设备O形橡胶密封圈） | 成品尺寸：外100*5.7-G-S；胶料代号：ML281 | 2018.9.16 | 合格 |  | 沈阳产品质量监督检验院
24 | 铁岭市友邦橡胶制品有限公司 | 辽宁省 | O形圈（普通液压系统用O形橡胶密封圈） | 成品尺寸：23*2.65，胶料号：YI7445 | 2018.09.16 | 合格 |  | 沈阳产品质量监督检验院
25 | 铁岭市橡胶密封制品厂 | 辽宁省 | O形圈（普通液压系统用O形橡胶密封圈） | 成品尺寸：31.5*3.55，胶料号：YI7445 | 2018.09.18 | 合格 |  | 沈阳产品质量监督检验院
26 | 辽宁精华汽车零部件有限公司 | 辽宁省 | O形圈（普通液压系统用O形橡胶密封圈） | 成品尺寸：115*5.3，胶料号：YI7445 | 2018.09.18 | 合格 |  | 沈阳产品质量监督检验院
27 | 大连益大精密橡胶制品有限公司 | 辽宁省 | O形圈（普通液压系统用O形橡胶密封圈） | 成品尺寸：8*2.5 胶料代号：YI7445 | 2018.10.10 | 合格 |  | 沈阳产品质量监督检验院
28 | 铁岭福神橡胶密封有限责任公司 | 辽宁省 | O形圈（普通液压系统用O形橡胶密封圈） | 成品尺寸：18*1.8 胶料号：YII7445 | 2018.01.04 | 合格 |  | 沈阳产品质量监督检验院
29 | 铁岭银岗柴油机零部件制造有限公司 | 辽宁省 | O形圈（普通液压系统用O形橡胶密封圈） | 成品尺寸：30*3.55 胶料代号：YI7445 | 2018.09.19 | 合格 |  | 沈阳产品质量监督检验院
30 | 大连保税区益照橡胶有限公司 | 辽宁省 | O形圈（普通液压系统用O形橡胶密封圈） | 成品尺寸：19.8*2.4 胶料代号：YII7445 | 2018.09.28/180928T1-10 | 合格 |  | 沈阳产品质量监督检验院
31 | 铁岭市银岗橡胶制品有限公司 | 辽宁省 | O形圈（普通液压系统用O形橡胶密封圈） | 成品尺寸：23.6*2.65 胶料代号：YI7445 | 2018.09.21 | 合格 |  | 沈阳产品质量监督检验院
32 | 铁岭晟丰橡胶密封有限公司 | 辽宁省 | 油封FB（旋转轴唇形橡胶密封圈） | 成品尺寸：30*50*8，胶料号：XA7453 | 2018.08.14 | 合格 |  | 沈阳产品质量监督检验院
33 | 哈尔滨东安实业发展有限公司 | 黑龙江省 | 旋转轴唇形密封圈 | 产品尺寸：29.3-48-6.7，胶料代号：XD7433 | 2018-09-12 | 合格 |  | 沈阳产品质量监督检验院
34 | 上海瑞博密封件有限公司 | 上海市 | 旋转轴唇形密封圈 | TC 27×42×7胶料代号：XA7441 | 2018.08.16 | 合格 |  | 浙江方圆检测集团股份有限公司（国家化学建材质量监督检验中心）
35 | 昆山茂顺密封件工业有限公司 | 江苏省 | 油封（旋转轴唇形密封圈） | TC 45*65*12，胶料代号：XA7453 | 2018.10.11/2400002319/470 | 合格 |  | 盐城市产品质量监督检验所
36 | 常州市金坛金顺橡塑制品厂 | 江苏省 | 油封（旋转轴唇形橡胶密封圈） | 10×25×6，胶料代号：XA7441 | 2018.10.8 | 合格 |  | 盐城市产品质量监督检验所
37 | 启东市富强橡塑制品厂（普通合伙） | 江苏省 | 油封（旋转轴唇形密封圈） | 成品尺寸：17×30×6 胶料代号：XA8433 | 2018.08.18 | 合格 |  | 盐城市产品质量监督检验所
38 | 常州市利来密封件有限公司 | 江苏省 | O形橡胶密封圈（普通液压系统用 O形橡胶密封圈） | 24×3，胶料代号：YI7445 | 180310 | 合格 |  | 盐城市产品质量监督检验所
39 | 扬中市利达橡塑材料厂 | 江苏省 | 普通液压系统用O形橡胶密封圈 | d105×5.3，胶料代号：YI8535 | 2018年8月14日 | 合格 |  | 盐城市产品质量监督检验所
40 | 扬中市利达橡塑材料厂 | 江苏省 | 旋转轴唇形密封圈 | 105×80×13，胶料代号：XA7453 | 2018年7月9日 | 合格 |  | 盐城市产品质量监督检验所
41 | 泰州市罡杨橡塑有限公司 | 江苏省 | O形圈（普通液压系统用橡胶密封圈） | 成品尺寸：18×1.8 胶料代号：YI7445 | 2018.08.16 | 合格 |  | 盐城市产品质量监督检验所
42 | 无锡市美峰橡胶制品制造有限公司 | 江苏省 | 迷宫油封（旋转轴唇形密封圈） | 成品尺寸：149×170.4×18 胶料代号：XA7453 | 2018-10 | 合格 |  | 盐城市产品质量监督检验所
43 | 泰州市罡杨橡塑有限公司 | 江苏省 | 油封（旋转轴唇形密封圈） | 成品尺寸：25×41.25×6 胶料代号：XA7453 | 2018-09-15 | 合格 |  | 盐城市产品质量监督检验所
44 | 无锡市振普橡胶制品模具有限公司 | 江苏省 | O形圈（普通液压系统用O形橡胶密封圈） | 成品尺寸:26.5×3.55 胶料代号：YI7445 | 2018.07.09 | 合格 |  | 盐城市产品质量监督检验所
45 | 无锡市永邦除湿设备有限公司 | 江苏省 | 大油封（旋转轴唇形密封圈） | 成品尺寸：027070 胶料代号：XA7453 | 2018-10-12 | 合格 |  | 盐城市产品质量监督检验所
46 | 无锡恩福油封有限公司 | 江苏省 | O形圈（普通液压系统用橡胶密封圈） | 外形尺寸:17.8×2.4 胶料代号YⅡ7445 | 2018.10.05 | 合格 |  | 盐城市产品质量监督检验所
47 | 盐城乔胜机动车配件有限公司 | 江苏省 | 油封（旋转轴唇形密封圈） | 成品尺寸:25×41.25×6 胶料代号：XA7453 | 2018.10.08 | 合格 |  | 盐城市产品质量监督检验所
48 | 江苏神马电力股份有限公司如皋分公司 | 江苏省 | O型圈（普通液压系统用O形橡胶密封圈） | 成品尺寸：55×47×4 胶料代号：YⅡ7445 | 2018-10-13 | 合格 |  | 盐城市产品质量监督检验所
49 | 太仓市明宇密封件有限公司 | 江苏省 | O形圈（普通液压系统用O形橡胶密封圈） | 18*1.8，胶料代号：YI7445 | 2018-10-12 | 合格 |  | 盐城市产品质量监督检验所
50 | 常州市金坛奉献橡塑有限公司 | 江苏省 | O形圈（普通液压系统用O形橡胶密封圈） | 10.8×2.4，胶料代号：YII7445 | 1805046-3 | 合格 |  | 盐城市产品质量监督检验所
51 | 常州市圣辉密封件厂 | 江苏省 | O形圈（普通液压系统用O形橡胶密封圈） | 7.1×1.8，胶料代号：YII7445 | 181010314 | 合格 |  | 盐城市产品质量监督检验所
52 | 常州市利来密封件有限公司 | 江苏省 | 油封（旋转轴唇形橡胶密封圈） | FB 35×62×7，胶料代号：XA7453 | 171212 | 合格 |  | 盐城市产品质量监督检验所
53 | 书元机械企业（昆山）有限公司 | 江苏省 | OR（普通液压系统用O形橡胶密封圈） | 49×2，胶料代号：YI7445 | 180725-01 | 合格 |  | 盐城市产品质量监督检验所
54 | 扬中市天成密封科技有限公司 | 江苏省 | 防尘封（旋转轴唇形密封圈） | 32*45*6.5，胶料代号：XA7441 | 2018091211 | 合格 |  | 盐城市产品质量监督检验所
55 | 南京博尔得密封件有限公司 | 江苏省 | O形圈（普通液压系统用O形橡胶密封圈材料） | 51*9 YI7445 | 2017.10.23 | 合格 |  | 盐城市产品质量监督检验所
56 | 书元机械企业（昆山）有限公司 | 江苏省 | OS（旋转轴唇形密封圈） | TC 30×47×7，XA7453 | 180919-03 | 合格 |  | 盐城市产品质量监督检验所
57 | 哈金森工业橡胶制品（苏州）有限公司 | 江苏省 | 旋转轴唇形密封圈 | P516002AOC，胶料代号：XB7331 | 2018-10-10 | 合格 |  | 盐城市产品质量监督检验所
58 | 浙江欧福密封件有限公司 | 浙江省 | O形橡胶密封圈 | 85*3.1mm；胶料代号：YⅡ7445/2579 | 2018.09.20 | 合格 |  | 浙江方圆检测集团股份有限公司（国家化学建材质量监督检验中心）
59 | 浙江大千密封件有限公司 | 浙江省 | O形圈（普通液压系统用O形橡胶密封圈） | 成品尺寸：外19×2.4 胶料代号：YⅡ7445 | 2018.8.23 | 合格 |  | 浙江方圆检测集团股份有限公司（国家化学建材质量监督检验中心）
60 | 温州三环橡塑制品有限公司 | 浙江省 | O形圈（普通液压系统用O形橡胶密封圈） | 成品：18×2.4mm，胶料代号：YI7445 | 2018-8-30 | 合格 |  | 浙江方圆检测集团股份有限公司（国家化学建材质量监督检验中心）
61 | 浙江百朗士橡塑科技有限公司 | 浙江省 | O形圈（普通液压系统用O形橡胶密封圈） | 成品尺寸：30.7×3.5 YI8535 | 2018-09-08/2018/9/8 | 合格 |  | 浙江方圆检测集团股份有限公司（国家化学建材质量监督检验中心）
62 | 宁波市永恒塑胶有限公司 | 浙江省 | 橡胶密封制品 | 4.26×0.98（YⅡ7445） | 2018.09 | 合格 |  | 浙江方圆检测集团股份有限公司（国家化学建材质量监督检验中心）
63 | 海盐泰润橡塑制品厂 | 浙江省 | O形橡胶密封圈（橡胶密封制品） | 成品尺寸47.5×3.55，胶料代号：YI7445 | 2018.09.26 | 合格 |  | 浙江方圆检测集团股份有限公司（国家化学建材质量监督检验中心）
64 | 浙江天铁实业股份有限公司 | 浙江省 | O形圈（普通液压系统用O形橡胶密封圈） | 成品尺寸：ø42×2.65 YI7445 | 20180823/180823A | 合格 |  | 浙江方圆检测集团股份有限公司（国家化学建材质量监督检验中心）
65 | 临海市振中汽车橡胶配件厂 | 浙江省 | O形圈（普通液压系统用O型橡胶密封圈） | 成品尺寸:57.5×4 YI7445 | 2018.9.15/18091510 | 合格 |  | 浙江方圆检测集团股份有限公司（国家化学建材质量监督检验中心）
66 | 浙江省上虞油封制造有限公司 | 浙江省 | 油封（旋转轴唇形橡胶密封圈） | 成品尺寸30×52×10胶料代号XA7453 | 201806212 | 合格 |  | 浙江方圆检测集团股份有限公司（国家化学建材质量监督检验中心）
67 | 湖州永驰橡塑制品有限公司 | 浙江省 | O形圈（普通液压系统用O形橡胶密封圈） | 成品尺寸：7.52×3.63-G-S，YⅡ7445 | 2018.9.5 | 合格 |  | 浙江方圆检测集团股份有限公司（国家化学建材质量监督检验中心）
68 | 浙江发光橡胶密封件股份有限公司 | 浙江省 | O形圈（普通液压系统用O形橡胶密封圈） | 尺寸成品：14.5×2 YI7445 | 2018-09-20/180920 | 合格 |  | 浙江方圆检测集团股份有限公司（国家化学建材质量监督检验中心）
69 | 海盐远东橡胶制品厂 | 浙江省 | 橡胶密封制品 | 成品尺寸：59.3×3.5内，胶料代号：YI7445 | 2018.3 | 合格 |  | 浙江方圆检测集团股份有限公司（国家化学建材质量监督检验中心）
70 | 浙江宏鑫密封件有限公司 | 浙江省 | O形圈（普通液压系统用O形橡胶密封圈） | 成品尺寸:11.8×2.65 YI7445 | 2017.12.12 | 合格 |  | 浙江方圆检测集团股份有限公司（国家化学建材质量监督检验中心）
71 | 宁波旭泰橡胶工业有限公司 | 浙江省 | O形圈（普通液压系统用O形橡胶密封圈） | 成品尺寸25.4X3.1NBR70/黑色0532C胶料代号YII7445 | 20180319000105 | 合格 |  | 浙江方圆检测集团股份有限公司（国家化学建材质量监督检验中心）
72 | 浙江崇富橡塑有限公司 | 浙江省 | 旋转轴唇形密封圈 | 成品尺寸：27.18×19.05×5.44 XA7453 | 2018-08-28 | 合格 |  | 浙江方圆检测集团股份有限公司（国家化学建材质量监督检验中心）
73 | 浙江西普力密封科技有限公司 | 浙江省 | O形圈（普通液压系统用O形橡胶密封圈） | 成品尺寸：26×2.4 ML281胶料代号：YI8535 | 2018.9.15/18091510 | 合格 |  | 浙江方圆检测集团股份有限公司（国家化学建材质量监督检验中心）
74 | 浙江省天台县天发橡胶厂 | 浙江省 | O形圈（普通液压系统用O形橡胶密封圈） | 成品尺寸:ø11.8×2.65 YI7445 | 2018.8.20/0180820 | 合格 |  | 浙江方圆检测集团股份有限公司（国家化学建材质量监督检验中心）
75 | 温岭市第二橡胶厂 | 浙江省 | O形圈（普通液压系统用O形橡胶密封圈） | 成品尺寸：15×2.4 YII7445 | 2018-09-26 | 合格 |  | 浙江方圆检测集团股份有限公司（国家化学建材质量监督检验中心）
76 | 宁波亚德客自动化工业有限公司 | 浙江省 | 异型O令（普通液压系统用O形橡胶密封圈） | 成品尺寸：Φ154.4±0.5XΦ3.1±0.05胶料代号：YI8535 | 180921 | 合格 |  | 浙江方圆检测集团股份有限公司（国家化学建材质量监督检验中心）
77 | 浙江博莱科技有限公司 | 浙江省 | O形圈（普通液压系统用O形橡胶密封圈） | 成品尺寸：25.8×3.55 YI7445 | 20180915/18091510 | 合格 |  | 浙江方圆检测集团股份有限公司（国家化学建材质量监督检验中心）
78 | 宁波无边橡塑有限公司 | 浙江省 | 普通液压系统用O形橡胶密封圈 | 成品尺寸Φ11±0.12×Φ2.4±0.07-G-N胶料代号YⅡ7445 | 20180821 | 合格 |  | 浙江方圆检测集团股份有限公司（国家化学建材质量监督检验中心）
79 | 温岭市第一橡胶厂 | 浙江省 | O形圈（普通液压系统用O形橡胶密封圈） | 成品尺寸：10×1.8 YII6454 | 2018-09-15 | 合格 |  | 浙江方圆检测集团股份有限公司（国家化学建材质量监督检验中心）
80 | 台州恩普密封件有限公司 | 浙江省 | 旋转轴唇形橡胶密封圈 | 成品尺寸：25×35×7 XA7441 | 2018-10-06 | 合格 |  | 浙江方圆检测集团股份有限公司（国家化学建材质量监督检验中心）
81 | 浙江宏鑫减震系统股份有限公司 | 浙江省 | O形圈（普通液压系统用O形橡胶密封圈） | 成品尺寸:40×3.1 YI7445 | 2018-09-21 | 合格 |  | 浙江方圆检测集团股份有限公司（国家化学建材质量监督检验中心）
82 | 宁波丰茂远东橡胶有限公司 | 浙江省 | 半轴油封（旋转轴唇形橡胶密封圈） | 成品尺寸：42X55X7胶料代号：XA8433 | 2018.07.12/07.12.18.20 | 合格 |  | 浙江方圆检测集团股份有限公司（国家化学建材质量监督检验中心）
83 | 温州申隆密封技术有限公司 | 浙江省 | O型圈（普通液压系统用O形橡胶密封圈） | 成品：38.7×3.55，胶料代号：YⅠ7445 | 2018年8月29日 | 合格 |  | 浙江方圆检测集团股份有限公司（国家化学建材质量监督检验中心）
84 | 安徽欧凯密封件有限公司 | 安徽省 | O型密封圈(普通液压系统用O形橡胶密封圈) | 成品尺寸：(内)15×2.8，胶料代号：YI8535 | 2018年09月08日/180937180936 | 合格 |  | 盐城市产品质量监督检验所
85 | 宁国市格斯特密封件有限公司 | 安徽省 | O型圈(普通液压系统用O形橡胶密封圈) | 成品尺寸：20×2.4，胶料代号：NBR 7265，YⅠ7445 | 2018年8月30日 | 合格 |  | 浙江方圆检测集团股份有限公司（国家化学建材质量监督检验中心）
86 | 宁国市开源橡塑汽车零部件有限公司 | 安徽省 | O形圈(普通液压系统用O形橡胶密封圈) | 成品尺寸：7.5×1.9，胶料代号：YⅠ7445 | 2018.09.12 | 合格 |  | 浙江方圆检测集团股份有限公司（国家化学建材质量监督检验中心）
87 | 蚌埠市振中橡塑制品有限公司 | 安徽省 | O型橡胶密封圈 | 成品尺寸：71×3.5，胶料代号：YⅠ7445 | 2018.08.27 | 合格 |  | 盐城市产品质量监督检验所
88 | 芜湖市马塘强盛汽车橡塑配件厂 | 安徽省 | O型圈（普通液压系统用O形橡胶密封圈） | 成品尺寸：19.5×5.5-G-N 胶料代号：YⅠ6455 | 2018年9月28日 | 合格 |  | 浙江方圆检测集团股份有限公司（国家化学建材质量监督检验中心）
89 | 安徽中鼎密封件股份有限公司 | 安徽省 | O形圈(普通液压系统用O形橡胶密封圈) | 成品尺寸：26.5×2.65，胶料代号：YⅡ7445 | 2018年9月17日 | 合格 |  | 浙江方圆检测集团股份有限公司（国家化学建材质量监督检验中心）
90 | 芜湖鑫力橡塑有限公司 | 安徽省 | O型圈（普通液压系统用O形橡胶密封圈） | 成品尺寸：19.5×5.4-G-N 胶料代号：YⅠ6455 | 2018年6月25日 | 合格 |  | 浙江方圆检测集团股份有限公司（国家化学建材质量监督检验中心）
91 | 嘉科（安徽）密封技术有限公司 | 安徽省 | 骨架油封(旋转轴唇形密封圈) | 成品尺寸：25×47×10，胶料代号：N7128K/D-2，XA7453 | 2018.08.06-1 | 合格 |  | 浙江方圆检测集团股份有限公司（国家化学建材质量监督检验中心）
92 | 安徽中联汽车零部件有限公司 | 安徽省 | O形圈(普通液压系统用O形橡胶密封圈) | 成品尺寸：15×2，胶料代号：N716，YⅠ7445 | 2018.8.27/180810002 | 合格 |  | 浙江方圆检测集团股份有限公司（国家化学建材质量监督检验中心）
93 | 安徽京鸿密封件技术有限公司 | 安徽省 | 油封(旋转轴唇形橡胶密封圈) | 成品尺寸：15×25×6.4，胶料代号：XA7441 | 2018.09.12 | 合格 |  | 盐城市产品质量监督检验所
94 | 宁国市瑞普密封件有限公司 | 安徽省 | 密封圈(普通液压系统用O形橡胶密封圈) | 成品尺寸：48(内)×4，胶料代号：N641，YⅠ7445 | 2018年5月28日/042418007 | 合格 |  | 浙江方圆检测集团股份有限公司（国家化学建材质量监督检验中心）
95 | 安徽省宁国加贝利橡塑制品有限公司 | 安徽省 | 缸盖O型圈(普通液压系统用O形橡胶密封圈) | 成品尺寸：21.2×3.55，胶料代号：N724，YⅡ7445 | 2018年09月18日 | 合格 |  | 浙江方圆检测集团股份有限公司（国家化学建材质量监督检验中心）
96 | 宁国市海天力工业发展有限公司 | 安徽省 | O型圈(普通液压系统用O形橡胶密封圈) | 成品尺寸：19×1.8，胶料代号：YⅠ7445 | 2017年12月11日 | 合格 |  | 盐城市产品质量监督检验所
97 | 厦门麦丰密封件有限公司 | 福建省 | O型圈（普通液压系统用O型橡胶密封圈） | 成品尺寸：18×2.0，胶料代号：YI7445 | 2018.8.14 | 合格 |  | 浙江方圆检测集团股份有限公司（国家化学建材质量监督检验中心）
98 | 爱沃特玛铪橡胶制品（福建）有限公司 | 福建省 | O型圈（普通液压系统用O型橡胶密封圈） | 胶料代号：YI7445，成品尺寸：Φ194.3mm×Φ5.7mm | 20180930/V09252271 | 合格 |  | 浙江方圆检测集团股份有限公司（国家化学建材质量监督检验中心）
99 | 青岛星旺橡塑有限公司 | 山东省 | O形圈（普通液压系统用O形橡胶密封圈） | 成品尺寸：Φ51.5×5.3（51.5×5.3-G-N），胶料代号：YⅠ7445 | 2018-09-21 | 合格 |  | 辽宁省铁岭橡胶工业研究设计院（辽宁省橡胶制品质量监督检验中心）
100 | 青岛北海密封技术有限公司 | 山东省 | 曲轴油封（旋转轴唇形密封圈） | 成品尺寸：FB75×100×10Q（075100），胶料代号：XD7433 | 2018-09-27 | 合格 |  | 辽宁省铁岭橡胶工业研究设计院（辽宁省橡胶制品质量监督检验中心）
101 | 济南杰兴实业有限公司 | 山东省 | O型圈（采煤综合机械化设备用O形橡胶密封圈） | 成品尺寸：11.5×2.5，胶料代号：ML281 | 2018.9.19 | 合格 |  | 沈阳产品质量监督检验院
102 | 青岛凯通密封件有限公司 | 山东省 | O形圈（普通液压系统用O形橡胶密封圈） | 成品尺寸：Φ25.4×2.85 （25.4×2.85-G-N)；胶料代号：YⅡ7445 | 2018年09月18日 | 合格 |  | 辽宁省铁岭橡胶工业研究设计院（辽宁省橡胶制品质量监督检验中心）
103 | 青岛海力威新材料科技股份有限公司 | 山东省 | O形圈（普通液压系统用O形橡胶密封圈） | 成品尺寸：φ48.5×5（48.5×5-G-N）; 胶料代号：YⅠ7445 | 2018-09-27 | 合格 |  | 盐城市产品质量监督检验所
104 | 烟台鸿泽橡塑制品有限公司 | 山东省 | O型圈（普通液压系统用O形橡胶密封圈） | 成品尺寸：Φ18×2.65（18×2.65-G-N）; 胶料代号：YⅡ7445 | 2018-09-29 | 合格 |  | 辽宁省铁岭橡胶工业研究设计院（辽宁省橡胶制品质量监督检验中心）
105 | 烟台润蚨祥油封有限公司 | 山东省 | 油封（旋转轴唇形密封圈） | 成品尺寸：19×28.5×7，胶料代号：XD7433 | 2018-09-28 | 合格 |  | 盐城市产品质量监督检验所
106 | 莱州市金城橡胶制品有限责任公司 | 山东省 | 油封（旋转轴唇形密封圈） | 成品尺寸：FB18×35×10（018035），胶料代号：XA7441 | 胶料：2018-09-04 | 合格 |  | 辽宁省铁岭橡胶工业研究设计院（辽宁省橡胶制品质量监督检验中心）
107 | 肥城泰龙橡胶制品有限公司 | 山东省 | O型圈（普通液压系统用O形橡胶密封圈） | 成品尺寸：φ26.5×2.65（26.5×2.65-G-S），胶料代号：YⅡ7445 | 2018-09-19 | 合格 |  | 盐城市产品质量监督检验所
108 | 青岛润蚨祥密封技术有限公司 | 山东省 | 旋转油封（旋转轴唇形密封圈） | 成品尺寸:50-66-8 （050066）胶料代号：XD7433 | 2018-09-18 | 合格 |  | 盐城市产品质量监督检验所
109 | 山东莱阳市昌誉密封产品有限公司 | 山东省 | 油封（旋转轴唇形密封圈） | 成品尺寸：38×52×6（038052），胶料代号：XD7433 | 2018-09-28 | 合格 |  | 沈阳产品质量监督检验院
110 | 青岛宝丰盛福华进出口密封件有限公司 | 山东省 | 油封（旋转轴唇形密封圈） | 成品尺寸：20×30×5（020030），胶料代号：XD7433 | 2018-10-12 | 合格 |  | 沈阳产品质量监督检验院
111 | 青岛开世密封工业有限公司 | 山东省 | 油封（旋转轴唇形密封圈） | 成品尺寸：DR26×48×7（026048），胶料代号：XA7441 | 2018-10-11 | 合格 |  | 盐城市产品质量监督检验所
112 | 潍坊埃克特密封科技有限公司 | 山东省 | 油封（旋转轴唇形密封圈） | 成品尺寸：TC30×52×7（030052），胶料代号：XA7441 | 2018-10-30 | 合格 |  | 辽宁省铁岭橡胶工业研究设计院（辽宁省橡胶制品质量监督检验中心）
113 | 日照市盛世塑胶有限公司 | 山东省 | O形圈（普通液压系统用O形橡胶密封圈） | 成品尺寸：9.5×2.3（9.5×2.3-G-N）; 胶料代号：YⅠ7445 | 2018-09-29 | 合格 |  | 辽宁省铁岭橡胶工业研究设计院（辽宁省橡胶制品质量监督检验中心）
114 | 青岛凯通密封件有限公司 | 山东省 | 油封（旋转轴唇形密封圈） | 成品尺寸：DR95×11.5×12（095115）；胶料代号：XD7433 | 2018-09-18 | 合格 |  | 辽宁省铁岭橡胶工业研究设计院（辽宁省橡胶制品质量监督检验中心）
115 | 青岛昌誉密封有限公司 | 山东省 | 油封（旋转轴唇形密封圈） | 成品尺寸：77×91×8（077091），胶料代号：XD7433 | 2018-10-12 | 合格 |  | 辽宁省铁岭橡胶工业研究设计院（辽宁省橡胶制品质量监督检验中心）
116 | 青岛海力威新材料科技股份有限公司 | 山东省 | 油封（旋转轴唇形密封圈） | 成品尺寸：FB25×41.25×6（025041.25），胶料代号：XA7453 | 2018-09-27 | 合格 |  | 盐城市产品质量监督检验所
117 | 青岛茂林橡胶制品有限公司 | 山东省 | 油封（旋转轴唇形密封圈） | 成品尺寸：FB30×42×8D（030042）；胶料代号：XA7441 | 2018-09-19 | 合格 |  | 辽宁省铁岭橡胶工业研究设计院（辽宁省橡胶制品质量监督检验中心）
118 | 青岛圣特泰密封有限公司 | 山东省 | 油封（旋转轴唇形密封圈） | 成品尺寸：FB25×42×7（025042），胶料代号：XA7441 | 2018-09-20 | 合格 |  | 盐城市产品质量监督检验所
119 | 青岛茂林橡胶制品有限公司 | 山东省 | O形圈（普通液压系统用O形橡胶密封圈） | 成品尺寸：φ28×2.8（28×2.8-G-N）; 胶料代号：YⅡ7445 | 2018-09-19 | 合格 |  | 辽宁省铁岭橡胶工业研究设计院（辽宁省橡胶制品质量监督检验中心）
120 | 青岛开世密封工业有限公司 | 山东省 | O形圈（普通液压系统用O形橡胶密封圈） | 成品尺寸：D16×2.4（11.6×2.4-G-N），胶料代号：YⅡ7445 | 2018-10-11 | 合格 |  | 盐城市产品质量监督检验所
121 | 莒县宏发橡塑制品厂 | 山东省 | O形圈（普通液压系统用O形橡胶密封圈） | 成品尺寸：16×2.65（16×2.65-G-S）; 胶料代号：YI7445 | 2018-09-28 | 合格 |  | 盐城市产品质量监督检验所
122 | 十堰东森汽车密封件有限公司 | 湖北省 | 后轴承外油封总成（旋转轴唇型密封圈） | 2403110-K84 XB7331 | 2018.8.20/180820 | 合格 |  | 沈阳产品质量监督检验院
123 | 长沙市佳一密封件有限公司 | 湖南省 | O形圈（普通液压系统用O形橡胶密封圈） | 成品：WS119.22.066(36.5×2.65)；胶料代号：YⅡ8535 | 2018.7.26 | 合格 |  | 辽宁省铁岭橡胶工业研究设计院（辽宁省橡胶制品质量监督检验中心）
124 | 湖南橡塑密封件厂有限公司 | 湖南省 | O形圈（普通液压系统用O形橡胶密封圈） | 30*7 胶料代号：YI7445 | 20180904/- | 合格 |  | 沈阳产品质量监督检验院
125 | 深圳德克密封技术有限公司 | 广东省 | O型橡胶密封圈（普通液压系统用O形橡胶密封圈） | 42.50*3.55胶料代号：YI7445 | 2017-11-20 | 合格 |  | 沈阳产品质量监督检验院
126 | 广西梧州元华密封科技有限公司 | 广西壮族自治区 | O形圈（普通液压系统用O形橡胶密封圈） | 成品尺寸：24.00×2.00 胶料代号：YII7445（N70K） | 2018-09-06/180906114A | 合格 |  | 沈阳产品质量监督检验院
127 | 重庆永安橡塑密封件厂 | 重庆市 | O形圈（普通液压系统用O形橡胶密封圈） | 24.5×3.1 胶料代号：YII6454 | 2018-09-30 | 合格 |  | 沈阳产品质量监督检验院
128 | 重庆市嘉龙密封件股份有限公司 | 重庆市 | O形圈（普通液压系统用O形橡胶密封圈） | 22×2.65； 胶料代号：YI7445 | 2018-03 | 合格 |  | 辽宁省铁岭橡胶工业研究设计院（辽宁省橡胶制品质量监督检验中心）
129 | 重庆春阳密封制品有限公司 | 重庆市 | 杜氏油封（旋转轴唇形密封圈） | 159-180-13 | 2018.7.3 | 合格 |  | 沈阳产品质量监督检验院
130 | 重庆晨光橡胶密封件有限公司 | 重庆市 | O型圈（普通液压系统用O形橡胶密封圈） | 成品尺寸：18×1.9（HB），胶料代号：YI7445 | 20180902 | 合格 |  | 沈阳产品质量监督检验院
131 | 重庆天工油封有限公司 | 重庆市 | O形圈（普通液压系统用O形橡胶密封圈） | 45×2.5 胶料代号：YI7445 | 2017-01-04 | 合格 |  | 辽宁省铁岭橡胶工业研究设计院（辽宁省橡胶制品质量监督检验中心）
132 | 四川贝特尔橡胶科技有限公司 | 四川省 | O形圈（普通液压系统用O形橡胶密封圈） | 成品尺寸：15.6×2.4 胶料代号：YI 7445 | 180901 | 合格 |  | 沈阳产品质量监督检验院
133 | 中国民航广汉长空橡胶密封件厂 | 四川省 | O形圈（普通液压系统用O形橡胶密封圈） | 成品尺寸：320×5.7 胶料代号：P214（YI8535） | 2018.3.5/20180130 | 合格 |  | 沈阳产品质量监督检验院
134 | 威远县民富密封件有限公司 | 四川省 | O形圈（普通液压系统用O形橡胶密封圈） | 27.4*2.4 YII7445 | 2018年8月14日 | 合格 |  | 沈阳产品质量监督检验院
135 | 四川华德精工制造有限公司 | 四川省 | 橡胶密封制品（旋转轴唇形橡胶密封圈） | 成品尺寸：152506；胶料代号：XB7331 | 2018.9.5 | 合格 |  | 辽宁省铁岭橡胶工业研究设计院（辽宁省橡胶制品质量监督检验中心）
136 | 成都双流华成垫片厂 | 四川省 | 橡胶密封制品（旋转轴唇形橡胶密封圈） | 成品尺寸：324708，胶料代号：XA7453 | 2018.6 | 合格 |  | 沈阳产品质量监督检验院
137 | 成都长城橡胶塑料厂 | 四川省 | 橡胶密封制品（普通液压系统用O形橡胶密封圈） | 成品尺寸：70×5.7mm，胶料代号：YI8535 | 2018年9月24日 | 合格 |  | 辽宁省铁岭橡胶工业研究设计院（辽宁省橡胶制品质量监督检验中心）
138 | 成都托克密封件有限责任公司 | 四川省 | 橡胶密封制品（普通液压系统用O形橡胶密封圈） | 成品尺寸：90×2.65mm,胶料代号：YⅡ7445 | 2018.06，XSC180627014 | 合格 |  | 沈阳产品质量监督检验院
139 | 成都盛帮密封件股份有限公司 | 四川省 | 橡胶密封制品（普通液压系统用O形橡胶密封圈） | 成品尺寸：26.2×2.4mm，胶料代号：YΙ7445 | 2018.9 | 合格 |  | 辽宁省铁岭橡胶工业研究设计院（辽宁省橡胶制品质量监督检验中心）
140 | 四川贝尔橡胶制品有限公司 | 四川省 | O型圈（普通液压系统用O形橡胶密封圈） | 成品尺寸：26.62×2.95（mm） 胶料代号：BDF-H2751J | 2018.8.19 | 合格 |  | 沈阳产品质量监督检验院
141 | 威远庆华鸿运橡塑制品有限公司 | 四川省 | O形密封圈（普通液压系统用O形橡胶密封圈） | 14*1.8 YI7445 | 2018-8-10 | 合格 |  | 沈阳产品质量监督检验院
142 | 贵州大众橡胶有限公司 | 贵州省 | O形圈（普通液压系统用O形橡胶密封圈） | 成品尺寸 3.5×4.6 胶料代号：YI7445 | 2018-08-28 | 合格 |  | 沈阳产品质量监督检验院
143 | 陕西奉航橡胶密封件有限责任公司 | 陕西省 | O形圈（普通液压系统用O形橡胶密封圈） | 30*4.5-g-s 胶料代号 YII7445 | 2018.10.7 | 合格 |  | 沈阳产品质量监督检验院
144 | 陕西科隆能源科技股份有限公司 | 陕西省 | O形橡胶密封圈（采煤综合机械化设备用O形橡胶密封圈） | Φ47*3.1，胶料代号：ML281 | 2018.10 | 合格 |  | 辽宁省铁岭橡胶工业研究设计院（辽宁省橡胶制品质量监督检验中心）
145 | 西北橡胶塑料研究设计院有限公司 | 陕西省 | O形圈（采煤综合机械化设备O形橡胶密封圈） | 14.4*1.9 胶料号ML281 | 2018.09 | 合格 |  | 沈阳产品质量监督检验院
146 | 陕西鑫华兴橡胶制品有限公司 | 陕西省 | O形圈(普通液压系统用O形橡胶密封圈） | 115×5.7-G-S;胶料代号：YⅠ7445 | 2018.10.17 | 合格 |  | 辽宁省铁岭橡胶工业研究设计院（辽宁省橡胶制品质量监督检验中心）
147 | 兴平密封件总公司 | 陕西省 | O形密封圈 | 41.2*3.55mm YI7445 | 2018.10 | 合格 |  | 沈阳产品质量监督检验院
148 | 陕西榆林德封橡塑制品有限责任公司 | 陕西省 | 采煤综合机械化设备橡胶密封件用胶料 | 190/180/9.6 ML892 | 2018.11.14 | 合格 |  | 沈阳产品质量监督检验院
149 | 衡水诺信橡塑制品有限公司 | 河北省 | O型圈（普通液压系统用O型圈橡胶密封圈） | 成品尺寸 85.3×3.53-G-N ；胶料代号YII7445 | 2018.9.20 | 不合格 | 压缩永久变形 | 辽宁省铁岭橡胶工业研究设计院（辽宁省橡胶制品质量监督检验中心）
150 | 邢台铭川密封件有限公司 | 河北省 | O型圈（普通液压系统用O形橡胶密封圈） | 成品尺寸：18×2.65；胶料代号：YⅡ7445 | 2018.10 | 不合格 | 热空气老化试验（扯断伸长率变化率,硬度变化） | 辽宁省铁岭橡胶工业研究设计院（辽宁省橡胶制品质量监督检验中心）
151 | 邢台市龙滨橡塑制品有限公司 | 河北省 | 旋转轴唇形密封圈 | 145*195*17.4胶料代号XA7441 | 2018.9.1 | 不合格 | 热空气老化试验（硬度变化） | 沈阳产品质量监督检验院
152 | 邢台市鑫科石油设备有限公司 | 河北省 | 油封（旋转轴唇形密封圈） | 成品尺寸：25×40×7；胶料代号：XA7441 | 2018.9.29 | 不合格 | 热空气老化试验（扯断伸长率变化率） | 辽宁省铁岭橡胶工业研究设计院（辽宁省橡胶制品质量监督检验中心）
153 | 邢台市环发密封件有限公司 | 河北省 | 普通液压系统用O形橡胶密封圈 | 成品尺寸：70×5.7；胶料代号YⅡ7445 | 2018.9.20/20180920 | 不合格 | 压缩永久变形, 热空气老化试验（扯断伸长率变化率） | 辽宁省铁岭橡胶工业研究设计院（辽宁省橡胶制品质量监督检验中心）
154 | 巨鹿县育红重型汽车配件厂 | 河北省 | 旋转轴唇形橡胶密封圈 | 成品尺寸：42×58×7；胶料代号：XA7441（NBR5080） | / | 不合格 | 硬度，热空气老化试验（扯断伸长率变化率） | 辽宁省铁岭橡胶工业研究设计院（辽宁省橡胶制品质量监督检验中心）
155 | 铁岭蓝天橡胶制品有限公司 | 辽宁省 | O形圈（普通液压系统用O形橡胶密封圈） | 成品尺寸：28*3.55 胶料代号：YI7445 | 2018.08.25/2018.8-2 | 不合格 | 硬度 | 沈阳产品质量监督检验院
156 | 扬中市天成密封科技有限公司 | 江苏省 | O型圈（普通液压系统用O形橡胶密封圈） | 外101*3.1，胶料代号：YII7445 | 2018060508 | 不合格 | 压缩永久变形 | 盐城市产品质量监督检验所
157 | 常州金坛鑫宇橡塑制品厂 | 江苏省 | O形橡胶密封圈（普通液压系统用O形橡胶密封圈） | 19.8×2.1，胶料代号：YII7445 | 181003 | 不合格 | 压缩永久变形 | 盐城市产品质量监督检验所
158 | 常州市金坛恒丰塑胶制品厂 | 江苏省 | O形橡胶密封圈（普通液压系统用O形橡胶密封圈） | Φ27.3×1.8，胶料代号：YII7445 | 2018.9.5 | 不合格 | 压缩永久变形 | 盐城市产品质量监督检验所
159 | 仙居县亿然橡胶厂 | 浙江省 | 旋转轴唇形橡胶密封圈 | 成品尺寸 20×42×7 XA7441 | 2018-09-15 | 不合格 | 拉伸强度 | 浙江方圆检测集团股份有限公司（国家化学建材质量监督检验中心）
160 | 浙江省仙居县海宏橡胶制品厂 | 浙江省 | 旋转轴唇形橡胶密封圈 | 成品尺寸 30×45×8 XD8423 | 2018-09-15 | 不合格 | 拉伸强度 | 浙江方圆检测集团股份有限公司（国家化学建材质量监督检验中心）
161 | 安徽省庐江县华益橡胶制品有限公司 | 安徽省 | O型密封圈（普通液压系统用O形橡胶密封圈） | 成品尺寸： 170×5.3-G-N 胶料代号：YⅡ7445 | 2018年6月8日 | 不合格 | 热空气老化试验（扯断伸长率变化率） | 浙江方圆检测集团股份有限公司（国家化学建材质量监督检验中心）
162 | 安徽省庐江县双鑫橡胶制品有限公司 | 安徽省 | 橡胶O形圈（普通液压系统用O形橡胶密封圈） | 成品尺寸：18×2.4-G-N 胶料代号：YⅠ7445 | 2018年5月18日 | 不合格 | 脆性温度 | 浙江方圆检测集团股份有限公司（国家化学建材质量监督检验中心）
163 | 青岛华磊密封工业有限公司 | 山东省 | 0形圈（普通液压系统用O形橡胶密封圈） | 成品尺寸：φ19×2.65（19×2.65-G-N），胶料代号：YⅡ7445 | 2018-09-25 | 不合格 | 耐液体试验（体积变化率） | 盐城市产品质量监督检验所
164 | 重庆丰海化学制品有限公司 | 重庆市 | O形圈（普通液压系统用O形橡胶密封圈） | 成品尺寸：23.5×2.5 胶料代号：YII7445 | 2018-07-12 | 不合格 | 压缩永久变形, 热空气老化试验（扯断伸长率变化率） | 辽宁省铁岭橡胶工业研究设计院（辽宁省橡胶制品质量监督检验中心）
165 | 重庆全城油封有限公司 | 重庆市 | O形圈（普通液压系统用O形橡胶密封圈） | 成品尺寸：10.2×2.65； 胶料代号：YII7445 | 2018-03-26/WG18103007003 | 不合格 | 压缩永久变形, 热空气老化试验（扯断伸长率变化率） | 辽宁省铁岭橡胶工业研究设计院（辽宁省橡胶制品质量监督检验中心）
166 | 广汉市星辉机械厂（普通合伙） | 四川省 | O型密封圈（普通液压系统用O形橡胶密封圈） | 成品尺寸：15×2.5（mm） 胶料代号：YI7445 | 2018.8.28/1809001 | 不合格 | 硬度 | 沈阳产品质量监督检验院
167 | 四川沃尔斯宏泰橡塑科技有限公司 | 四川省 | 大力神后轮油封橡胶密封制品（旋转轴唇形橡胶密封圈） | 成品尺寸：190×220×22（mm），胶料代号：XA7453 | 2018-9-7 | 不合格 | 压缩永久变形,脆性温度 | 辽宁省铁岭橡胶工业研究设计院（辽宁省橡胶制品质量监督检验中心）
168 | 成都盛帮双核科技有限公司 | 四川省 | 橡胶密封制品（普通液压系统用O形橡胶密封圈） | 成品尺寸：92.08×5.33mm，胶料代号YⅠ7445 | 2018081333 | 不合格 | 硬度, 耐液体试验（体积变化率,硬度变化） | 辽宁省铁岭橡胶工业研究设计院（辽宁省橡胶制品质量监督检验中心）
169 | 成都市潭源橡塑密封件厂 | 四川省 | 橡胶密封制品（普通液压系统用O形橡胶密封圈） | 成品尺寸：39.5×3.55mm，胶料代号：YΙ7445 | 2018.9.28 | 不合格 | 耐液体试验（体积变化率,硬度变化） | 辽宁省铁岭橡胶工业研究设计院（辽宁省橡胶制品质量监督检验中心）
170 | 四川诺成航空橡塑密封有限责任公司 | 四川省 | O型圈（普通液压系统用O型橡胶密封圈） | 成品尺寸：31.6×2.4（mm）；胶料代号：YI7445【N008（瑞翁）】 | 2017.9.29/2017-09-824 | 不合格 | 耐液体试验（体积变化率） | 辽宁省铁岭橡胶工业研究设计院（辽宁省橡胶制品质量监督检验中心） | 初检不合格，企业提出复检，复检仍不合格。
171 | 泸州长江液压密封件有限公司 | 四川省 | O型密封圈（普通液压系统用O形橡胶密封圈） | 成品尺寸：54.5×3.55-G-N，胶料代号：YI8535 | 成品：2017.10.07，胶片、圆柱体：2018.09.04 | 不合格 | 耐液体试验（体积变化率） | 辽宁省铁岭橡胶工业研究设计院（辽宁省橡胶制品质量监督检验中心）
172 | 兰州兰石石油装备工程股份有限公司 | 甘肃省 | O形圈（普通液压系统用O形橡胶密封圈） | φ68.6×5.7 胶料代号：YI7445 | 2018-07-26 | 不合格 | 硬度 | 沈阳产品质量监督检验院
注：按行政区域排序。