## 汇总表（详表
广佛消委会2019年人造石卫生洁具比较试验结果汇总表
序 号 | 检验 报告号 | 样品名称 | 标称商标或品牌 | 规格型号 | 批号或生产日期 | 样品单价 | 生产商/制造商名称 | 生产商/制造商地址 | 耐污染性 |  |  | 耐日用 化学药品性 |  |  | 耐冲击性 |  |  | 巴氏硬度 |  |  | 耐磨性 |  |  | 划痕测试 |  |  | 耐热性 |  |  | 耐热水性 |  |  | 耐高温性能 |  |  | 线性热膨胀系数 |  |  | 光泽 |  |  | 光泽度 |  |  | 总判定 | 备注
|  |  |  | 规格型号 | 批号或生产日期 | 样品单价 | 生产商/制造商名称 | 生产商/制造商地址 | 标准值 | 标示值 | 实测值 | 标准值 | 标示值 | 实测值 | 标准值 | 标示值 | 实测值 | 标准值 | 标示值 | 实测值 | 标准值 | 标示值 | 实测值 | 标准值 | 标示值 | 实测值 | 标准值 | 标示值 | 实测值 | 标准值 | 标示值 | 实测值 | 标准值 | 标示值 | 实测值 | 标准值 | 标示值 | 实测值 | 标准值 | 标示值 | 实测值 | 标准值 | 标示值 | 实测值
|  |  |  | 规格型号 | 批号或生产日期 | 样品单价 | 生产商/制造商名称 | 生产商/制造商地址
1 | 1 | 2 | 4 | 5 | 9 | 10 | 11 |  | 12 | 13 | 14 | 15 | 13 | 17 | 18 | 13 | 20 | 21 | 13 | 23 | 24 | 13 | 26 | 27 | 13 | 29 | 30 | 13 | 32 | 33 | 13 | 35 | 36 | 13 | 38 | 39 | 13 | 41 | 42 | 13 | 44 | 45 | 13 | 47 | 72 | 73
1 | G19-WT7922 | 北欧阳台洗衣柜 | 佐诺 | 70cm-原木色长度：61cm(含)-90cm(含)（线上） | ------ | 1130 | 杭州爱蕾莎洁具有限公司 | 萧山区衙前镇新林周村 | 非陶瓷类卫生洁具产品耐污染值总和不得超过44 | 无 | 30 | 经耐日用化学药品试验后，非陶瓷类卫生洁具产品表面应无明显损伤，轻度损坏用600目砂纸轻擦即可除去，损伤程度应不影响产品的使用性能，并易恢复至原状。 | 无 | 符合 （无损伤） | 质量为（112±1）g的钢球从2m高处自由落到产品底部中央，不应有明显的裂纹或其他明显损坏。 | 无 | 符合 | ≥35 | 无 | 62 | 实体面材耐磨性≤0.6g | 无 | 0.3g（实体面材） | 不应有超过0.10mm深度的划痕，而且当表层厚度小于0.10mm时，划痕不应穿透表层材料。 | 无 | 0.08mm | 试样表面应无破裂，裂缝或起泡。任何变色采用研磨剂或抛光剂可除去并接近板材原状，并不影响板材的使用。 | 无 | 符合 | 试验后产品标明应无裂纹、气泡，且无明显的变色、褪色。 | 无 | 符合 | 试样表面应无破裂、裂缝或鼓泡等显著影响。表面缺陷易打磨恢复至原样，并不影响板材的使用。 | 无 | 符合 | 实体面材的线性热膨胀系数≤5.0×10-5℃-1 | 无 | 3.8×10-5（实体面材） | 一件产品或配套产品之间应无明显光泽差异 | 无 | 符合 | 石英石高光板＞70 | 无 | 不适用 | 不作判定 |  | ------ | ------
2 | G19-WT7923 | 心海伽蓝不锈钢阳台洗衣机柜子组合 | 心海伽蓝 | 1.2米珍珠白左盆1（线上） | ------ | 2198 | 佛山市伽蓝洁具有限公司 | 佛山市南海区九江镇镇南工业区 | 非陶瓷类卫生洁具产品耐污染值总和不得超过44 | 无 | 34 | 经耐日用化学药品试验后，非陶瓷类卫生洁具产品表面应无明显损伤，轻度损坏用600目砂纸轻擦即可除去，损伤程度应不影响产品的使用性能，并易恢复至原状。 | 无 | 符合 （无损伤） | 质量为（112±1）g的钢球从2m高处自由落到产品底部中央，不应有明显的裂纹或其他明显损坏。 | 无 | 符合 | ≥35 | 无 | 51 | 实体面材耐磨性≤0.6g | 无 | 0.4g（实体面材） | 不应有超过0.10mm深度的划痕，而且当表层厚度小于0.10mm时，划痕不应穿透表层材料。 | 无 | 0.06mm | 试样表面应无破裂，裂缝或起泡。任何变色采用研磨剂或抛光剂可除去并接近板材原状，并不影响板材的使用。 | 无 | 符合 | 试验后产品标明应无裂纹、气泡，且无明显的变色、褪色。 | 无 | 符合 | 试样表面应无破裂、裂缝或鼓泡等显著影响。表面缺陷易打磨恢复至原样，并不影响板材的使用。 | 无 | 符合 | 实体面材的线性热膨胀系数≤5.0×10-5℃-1 | 无 | 4.5×10-5（实体面材） | 一件产品或配套产品之间应无明显光泽差异。 | 无 | 符合 | 石英石高光板＞70 | 无 | 不适用 | 不作判定 |  | 心海伽蓝 | 广东省佛山市
3 | G19-WT7924 | 希箭洗衣机柜子 | 希箭 | 白色0.95m平行左盆（线上） | ------ | 1180 | 湖南希箭智能家居有限公司 | 长沙高新开发区文轩路27号麓谷钰园F4栋1805号 | 非陶瓷类卫生洁具产品耐污染值总和不得超过44 | 无 | 32 | 经耐日用化学药品试验后，非陶瓷类卫生洁具产品表面应无明显损伤，轻度损坏用600目砂纸轻擦即可除去，损伤程度应不影响产品的使用性能，并易恢复至原状。 | 无 | 符合 （无损伤） | 质量为（112±1）g的钢球从2m高处自由落到产品底部中央，不应有明显的裂纹或其他明显损坏。 | 无 | 符合 | ≥35 | 无 | 60 | 实体面材耐磨性≤0.6g | 无 | 0.4g（实体面材） | 不应有超过0.10mm深度的划痕，而且当表层厚度小于0.10mm时，划痕不应穿透表层材料。 | 无 | 0.06mm | 试样表面应无破裂，裂缝或起泡。任何变色采用研磨剂或抛光剂可除去并接近板材原状，并不影响板材的使用。 | 无 | 符合 | 试验后产品标明应无裂纹、气泡，且无明显的变色、褪色。 | 无 | 符合 | 试样表面应无破裂、裂缝或鼓泡等显著影响。表面缺陷易打磨恢复至原样，并不影响板材的使用。 | 无 | 符合 | 实体面材的线性热膨胀系数≤5.0×10-5℃-1 | 无 | 4.2×10-5（实体面材） | 一件产品或配套产品之间应无明显光泽差异。 | 无 | 符合 | 石英石高光板＞70 | 无 | 不适用 | 不作判定 |  | 湖南希箭智能家居有限公司 | 长沙高新开发区文轩路27号
4 | G19-WT7925 | 四季沐歌洗衣机柜 | 四季沐歌 | M-GX0011(10)-R洗衣机柜（线上） | ------ | 1498 | 广州四季沐歌厨卫有限公司 | 广州市番禺区番禺大道北555号番禺节能科技园内天安科技创新大厦316之二 | 非陶瓷类卫生洁具产品耐污染值总和不得超过44 | 无 | 34 | 经耐日用化学药品试验后，非陶瓷类卫生洁具产品表面应无明显损伤，轻度损坏用600目砂纸轻擦即可除去，损伤程度应不影响产品的使用性能，并易恢复至原状。 | 无 | 符合 （无损伤） | 质量为（112±1）g的钢球从2m高处自由落到产品底部中央，不应有明显的裂纹或其他明显损坏。 | 无 | 符合 | ≥35 | 无 | 51 | 实体面材耐磨性≤0.6g | 无 | 0.4g（实体面材） | 不应有超过0.10mm深度的划痕，而且当表层厚度小于0.10mm时，划痕不应穿透表层材料。 | 无 | 0.06mm | 试样表面应无破裂，裂缝或起泡。任何变色采用研磨剂或抛光剂可除去并接近板材原状，并不影响板材的使用。 | 无 | 符合 | 试验后产品标明应无裂纹、气泡，且无明显的变色、褪色。 | 无 | 符合 | 试样表面应无破裂、裂缝或鼓泡等显著影响。表面缺陷易打磨恢复至原样，并不影响板材的使用。 | 无 | 符合 | 实体面材的线性热膨胀系数≤5.0×10-5℃-1 | 无 | 4.3×10-5（实体面材） | 一件产品或配套产品之间应无明显光泽差异。 | 无 | 符合 | 石英石高光板＞70 | 无 | 不适用 | 不作判定 |  | 广州四季沐歌厨卫有限公司 | 广东省佛山市南海区丹灶镇国家生态工业园朝阳路
5 | G19-WT7926 | 洗衣柜阳台组合浴室一体柜 | 瑞斯丽 | 1.0米（线上） | ------ | 970 | 瑞斯丽家居旗舰店 | 杭州市文一西路969号3号楼小邮局 | 非陶瓷类卫生洁具产品耐污染值总和不得超过44 | 无 | 30 | 经耐日用化学药品试验后，非陶瓷类卫生洁具产品表面应无明显损伤，轻度损坏用600目砂纸轻擦即可除去，损伤程度应不影响产品的使用性能，并易恢复至原状。 | 无 | 符合 （无损伤） | 质量为（112±1）g的钢球从2m高处自由落到产品底部中央，不应有明显的裂纹或其他明显损坏。 | 无 | 符合 | ≥35 | 无 | 58 | 实体面材耐磨性≤0.6g | 无 | 0.3g（实体面材） | 不应有超过0.10mm深度的划痕，而且当表层厚度小于0.10mm时，划痕不应穿透表层材料。 | 无 | 0.06mm | 试样表面应无破裂，裂缝或起泡。任何变色采用研磨剂或抛光剂可除去并接近板材原状，并不影响板材的使用。 | 无 | 符合 | 试验后产品标明应无裂纹、气泡，且无明显的变色、褪色。 | 无 | 符合 | 试样表面应无破裂、裂缝或鼓泡等显著影响。表面缺陷易打磨恢复至原样，并不影响板材的使用。 | 无 | 符合 | 实体面材的线性热膨胀系数≤5.0×10-5℃-1 | 无 | 3.9×10-5（实体面材） | 一件产品或配套产品之间应无明显光泽差异。 | 无 | 符合 | 石英石高光板＞70 | 无 | 不适用 | 不作判定 |  | ------ | ------
6 | G19-WT7927 | 人造石台盆 | 锐箭 | 389L 900*550（线下） | ------ | 600 | 佛山市乐宁卫浴设备有限公司 | 佛山市南海区狮山镇罗村沙坑工业区第八间厂房 | 非陶瓷类卫生洁具产品耐污染值总和不得超过44 | 无 | 40 | 经耐日用化学药品试验后，非陶瓷类卫生洁具产品表面应无明显损伤，轻度损坏用600目砂纸轻擦即可除去，损伤程度应不影响产品的使用性能，并易恢复至原状。 | 无 | 符合 （无损伤） | 质量为（112±1）g的钢球从2m高处自由落到产品底部中央，不应有明显的裂纹或其他明显损坏。 | 无 | 符合 | ≥35 | 无 | 42 | 实体面材耐磨性≤0.6g | 无 | 0.4g（实体面材） | 不应有超过0.10mm深度的划痕，而且当表层厚度小于0.10mm时，划痕不应穿透表层材料。 | 无 | 0.08mm | 试样表面应无破裂，裂缝或起泡。任何变色采用研磨剂或抛光剂可除去并接近板材原状，并不影响板材的使用。 | 无 | 符合 | 试验后产品标明应无裂纹、气泡，且无明显的变色、褪色。 | 无 | 符合 | 试样表面应无破裂、裂缝或鼓泡等显著影响。表面缺陷易打磨恢复至原样，并不影响板材的使用。 | 无 | 符合 | 实体面材的线性热膨胀系数≤5.0×10-5℃-1 | 无 | 4.0×10-5（实体面材） | 一件产品或配套产品之间应无明显光泽差异。 | 无 | 符合 | 石英石高光板＞70 | 无 | 不适用 | 不作判定 |  | 佛山市乐宁卫浴设备有限公司 | 佛山市南海区狮山镇罗村沙坑工业区第八间厂房
7 | G19-WT7928 | 洗衣机柜子带搓板台盆池一体 | 欧缔菲 | 1米平盆（线上） | ------ | 970 | 杭州欧欧卫浴有限公司 | 浙江省杭州市萧山区瓜沥镇车路湾村 | (1)非陶瓷类卫生洁具产品耐污染值总和不得超过44 (2)最大污迹深度≤0.12mm | 无 | (1)44 (2)0.06mm | 经耐日用化学药品试验后，非陶瓷类卫生洁具产品表面应无明显损伤，轻度损坏用600目砂纸轻擦即可除去，损伤程度应不影响产品的使用性能，并易恢复至原状。 | 无 | 符合 （无损伤） | 质量为（112±1）g的钢球从2m高处自由落到产品底部中央，不应有明显的裂纹或其他明显损坏。 | 无 | 符合 | ≥35 | 无 | 54 | 实体面材耐磨性≤0.6g | 无 | 0.3g（实体面材） | 不应有超过0.10mm深度的划痕，而且当表层厚度小于0.10mm时，划痕不应穿透表层材料。 | 无 | 0.07mm | 试样表面应无破裂，裂缝或起泡。任何变色采用研磨剂或抛光剂可除去并接近板材原状，并不影响板材的使用。 | 无 | 符合 | 试验后产品标明应无裂纹、气泡，且无明显的变色、褪色。 | 无 | 符合 | 试样表面应无破裂、裂缝或鼓泡等显著影响。表面缺陷易打磨恢复至原样，并不影响板材的使用。 | 无 | 符合 | 实体面材的线性热膨胀系数≤5.0×10-5℃-1 | 无 | 4.1×10-5（实体面材） | 一件产品或配套产品之间应无明显光泽差异。 | 无 | 符合 | 石英石高光板＞70 | 无 | 不适用 | 不作判定 |  | ------ | 浙江省杭州市
8 | G19-WT7929 | 摩恩海伦娜900单孔柜体典雅灰 | 摩恩 | BCP52286 （线下） | ------ | 3349 | 摩恩厨卫有限公司 | 广州市天河区元岗北街160号摩恩公司 | (1)石英石台面耐污染值总和不得超过64 (2)最大污迹深度≤0.12mm | 无 | (1)58 (2)0.07mm | 石英石台面表面应无明显损伤，轻度损坏用600目砂纸轻擦即可除去，损伤程度应不影响板材的使用性，并易恢复至原状。 | 无 | 符合 （无损伤） | 质量为（112±1）g的钢球从2m高处自由落到产品底部中央，不应有明显的裂纹或其他明显损坏。 | 无 | 符合 | ≥35 | 无 | 不适用 | 石英石耐磨性≤300mm3 | 无 | 135mm3（石英石） | 不应有超过0.10mm深度的划痕，而且当表层厚度小于0.10mm时，划痕不应穿透表层材料。 | 无 | 不适用 | 试样表面应无破裂，裂缝或起泡。任何变色采用研磨剂或抛光剂可除去并接近板材原状，并不影响板材的使用。 | 无 | 符合 | 试验后产品标明应无裂纹、气泡，且无明显的变色、褪色。 | 无 | 符合 | 试样表面应无破裂、裂缝或鼓泡等显著影响。表面缺陷易打磨恢复至原样，并不影响板材的使用。 | 无 | 符合 | 石英石的线性热膨胀系数≤3.5×10-5℃-1 | 无 | 5.9×10-5（石英石） | 一件产品或配套产品之间应无明显光泽差异。 | 无 | 符合 | 石英石高光板＞70 | 无 | 不适用 | 不符合 |  | 摩恩（上海）厨卫有限公司 | 中国（上海）自由贸易试验区富特北路399号
9 | G19-WT7930 | 科勒星都900mm浴室家具深木纹999 | 科勒 | 99907T-C04（线下） | ------ | 3149 | 常熟科勒公司 | 江苏省常熟市东南经济开发区 | 石英石台面耐污染值总和不得超过64 | 无 | 22 | 石英石台面表面应无明显损伤，轻度损坏用600目砂纸轻擦即可除去，损伤程度应不影响板材的使用性，并易恢复至原状。 | 无 | 符合 （无损伤） | 质量为（112±1）g的钢球从2m高处自由落到产品底部中央，不应有明显的裂纹或其他明显损坏。 | 无 | 符合 | ≥35 | 无 | 不适用 | 石英石耐磨性≤300mm3 | 无 | 150mm3（石英石） | 不应有超过0.10mm深度的划痕，而且当表层厚度小于0.10mm时，划痕不应穿透表层材料。 | 无 | 不适用 | 试样表面应无破裂，裂缝或起泡。任何变色采用研磨剂或抛光剂可除去并接近板材原状，并不影响板材的使用。 | 无 | 符合 | 试验后产品标明应无裂纹、气泡，且无明显的变色、褪色。 | 无 | 符合 | 试样表面应无破裂、裂缝或鼓泡等显著影响。表面缺陷易打磨恢复至原样，并不影响板材的使用。 | 无 | 符合 | 石英石的线性热膨胀系数≤3.5×10-5℃-1 | 无 | 2.8×10-5（石英石） | 一件产品或配套产品之间应无明显光泽差异。 | 无 | 符合 | 石英石高光板＞70 | 无 | 不适用 | 不作判定 |  | 常熟科勒公司 | 江苏省常熟市东南经济开发区
10 | G19-WT7931 | 康佳不锈钢洗衣机柜子一体柜 | 康佳 | 白色0.95m平行左盆（线上） | ------ | 1350 | 深圳市康佳智能电器科技有限公司 | 深圳市前海深港合作区前湾一路1号A栋201室 | 非陶瓷类卫生洁具产品耐污染值总和不得超过44 | 无 | 30 | 经耐日用化学药品试验后，非陶瓷类卫生洁具产品表面应无明显损伤，轻度损坏用600目砂纸轻擦即可除去，损伤程度应不影响产品的使用性能，并易恢复至原状。 | 无 | 符合 （无损伤） | 质量为（112±1）g的钢球从2m高处自由落到产品底部中央，不应有明显的裂纹或其他明显损坏。 | 无 | 符合 | ≥35 | 无 | 51 | 实体面材耐磨性≤0.6g | 无 | 0.4g（实体面材） | 不应有超过0.10mm深度的划痕，而且当表层厚度小于0.10mm时，划痕不应穿透表层材料。 | 无 | 0.06mm | 试样表面应无破裂，裂缝或起泡。任何变色采用研磨剂或抛光剂可除去并接近板材原状，并不影响板材的使用。 | 无 | 符合 | 试验后产品标明应无裂纹、气泡，且无明显的变色、褪色。 | 无 | 符合 | 试样表面应无破裂、裂缝或鼓泡等显著影响。表面缺陷易打磨恢复至原样，并不影响板材的使用。 | 无 | 符合 | 实体面材的线性热膨胀系数≤5.0×10-5℃-1 | 无 | 4.1×10-5（实体面材） | 一件产品或配套产品之间应无明显光泽差异。 | 无 | 符合 | 石英石高光板＞70 | 无 | 不适用 | 不作判定 |  | 深圳市康佳智能电器科技有限公司 | 深圳市前海深港合作区前湾一路1号A栋201室
11 | G19-WT7932 | 卡贝空铝洗衣机柜子 | 卡贝 | 白-100cm-左柜-加厚太空铝（线上） | ------ | 1399 | 卡贝科技股份有限公司 | 浙江省瑞安市马屿镇工业区 | 非陶瓷类卫生洁具产品耐污染值总和不得超过44 | 无 | 32 | 经耐日用化学药品试验后，非陶瓷类卫生洁具产品表面应无明显损伤，轻度损坏用600目砂纸轻擦即可除去，损伤程度应不影响产品的使用性能，并易恢复至原状。 | 无 | 符合 （无损伤） | 质量为（112±1）g的钢球从2m高处自由落到产品底部中央，不应有明显的裂纹或其他明显损坏。 | 无 | 符合 | ≥35 | 无 | 59 | 实体面材耐磨性≤0.6g | 无 | 0.4g（实体面材） | 不应有超过0.10mm深度的划痕，而且当表层厚度小于0.10mm时，划痕不应穿透表层材料。 | 无 | 0.06mm | 试样表面应无破裂，裂缝或起泡。任何变色采用研磨剂或抛光剂可除去并接近板材原状，并不影响板材的使用。 | 无 | 符合 | 试验后产品标明应无裂纹、气泡，且无明显的变色、褪色。 | 无 | 符合 | 试样表面应无破裂、裂缝或鼓泡等显著影响。表面缺陷易打磨恢复至原样，并不影响板材的使用。 | 无 | 符合 | 实体面材的线性热膨胀系数≤5.0×10-5℃-1 | 无 | 4.1×10-5（实体面材） | 一件产品或配套产品之间应无明显光泽差异。 | 无 | 符合 | 石英石高光板＞70 | 无 | 不适用 | 不作判定 |  | 卡贝科技股份有限公司 | 浙江省瑞安市马屿镇工业区
12 | G19-WT7933 | jomoo九牧卫浴洗衣柜组合 | 九牧 | 1.2米阳台洗衣机柜左盆（不含镜柜）（线上） | ------ | 2549 | 九牧厨卫股份有限公司 | 福建省南安市仑仓镇登峰工业区28号 | 非陶瓷类卫生洁具产品耐污染值总和不得超过44 | 无 | 42 | 经耐日用化学药品试验后，非陶瓷类卫生洁具产品表面应无明显损伤，轻度损坏用600目砂纸轻擦即可除去，损伤程度应不影响产品的使用性能，并易恢复至原状。 | 无 | 符合 （无损伤） | 质量为（112±1）g的钢球从2m高处自由落到产品底部中央，不应有明显的裂纹或其他明显损坏。 | 无 | 符合 | ≥35 | 无 | 40 | 实体面材耐磨性≤0.6g | 无 | 0.4g（实体面材） | 不应有超过0.10mm深度的划痕，而且当表层厚度小于0.10mm时，划痕不应穿透表层材料。 | 无 | 0.08mm | 试样表面应无破裂，裂缝或起泡。任何变色采用研磨剂或抛光剂可除去并接近板材原状，并不影响板材的使用。 | 无 | 符合 | 试验后产品标明应无裂纹、气泡，且无明显的变色、褪色。 | 无 | 符合 | 试样表面应无破裂、裂缝或鼓泡等显著影响。表面缺陷易打磨恢复至原样，并不影响板材的使用。 | 无 | 符合 | 实体面材的线性热膨胀系数≤5.0×10-5℃-1 | 无 | 4.5×10-5（实体面材） | 一件产品或配套产品之间应无明显光泽差异。 | 无 | 符合 | 石英石高光板＞70 | 无 | 不适用 | 不作判定 |  | 九牧厨卫股份有限公司 | 福建省南安市经济开发区九牧工业园
13 | G19-WT7934 | 台面 | 金牌 | D03（线下） | ------ | 1700 | 厦门金牌厨柜股份有限公司 | 厦门市同安工业集中区同安园集和路190号 | 石英石台面耐污染值总和不得超过64 | 无 | 40 | 石英石台面表面应无明显损伤，轻度损坏用600目砂纸轻擦即可除去，损伤程度应不影响板材的使用性，并易恢复至原状。 | 无 | 符合 （无损伤） | 质量为（112±1）g的钢球从2m高处自由落到产品底部中央，不应有明显的裂纹或其他明显损坏。 | 无 | 符合 | ≥35 | 无 | 不适用 | 石英石耐磨性≤300mm3 | 无 | 96mm3（石英石） | 不应有超过0.10mm深度的划痕，而且当表层厚度小于0.10mm时，划痕不应穿透表层材料。 | 无 | 不适用 | 试样表面应无破裂，裂缝或起泡。任何变色采用研磨剂或抛光剂可除去并接近板材原状，并不影响板材的使用。 | 无 | 符合 | 试验后产品标明应无裂纹、气泡，且无明显的变色、褪色。 | 无 | 符合 | 试样表面应无破裂、裂缝或鼓泡等显著影响。表面缺陷易打磨恢复至原样，并不影响板材的使用。 | 无 | 符合 | 石英石的线性热膨胀系数≤3.5×10-5℃-1 | 无 | 2.5×10-5（石英石） | 一件产品或配套产品之间应无明显光泽差异。 | 无 | 符合 | 石英石高光板＞70 | 无 | 不适用 | 不作判定 |  | 金牌橱柜 | ------
14 | G19-WT7935 | 台面 | 箭牌 | （线下） | ------ | 900 | 广东乐华家具有限公司责任公司 | 广东省佛山市三水区南山镇漫江工业园3号 | (1)石英石台面耐污染值总和不得超过64 (2)最大污迹深度≤0.12mm | 无 | (1)42 (2)0.07mm | 石英石台面表面应无明显损伤，轻度损坏用600目砂纸轻擦即可除去，损伤程度应不影响板材的使用性，并易恢复至原状。 | 无 | 符合 （无损伤） | 质量为（112±1）g的钢球从2m高处自由落到产品底部中央，不应有明显的裂纹或其他明显损坏。 | 无 | 符合 | ≥35 | 无 | 不适用 | 石英石耐磨性≤300mm3 | 无 | 138mm3（石英石） | 不应有超过0.10mm深度的划痕，而且当表层厚度小于0.10mm时，划痕不应穿透表层材料。 | 无 | 不适用 | 试样表面应无破裂，裂缝或起泡。任何变色采用研磨剂或抛光剂可除去并接近板材原状，并不影响板材的使用。 | 无 | 符合 | 试验后产品标明应无裂纹、气泡，且无明显的变色、褪色。 | 无 | 符合 | 试样表面应无破裂、裂缝或鼓泡等显著影响。表面缺陷易打磨恢复至原样，并不影响板材的使用。 | 无 | 符合 | 石英石的线性热膨胀系数≤3.5×10-5℃-1 | 无 | 3.5×10-5（石英石） | 一件产品或配套产品之间应无明显光泽差异。 | 无 | 符合 | 石英石高光板＞70 | 无 | 不适用 | 不作判定 |  | ------ | ------
15 | G19-WT7936 | 新HEGII恒洁卫浴铝合金洗衣柜 | 恒洁 | N铝合金洗衣柜120cm（线上） | ------ | 1899 | 佛山市恒洁卫浴有限公司 | 佛山市三水区乐平镇中心科技工业园A区28号 | 非陶瓷类卫生洁具产品耐污染值总和不得超过44 | 无 | 40 | 经耐日用化学药品试验后，非陶瓷类卫生洁具产品表面应无明显损伤，轻度损坏用600目砂纸轻擦即可除去，损伤程度应不影响产品的使用性能，并易恢复至原状。 | 无 | 符合 （无损伤） | 质量为（112±1）g的钢球从2m高处自由落到产品底部中央，不应有明显的裂纹或其他明显损坏。 | 无 | 符合 | ≥35 | 无 | 44 | 实体面材耐磨性≤0.6g | 无 | 0.4g（实体面材） | 不应有超过0.10mm深度的划痕，而且当表层厚度小于0.10mm时，划痕不应穿透表层材料。 | 无 | 0.07mm | 试样表面应无破裂，裂缝或起泡。任何变色采用研磨剂或抛光剂可除去并接近板材原状，并不影响板材的使用。 | 无 | 符合 | 试验后产品标明应无裂纹、气泡，且无明显的变色、褪色。 | 无 | 符合 | 试样表面应无破裂、裂缝或鼓泡等显著影响。表面缺陷易打磨恢复至原样，并不影响板材的使用。 | 无 | 符合 | 实体面材的线性热膨胀系数≤5.0×10-5℃-1 | 无 | 4.4×10-5（实体面材） | 一件产品或配套产品之间应无明显光泽差异。 | 无 | 符合 | 石英石高光板＞70 | 无 | 不适用 | 不作判定 |  | 佛山市恒洁卫浴有限公司 | 佛山市三水区乐平镇中心科技工业园A区28号
16 | G19-WT7937 | 台盆 | 恒洁HEGII | 103506N-090（线下） | ------ | 1600 | 佛山市恒洁卫浴有限公司 | 佛山市三水区乐平镇中心科技工业园A区28号 | (1)非陶瓷类卫生洁具产品耐污染值总和不得超过44 (2)最大污迹深度≤0.12mm | 无 | (1)42 (2)0.08mm | 经耐日用化学药品试验后，非陶瓷类卫生洁具产品表面应无明显损伤，轻度损坏用600目砂纸轻擦即可除去，损伤程度应不影响产品的使用性能，并易恢复至原状。 | 无 | 符合 （无损伤） | 质量为（112±1）g的钢球从2m高处自由落到产品底部中央，不应有明显的裂纹或其他明显损坏。 | 无 | 符合 | ≥35 | 无 | 83 | 实体面材耐磨性≤0.6g | 无 | 0.3g（实体面材） | 不应有超过0.10mm深度的划痕，而且当表层厚度小于0.10mm时，划痕不应穿透表层材料。 | 无 | 0.07mm | 试样表面应无破裂，裂缝或起泡。任何变色采用研磨剂或抛光剂可除去并接近板材原状，并不影响板材的使用。 | 无 | 符合 | 试验后产品标明应无裂纹、气泡，且无明显的变色、褪色。 | 无 | 符合 | 试样表面应无破裂、裂缝或鼓泡等显著影响。表面缺陷易打磨恢复至原样，并不影响板材的使用。 | 无 | 符合 | 实体面材的线性热膨胀系数≤5.0×10-5℃-1 | 无 | 3.9×10-5（实体面材） | 一件产品或配套产品之间应无明显光泽差异。 | 无 | 符合 | 石英石高光板＞70 | 无 | 不适用 | 不作判定 |  | 佛山市恒洁卫浴有限公司 | 佛山市三水区乐平镇中心科技工业园A区28号
17 | G19-WT7938 | 哑光台盆 | 爱乐泉 | 2025 600×400×140 （线下） | ------ | 590 | 广东省佛山市南海区爱乐泉洁具厂 | 佛山市南海区罗村沙坑白水坑社岗 | (1)非陶瓷类卫生洁具产品耐污染值总和不得超过44 (2)最大污迹深度≤0.12mm | 无 | (1)72 (2)0.06mm | 经耐日用化学药品试验后，非陶瓷类卫生洁具产品表面应无明显损伤，轻度损坏用600目砂纸轻擦即可除去，损伤程度应不影响产品的使用性能，并易恢复至原状。 | 无 | 符合 （无损伤） | 质量为（112±1）g的钢球从2m高处自由落到产品底部中央，不应有明显的裂纹或其他明显损坏。 | 无 | 符合 | ≥35 | 无 | 52 | 实体面材耐磨性≤0.6g | 无 | 0.3g（实体面材） | 不应有超过0.10mm深度的划痕，而且当表层厚度小于0.10mm时，划痕不应穿透表层材料。 | 无 | 0.06mm | 试样表面应无破裂，裂缝或起泡。任何变色采用研磨剂或抛光剂可除去并接近板材原状，并不影响板材的使用。 | 无 | 符合 | 试验后产品标明应无裂纹、气泡，且无明显的变色、褪色。 | 无 | 符合 | 试样表面应无破裂、裂缝或鼓泡等显著影响。表面缺陷易打磨恢复至原样，并不影响板材的使用。 | 无 | 符合 | 实体面材的线性热膨胀系数≤5.0×10-5℃-1 | 无 | 5.0×10-5（实体面材） | 一件产品或配套产品之间应无明显光泽差异。 | 无 | 符合 | 石英石高光板＞70 | 无 | 不适用 | 不符合 |  | 广东省佛山市南海区爱乐泉洁具厂 | ------
18 | G19-WT7939 | TOTO北欧现代简约落地组合镜卫浴浴室柜 | TOTO | LBLW752M梳妆台+台盆+龙头（不含镜子）（线上） | ------ | 2449 | 东陶机器（广州）有限公司 | 广州市番禺区南村镇兴南大道715号 | 石英石台面耐污染值总和不得超过64 | 无 | 24 | 石英石台面表面应无明显损伤，轻度损坏用600目砂纸轻擦即可除去，损伤程度应不影响板材的使用性，并易恢复至原状。 | 无 | 符合 （无损伤） | 质量为（112±1）g的钢球从2m高处自由落到产品底部中央，不应有明显的裂纹或其他明显损坏。 | 无 | 符合 | ≥35 | 无 | 不适用 | 石英石耐磨性≤300mm3 | 无 | 142mm3（石英石） | 不应有超过0.10mm深度的划痕，而且当表层厚度小于0.10mm时，划痕不应穿透表层材料。 | 无 | 不适用 | 试样表面应无破裂，裂缝或起泡。任何变色采用研磨剂或抛光剂可除去并接近板材原状，并不影响板材的使用。 | 无 | 符合 | 试验后产品标明应无裂纹、气泡，且无明显的变色、褪色。 | 无 | 符合 | 试样表面应无破裂、裂缝或鼓泡等显著影响。表面缺陷易打磨恢复至原样，并不影响板材的使用。 | 无 | 符合 | 石英石的线性热膨胀系数≤3.5×10-5℃-1 | 无 | 0.8×10-5（石英石） | 一件产品或配套产品之间应无明显光泽差异。 | 无 | 符合 | 石英石高光板＞70 | 无 | 不适用 | 不作判定 |  | 东陶机器（广州）有限公司 | 广州市番禺区南村镇兴南大道715号
19 | G19-WT7940 | 新雅士白台面 | TOTO | DY3123-1000-548（线下） | ------ | 1800 | 东陶机器（广州）有限公司 | 广州市番禺区南村镇兴南大道715号 | 非陶瓷类卫生洁具产品耐污染值总和不得超过44 | 无 | 42 | 经耐日用化学药品试验后，非陶瓷类卫生洁具产品表面应无明显损伤，轻度损坏用600目砂纸轻擦即可除去，损伤程度应不影响产品的使用性能，并易恢复至原状。 | 无 | 符合 （无损伤） | 质量为（112±1）g的钢球从2m高处自由落到产品底部中央，不应有明显的裂纹或其他明显损坏。 | 无 | 符合 | ≥35 | 无 | 70 | 实体面材耐磨性≤0.6g | 无 | 0.4g（实体面材） | 不应有超过0.10mm深度的划痕，而且当表层厚度小于0.10mm时，划痕不应穿透表层材料。 | 无 | 0.08mm | 试样表面应无破裂，裂缝或起泡。任何变色采用研磨剂或抛光剂可除去并接近板材原状，并不影响板材的使用。 | 无 | 符合 | 试验后产品标明应无裂纹、气泡，且无明显的变色、褪色。 | 无 | 符合 | 试样表面应无破裂、裂缝或鼓泡等显著影响。表面缺陷易打磨恢复至原样，并不影响板材的使用。 | 无 | 符合 | 实体面材的线性热膨胀系数≤5.0×10-5℃-1 | 无 | 3.2×10-5（实体面材） | 一件产品或配套产品之间应无明显光泽差异。 | 无 | 符合 | 石英石高光板＞70 | 无 | 不适用 | 不作判定 |  | ------ | ------
20 | G19-WT7913 | 人造石台上盆 | 浴特舒 | （线下） | ------ | 1200 | 佛山市浴特舒卫浴（标称） | ------ | 非陶瓷类卫生洁具产品耐污染值总和不得超过44 | 无 | 68 | 经耐日用化学药品试验后，非陶瓷类卫生洁具产品表面应无明显损伤，轻度损坏用600目砂纸轻擦即可除去，损伤程度应不影响产品的使用性能，并易恢复至原状。 | 无 | 符合 （无损伤） | 质量为（112±1）g的钢球从2m高处自由落到产品底部中央，不应有明显的裂纹或其他明显损坏。 | 无 | 符合 | ≥35 | 无 | 39 | 实体面材耐磨性≤0.6g | 无 | 0.4g （实体面材） | 不应有超过0.10mm深度的划痕，而且当表层厚度小于0.10mm时，划痕不应穿透表层材料。 | 无 | 0.07mm | 试样表面应无破裂，裂缝或起泡。任何变色采用研磨剂或抛光剂可除去并接近板材原状，并不影响板材的使用。 | 无 | 符合 | 试验后产品标明应无裂纹、气泡，且无明显的变色、褪色。 | 无 | 符合 | 试样表面应无破裂、裂缝或鼓泡等显著影响。表面缺陷易打磨恢复至原样，并不影响板材的使用。 | 无 | 符合 | 实体面材的线性热膨胀系数≤5.0×10-5℃-1 | 无 | 5.0×10-5（实体面材） | 一件产品或配套产品之间应无明显光泽差异 | 无 | 符合 | 石英石高光板＞70 | 无 | 不适用 | 不符合
21 | G19-WT7914 | 人造石盆 | 韩品 | H-2301 600*360*140（线下） | ------ | 500 | 佛山市南海韩品卫浴有限公司（标称） | ------ | 非陶瓷类卫生洁具产品耐污染值总和不得超过44 | 无 | 66 | 经耐日用化学药品试验后，非陶瓷类卫生洁具产品表面应无明显损伤，轻度损坏用600目砂纸轻擦即可除去，损伤程度应不影响产品的使用性能，并易恢复至原状。 | 无 | 符合 （无损伤） | 质量为（112±1）g的钢球从2m高处自由落到产品底部中央，不应有明显的裂纹或其他明显损坏。 | 无 | 符合 | ≥35 | 无 | 46 | 实体面材耐磨性≤0.6g | 无 | 0.4g （实体面材） | 不应有超过0.10mm深度的划痕，而且当表层厚度小于0.10mm时，划痕不应穿透表层材料。 | 无 | 0.08mm | 试样表面应无破裂，裂缝或起泡。任何变色采用研磨剂或抛光剂可除去并接近板材原状，并不影响板材的使用。 | 无 | 符合 | 试验后产品标明应无裂纹、气泡，且无明显的变色、褪色。 | 无 | 符合 | 试样表面应无破裂、裂缝或鼓泡等显著影响。表面缺陷易打磨恢复至原样，并不影响板材的使用。 | 无 | 符合 | 实体面材的线性热膨胀系数≤5.0×10-5℃-1 | 无 | 8.0×10-5（实体面材） | 一件产品或配套产品之间应无明显光泽差异 | 无 | 符合 | 石英石高光板＞70 | 无 | 不适用 | 不符合
22 | G19-WT7915 | 台盆 | 美迪加 | H2358（线下） | ------ | 900 | 佛山市美迪加卫浴有限公司（标称） | ------ | 非陶瓷类卫生洁具产品耐污染值总和不得超过44 | 无 | 81 | 经耐日用化学药品试验后，非陶瓷类卫生洁具产品表面应无明显损伤，轻度损坏用600目砂纸轻擦即可除去，损伤程度应不影响产品的使用性能，并易恢复至原状。 | 无 | 符合 （无损伤） | 质量为（112±1）g的钢球从2m高处自由落到产品底部中央，不应有明显的裂纹或其他明显损坏。 | 无 | 符合 | ≥35 | 无 | 42 | 实体面材耐磨性≤0.6g | 无 | 0.3g （实体面材） | 不应有超过0.10mm深度的划痕，而且当表层厚度小于0.10mm时，划痕不应穿透表层材料。 | 无 | 0.08mm | 试样表面应无破裂，裂缝或起泡。任何变色采用研磨剂或抛光剂可除去并接近板材原状，并不影响板材的使用。 | 无 | 符合 | 试验后产品标明应无裂纹、气泡，且无明显的变色、褪色。 | 无 | 符合 | 试样表面应无破裂、裂缝或鼓泡等显著影响。表面缺陷易打磨恢复至原样，并不影响板材的使用。 | 无 | 符合 | 实体面材的线性热膨胀系数≤5.0×10-5℃-1 | 无 | 8.2×10-5（实体面材） | 一件产品或配套产品之间应无明显光泽差异 | 无 | 符合 | 石英石高光板＞70 | 无 | 不适用 | 不符合
23 | G19-WT7916 | 哑白台上盆 | 蒙克 | P124W3 420*420*110（线下） | ------ | 1300 | 佛山市蒙克建材有限公司（标称） | ------ | 非陶瓷类卫生洁具产品耐污染值总和不得超过44 | 无 | 76 | 经耐日用化学药品试验后，非陶瓷类卫生洁具产品表面应无明显损伤，轻度损坏用600目砂纸轻擦即可除去，损伤程度应不影响产品的使用性能，并易恢复至原状。 | 无 | 符合 （无损伤） | 质量为（112±1）g的钢球从2m高处自由落到产品底部中央，不应有明显的裂纹或其他明显损坏。 | 无 | 符合 | ≥35 | 无 | 54 | 实体面材耐磨性≤0.6g | 无 | 0.4g （实体面材） | 不应有超过0.10mm深度的划痕，而且当表层厚度小于0.10mm时，划痕不应穿透表层材料。 | 无 | 0.07mm | 试样表面应无破裂，裂缝或起泡。任何变色采用研磨剂或抛光剂可除去并接近板材原状，并不影响板材的使用。 | 无 | 符合 | 试验后产品标明应无裂纹、气泡，且无明显的变色、褪色。 | 无 | 符合 | 试样表面应无破裂、裂缝或鼓泡等显著影响。表面缺陷易打磨恢复至原样，并不影响板材的使用。 | 无 | 符合 | 实体面材的线性热膨胀系数≤5.0×10-5℃-1 | 无 | 4.9×10-5（实体面材） | 一件产品或配套产品之间应无明显光泽差异 | 无 | 符合 | 石英石高光板＞70 | 无 | 不适用 | 不符合
24 | G19-WT7917 | 白色台上盆 | 邦荻 | SMA5137 500*400（线下） | ------ | 580 | 广州邦获卫浴有限公司佛山分公司（标称） | ------ | 非陶瓷类卫生洁具产品耐污染值总和不得超过44 | 无 | 42 | 经耐日用化学药品试验后，非陶瓷类卫生洁具产品表面应无明显损伤，轻度损坏用600目砂纸轻擦即可除去，损伤程度应不影响产品的使用性能，并易恢复至原状。 | 无 | 符合 （无损伤） | 质量为（112±1）g的钢球从2m高处自由落到产品底部中央，不应有明显的裂纹或其他明显损坏。 | 无 | 符合 | ≥35 | 无 | 58 | 实体面材耐磨性≤0.6g | 无 | 0.4g （实体面材） | 不应有超过0.10mm深度的划痕，而且当表层厚度小于0.10mm时，划痕不应穿透表层材料。 | 无 | 0.06mm | 试样表面应无破裂，裂缝或起泡。任何变色采用研磨剂或抛光剂可除去并接近板材原状，并不影响板材的使用。 | 无 | 符合 | 试验后产品标明应无裂纹、气泡，且无明显的变色、褪色。 | 无 | 符合 | 试样表面应无破裂、裂缝或鼓泡等显著影响。表面缺陷易打磨恢复至原样，并不影响板材的使用。 | 无 | 符合 | 实体面材的线性热膨胀系数≤5.0×10-5℃-1 | 无 | 5.0×10-5（实体面材） | 一件产品或配套产品之间应无明显光泽差异 | 无 | 符合 | 石英石高光板＞70 | 无 | 不适用 | 不判定
25 | G19-WT7918 | 人造中花白台面 | COCO | 1000*550*6（线下） | ------ | 750 | 潮州市潮安区植如建筑陶瓷有限公司（标称） | ------ | 非陶瓷类卫生洁具产品耐污染值总和不得超过44 | 无 | 44 | 经耐日用化学药品试验后，非陶瓷类卫生洁具产品表面应无明显损伤，轻度损坏用600目砂纸轻擦即可除去，损伤程度应不影响产品的使用性能，并易恢复至原状。 | 无 | 符合 （无损伤） | 质量为（112±1）g的钢球从2m高处自由落到产品底部中央，不应有明显的裂纹或其他明显损坏。 | 无 | 符合 | ≥35 | 无 | 71 | 实体面材耐磨性≤0.6g | 无 | 0.3g （实体面材） | 不应有超过0.10mm深度的划痕，而且当表层厚度小于0.10mm时，划痕不应穿透表层材料。 | 无 | 0.06mm | 试样表面应无破裂，裂缝或起泡。任何变色采用研磨剂或抛光剂可除去并接近板材原状，并不影响板材的使用。 | 无 | 符合 | 试验后产品标明应无裂纹、气泡，且无明显的变色、褪色。 | 无 | 符合 | 试样表面应无破裂、裂缝或鼓泡等显著影响。表面缺陷易打磨恢复至原样，并不影响板材的使用。 | 无 | 符合 | 实体面材的线性热膨胀系数≤5.0×10-5℃-1 | 无 | 2.9×10-5（实体面材） | 一件产品或配套产品之间应无明显光泽差异 | 无 | 符合 | 石英石高光板＞70 | 无 | 不适用 | 不判定
26 | G19-WT7919 | 长方人造石台上盆全白色 | 铂顿厨卫 | （线下） | ------ | 950 | 佛山市澳霖建材有限公司（标称） | ------ | 非陶瓷类卫生洁具产品耐污染值总和不得超过44 | 无 | 76 | 经耐日用化学药品试验后，非陶瓷类卫生洁具产品表面应无明显损伤，轻度损坏用600目砂纸轻擦即可除去，损伤程度应不影响产品的使用性能，并易恢复至原状。 | 无 | 符合 （无损伤） | 质量为（112±1）g的钢球从2m高处自由落到产品底部中央，不应有明显的裂纹或其他明显损坏。 | 无 | 符合 | ≥35 | 无 | 53 | 实体面材耐磨性≤0.6g | 无 | 0.4g （实体面材） | 不应有超过0.10mm深度的划痕，而且当表层厚度小于0.10mm时，划痕不应穿透表层材料。 | 无 | 0.08mm | 试样表面应无破裂，裂缝或起泡。任何变色采用研磨剂或抛光剂可除去并接近板材原状，并不影响板材的使用。 | 无 | 符合 | 试验后产品标明应无裂纹、气泡，且无明显的变色、褪色。 | 无 | 符合 | 试样表面应无破裂、裂缝或鼓泡等显著影响。表面缺陷易打磨恢复至原样，并不影响板材的使用。 | 无 | 符合 | 实体面材的线性热膨胀系数≤5.0×10-5℃-1 | 无 | 4.9×10-5（实体面材） | 一件产品或配套产品之间应无明显光泽差异 | 无 | 符合 | 石英石高光板＞70 | 无 | 不适用 | 不符合
27 | G19-WT7920 | 实木 阳台洗衣柜组合（人造石台面） | 超诺 | 平盆-1米-单门-白木纹-左盆（线上） | ------ | 1055 | ------ | ------ | 非陶瓷类卫生洁具产品耐污染值总和不得超过44 | 无 | 30 | 经耐日用化学药品试验后，非陶瓷类卫生洁具产品表面应无明显损伤，轻度损坏用600目砂纸轻擦即可除去，损伤程度应不影响产品的使用性能，并易恢复至原状。 | 无 | 符合 （无损伤） | 质量为（112±1）g的钢球从2m高处自由落到产品底部中央，不应有明显的裂纹或其他明显损坏。 | 无 | 符合 | ≥35 | 无 | 61 | 实体面材耐磨性≤0.6g | 无 | 0.4g （实体面材） | 不应有超过0.10mm深度的划痕，而且当表层厚度小于0.10mm时，划痕不应穿透表层材料。 | 无 | 0.07mm | 试样表面应无破裂，裂缝或起泡。任何变色采用研磨剂或抛光剂可除去并接近板材原状，并不影响板材的使用。 | 无 | 符合 | 试验后产品标明应无裂纹、气泡，且无明显的变色、褪色。 | 无 | 符合 | 试样表面应无破裂、裂缝或鼓泡等显著影响。表面缺陷易打磨恢复至原样，并不影响板材的使用。 | 无 | 符合 | 实体面材的线性热膨胀系数≤5.0×10-5℃-1 | 无 | 3.1×10-5（实体面材） | 一件产品或配套产品之间应无明显光泽差异 | 无 | 符合 | 石英石高光板＞70 | 无 | 不适用 | 不判定