## Sheet1
2019年外墙涂料产品质量市监督抽查结果
本次抽查了15家企业生产的15批次产品。抽查结果全部合格。 依据GB/T 9755—2014《合成树脂乳液外墙涂料》、GB 24408—2009《建筑用外墙涂料中有害物质限量》等标准，对低温稳定性、对比率(白色和浅色)、耐碱性(48h)、耐水性(96h)、耐沾污性(白色和浅色)、耐洗刷性(2000次)、游离甲醛含量、乙二醇醚及醚酯含量总和、挥发性有机化合物含量(VOC)、重金属含量等10个项目进行了检验。 具体抽查结果如下：
2019年外墙涂料产品质量市监督抽查合格产品及企业名单
序号 | 单位名称 | 组织机构代码 | 产品名称 | 规格型号 | 生产日期 /批号 | 所属区市 | 承检机构
1 | 青岛富川新型材料有限公司 | 91370213595269761R | 耐候晴雨高级外墙水漆 | 25kg/桶 | 2019-10-08 | 李沧区 | 青岛市产品质量监督检验研究院
2 | 青岛爱可涂环保建材科技有限公司 | 913702133215043491 | 外墙环保面漆 | AT-5566W-18EP 25kg/桶 | 2019-09-30 | 李沧区 | 青岛市产品质量监督检验研究院
3 | 青岛明放添彩装饰材料有限公司 | 91370211MA3DCCDPX3 | 外墙乳胶漆 | 25kg/桶 | 2019-09-10 | 西海岸新区 | 青岛市产品质量监督检验研究院
4 | 青岛众博彩艺新材料有限公司 | 913702147667351072 | 外墙涂料 | 20kg/桶 | 2019-07-11 | 城阳区 | 青岛市产品质量监督检验研究院
5 | 青岛迪巴克新型材料科技有限公司 | 91370214579765554R | 外墙乳胶漆 | 25kg/桶 | 2019-10-10 | 城阳区 | 青岛市产品质量监督检验研究院
6 | 青岛天地彩涂料有限公司 | 9137021455398875XK | 外墙乳胶漆 | 25kg/桶 | 2019-09-14 | 城阳区 | 青岛市产品质量监督检验研究院
7 | 青岛易乐涂环保科技有限公司 | 91370213MA3NPGQN7J | 工程外墙漆 | 50kg/桶 | 2019-10-14 | 李沧区 | 青岛市产品质量监督检验研究院
8 | 青岛西峰园涂料有限公司 | 913702816867592560 | 外墙乳胶漆 | / | 2019-09-01 | 胶州市 | 青岛市产品质量监督检验研究院
9 | 青岛四时新型建材有限公司 | 91370281334214965W | 外墙乳胶漆 | 25kg/桶 | 2019-09-28 | 胶州市 | 青岛市产品质量监督检验研究院
10 | 青岛益群漆业集团有限公司 | 913702007306223897 | 外墙乳胶漆 | 25kg/桶 | 2019-10-15 | 西海岸新区 | 青岛市产品质量监督检验研究院
11 | 青岛腾桥建材科技有限公司 | 91370282561174035B | 外墙乳胶漆 | / | 2019-10-08 | 即墨区 | 青岛市产品质量监督检验研究院
12 | 青岛环秀涂料有限公司 | 913702827975029633 | 外墙普通乳胶漆 | 25kg/桶 | 2019-10-09 | 即墨区 | 青岛市产品质量监督检验研究院
13 | 青岛鸿运达涂料有限公司 | 91370282X14307839 | 外墙乳胶漆 | 25kg/桶 | 2019-10-10 | 即墨区 | 青岛市产品质量监督检验研究院
14 | 青岛大洋涂料厂 | 91370214163606920J | 外墙乳胶漆 | 25kg/桶 | 2019-10-18 | 城阳区 | 青岛市产品质量监督检验研究院
15 | 颐中(青岛)实业有限公司 | 913702112645927899 | 外墙乳胶漆 | E-9000 | 2019-03-10 | 西海岸新区 | 青岛市产品质量监督检验研究院

## Sheet2
2019年办公椅产品质量市监督抽查结果