## 检验结果汇总表
附件17
2019年沈阳市流通领域建筑装饰装修用塑料管材产品质量监督抽查结果统计表
序号 | 受检企业名称 | 受检企业行政区域 | 标称的生产企业名称 | 产品名称 | 规格型号 | 生产日期 | 抽查结果 | 不合格项目
1 | 沈阳市铁西区晟元建材经销处 | 铁西区 | 天津永高塑业发展有限公司 | 建筑排水用（PVC-U）管材 | dn50mm | 2019-09-07 | 合格 | /
2 | 沈阳鑫保通物资经销有限公司 | 于洪区 | 阜新威尔玛塑胶发展有限公司 | 建筑排水用（PVC-U）管材 | dn75mm | 2019-07-14 | 合格 | /
3 | 沈阳市沈北新区莉景水暖器材经销处 | 沈北新区 | 日丰企业集团有限公司 | 冷热水用聚丙烯（PP-R)管材 | dn20mmS3.2 | 2019-05-08 | 合格 | /
4 | 沈阳市沈北新区元通恒顺建材经销处 | 沈北新区 | 河北康辉塑胶制品有限公司 | 冷热水用聚丙烯（PP-R)管材 | dn20mmS3.2 | 2019-09-25 | 合格 | /
5 | 沈阳市沈北新区森玉源水暖器材经销处 | 沈北新区 | 武汉金牛经济发展有限公司 | 冷热水用聚丙烯（PP-R)管材 | dn20mmS3.2 | 2019-08-04 | 合格 | /
6 | 沈阳鑫保通物资经销有限公司 | 于洪区 | 阜新威尔玛塑胶发展有限公司 | 冷热水用聚丙烯（PP-R)管材 | dn20mmS3.2 | 2018-12-16 | 合格 | /
7 | 沈阳星德管道科技有限公司 | 于洪区 | 杭州星德建材有限公司 | 冷热水用聚丙烯（PP-R)管材 | dn20mmS3.2 | 2018-10-13 | 合格 | /
8 | 沈阳市于洪区中德如日管业销售处 | 于洪区 | 浙江中德实业有限公司 | 冷热水用聚丙烯（PP-R)管材 | dn20mmS3.2 | 2019-10-04 | 合格 | /
9 | 沈阳士新阳管业有限公司 | 铁西区 | 长春联塑实业有限公司 | 冷热水用聚丙烯（PP-R)管材 | dn20mmS3.2 | 2019-10-21 | 合格 | /
10 | 沈阳锦阔建材有限公司 | 铁西区 | 苏州皮尔特管业有限公司 | 冷热水用聚丙烯（PP-R)管材 | dn20mmS3.2 | 2019-09-18 | 合格 | /
11 | 沈阳市铁西区瀚浩水暖建材经销处 | 铁西区 | 沈阳公牛管道有限公司 | 冷热水用聚丙烯（PP-R)管材 | dn32mmS3.2 | 2019-10-21 | 合格 | /
12 | 沈阳市铁西区和晟元水暖管件经销处 | 铁西区 | 沈阳市和晟元管业有限公司 | 冷热水用聚丙烯（PP-R)管材 | dn20mmS3.2 | 2019-10-19 | 合格 | /
13 | 沈阳市铁西区天能耀煊水暖建材经销处 | 铁西区 | 北京新康亿管业有限公司 | 给水用（PVC-U)管材 | dn32mm PN1.6MPa | 2019-03-22 | 合格 | /
14 | 沈阳市铁西区裕丰香塑胶经销处 | 铁西区 | 沈阳远鼎塑业有限公司 | 给水用聚乙烯（PE）管材 | dn32mm PN1.6MPa | 2019-10-07 | 合格 | /
15 | 沈阳市铁西区天能耀煊水暖建材经销处 | 铁西区 | 河北宏信塑胶工业有限公司 | 建筑排水用（PVC-U）管材 | dn50mm | 2019-07-16 | 合格 | /