## 检验结果汇总表
附件20
2019年沈阳市流通领域门窗用未增塑聚氯乙烯型材产品质量监督抽查结果统计表
序号 | 受检企业名称 | 受检企业行政区域 | 标称的生产企业名称 | 产品名称 | 规格型号 | 生产日期 | 抽查结果 | 不合格项目
1 | 沈阳泓广骥门窗有限公司 | 皇姑区 | 大连实德塑料建材有限公司 | 门窗用未增塑聚氯乙烯型材 | 60框 | / | 合格 | /
2 | 沈阳泓广骥门窗有限公司 | 皇姑区 | 大连实德塑料建材有限公司 | 门窗用未增塑聚氯乙烯型材 | 60中梃 | / | 合格 | /
3 | 沈阳泓广骥门窗有限公司 | 皇姑区 | 唐山海螺型材有限公司 | 门窗用未增塑聚氯乙烯型材 | 60框 | / | 合格 | /
4 | 沈阳泓广骥门窗有限公司 | 皇姑区 | 唐山海螺型材有限公司 | 门窗用未增塑聚氯乙烯型材 | 60中梃 | / | 合格 | /
5 | 沈阳泓广骥门窗有限公司 | 皇姑区 | 沈阳辽沈塑料异型材有限公司 | 门窗用未增塑聚氯乙烯型材 | 60框 | / | 合格 | /
6 | 沈阳泓广骥门窗有限公司 | 皇姑区 | 沈阳辽沈塑料异型材有限公司 | 门窗用未增塑聚氯乙烯型材 | 60中梃 | / | 合格 | /
7 | 沈阳市铁西区吉龙塑钢经销部 | 铁西区 | 吉林中财管道有限公司 | 门窗用未增塑聚氯乙烯型材 | 60框 | / | 合格 | /
8 | 沈阳市铁西区吉龙塑钢经销部 | 铁西区 | 吉林中财管道有限公司 | 门窗用未增塑聚氯乙烯型材 | 60中梃 | / | 合格 | /
9 | 沈阳市铁西区吉龙塑钢经销部 | 铁西区 | 沈阳久利建材有限公司 | 门窗用未增塑聚氯乙烯型材 | 60框 | / | 合格 | /
10 | 沈阳市铁西区吉龙塑钢经销部 | 铁西区 | 沈阳久利建材有限公司 | 门窗用未增塑聚氯乙烯型材 | 60扇 | / | 合格 | /