## Sheet1
附件2
锁具等14种产品质量监督抽查企业情况表
序号 | 产品类别 | 统一社会信用代码或组织机构代码 | 企业名称 | 所在地 | 产品名称 | 商标 | 规格型号 | 产品等级 | 生产日期/批号 | 抽查日期 | 承检机构 | 抽查结果 | 主要不符合项目
1 | 机制砂 | 91410522MA44ALJQ3L | 安阳瑞东建材有限公司 | 安阳市安阳县 | 机制砂 | / | 粗砂 Ⅱ类 2区 | 合格 | 2020-7-28 | 2020-7-31 | 河南省产品质量监督检验院 | 不符合 | 颗粒级配
2 |  | 91410381MA44AWLU9K | 洛阳绿林建材有限公司 | 洛阳市偃师市 | 机制砂 | / | 中砂 Ⅰ类 2区 | 合格 | 2020-8-24 | 2020-8-25 | 河南省产品质量监督检验院 | 不符合 | 颗粒级配,细度模数,泥块含量
3 |  | 91410822586045352M | 博爱金隅水泥有限公司 | 焦作市博爱县 | 机制砂 | / | 中砂 Ⅲ类 1区 | 合格 | 2020-8-18 | 2020-8-23 | 河南省产品质量监督检验院 | 符合
4 |  | 914103236634072826 | 新安中联万基水泥有限公司 | 洛阳市新安县 | 机制砂 | / | 中砂 Ⅱ类 2区 | 合格 | 2020-8-20 | 2020-8-25 | 河南省产品质量监督检验院 | 符合
5 |  | 91411726MA403MDN17 | 泌阳金鼎再生资源利用有限公司 | 驻马店市泌阳县 | 机制砂 | / | 中砂 Ⅱ类 2区 | 合格 | 2020-8-17 | 2020-8-25 | 河南省产品质量监督检验院 | 符合
6 |  | 91411726MA40H1QQ89 | 泌阳县宏发建筑材料加工厂 | 驻马店市泌阳县 | 机制砂 | / | 中砂 Ⅱ类 2区 | 合格 | 2020-6-16 | 2020-8-26 | 河南省产品质量监督检验院 | 符合
7 | 建筑用钢筋 | 92410505MA41JB5L22 | 安阳市殷都区永昌金属制品厂 | 安阳市殷都区 | 冷轧带肋钢筋 | / | CRB550 6.0mm | 合格品 | 2020-4-30 | 2020-7-29 | 河南省产品质量监督检验院 | 不符合 | 强屈比、最大力总延伸率、重量偏差、横肋间距
8 |  | 914100007191734000 | 安阳钢铁股份有限公司 | 安阳市殷都区 | 热轧带肋钢筋 | / | HRB400E 16mm | 合格品 | 2020-7-28 | 2020-7-29 | 河南省产品质量监督检验院 | 符合
9 |  | 914114817736584000 | 闽源钢铁集团有限公司 | 永城市 | 热轧光圆钢筋 | / | HPB300 10mm | 合格品 | 2020-4-25 | 2020-8-12 | 河南省产品质量监督检验院 | 符合
10 |  | 914114817736584000 | 闽源钢铁集团有限公司 | 永城市 | 热轧带肋钢筋 | / | HRB400E 14mm | 合格品 | 2020-7-18 | 2020-8-12 | 河南省产品质量监督检验院 | 符合
11 |  | 91411602317254279H | 周口市巨兴冷轧有限公司 | 周口市川汇区 | 冷轧带肋钢筋 | / | CRB550 8.0mm | 合格品 | 2020-8-5 | 2020-8-11 | 河南省产品质量监督检验院 | 符合
12 |  | 91410400773690947R | 叶县庆华特钢实业有限公司 | 平顶山市叶县 | 低碳钢热轧圆盘条 | / | Q235 7.5mm | 合格品 | 2019-6-16 | 2020-8-11 | 河南省产品质量监督检验院 | 符合
13 |  | 91410400773690947R | 叶县庆华特钢实业有限公司 | 平顶山市叶县 | 热轧光圆钢筋 | / | HPB300 12mm | 合格品 | 2019-6-14 | 2020-8-11 | 河南省产品质量监督检验院 | 符合
14 |  | 91410400773690947R | 叶县庆华特钢实业有限公司 | 平顶山市叶县 | 热轧带肋钢筋 | / | HRB400E 12mm | 合格品 | 2020-7-7 | 2020-8-11 | 河南省产品质量监督检验院 | 符合
15 |  | 91410184715649815B | 河南福华钢铁集团有限公司 | 郑州市新郑市 | 热轧带肋钢筋 | / | HRB400E 25mm | 合格品 | 2020-7-6 | 2020-8-20 | 河南省产品质量监督检验院 | 符合
16 |  | 91410825MA3XDQJG6Y | 河南久盛祥高速冷轧有限公司 | 焦作市温县 | 冷轧带肋钢筋 | / | CRB600H 8mm | 合格品 | 2020-8-18 | 2020-8-19 | 河南省产品质量监督检验院 | 符合
17 |  | 91410882753851619J | 沁阳市宏达钢铁有限公司 | 焦作市沁阳市 | 热轧带肋钢筋 | / | HRB400E 8mm | 合格品 | 2020-8-16 | 2020-8-19 | 河南省产品质量监督检验院 | 符合
18 |  | 914190011774704000 | 河南济源钢铁（集团）有限公司 | 济源市济源市 | 热轧带肋钢筋 | / | HRB400E 14mm | 合格品 | 2020-8-5 | 2020-8-18 | 河南省产品质量监督检验院 | 符合
19 |  | 91410322753888227R | 洛阳洛钢集团钢铁有限公司 | 洛阳市孟津县 | 热轧带肋钢筋 | / | HRB400E 25mm | 合格品 | 2020-6-25 | 2020-8-17 | 河南省产品质量监督检验院 | 符合
20 |  | 914115001768825000 | 安钢集团信阳钢铁有限责任公司 | 信阳市平桥区 | 热轧光圆钢筋 | 豫信 | HPB300 10mm | 合格品 | 2020-8-9 | 2020-8-13 | 河南省产品质量监督检验院 | 符合
21 |  | 914115001768825000 | 安钢集团信阳钢铁有限责任公司 | 信阳市平桥区 | 热轧带肋钢筋 | 豫信 | HRB400E 22mm | 合格品 | 2020-7-16 | 2020-8-13 | 河南省产品质量监督检验院 | 符合
22 |  | 914105057850683000 | 安阳市钢铁实业有限责任公司 | 安阳市殷都区 | 热轧带肋钢筋 | / | HRB400E 14mm | 合格品 | 2020-6-27 | 2020-7-31 | 河南省产品质量监督检验院 | 符合
23 |  | 91410500758366444G | 河南亚新钢铁集团有限公司 | 安阳市汤阴县 | 热轧带肋钢筋 | / | HRB400E 18mm | 合格品 | 2020-7-24 | 2020-7-31 | 河南省产品质量监督检验院 | 符合
24 |  | 91410522719138510J | 沙钢集团安阳永兴特钢有限公司 | 安阳市安阳县 | 热轧带肋钢筋 | / | HRB400E 20mm | 合格品 | 2020-6-26 | 2020-7-30 | 河南省产品质量监督检验院 | 符合
25 |  | 91410500775147913T | 安阳市新普钢铁有限公司 | 安阳市殷都区 | 低碳钢热轧圆盘条 | / | Q235 10mm | 合格品 | 2020-7-28 | 2020-7-30 | 河南省产品质量监督检验院 | 符合
26 |  | 91410500775147913T | 安阳市新普钢铁有限公司 | 安阳市殷都区 | 热轧带肋钢筋 | / | HRB400E 18mm | 合格品 | 2020-7-23 | 2020-7-30 | 河南省产品质量监督检验院 | 符合
27 |  | 914105057126699000 | 安阳市工合金属制品厂 | 安阳市龙安区 | 冷轧带肋钢筋 | / | CRB550 9mm | 合格品 | 2020-7-2 | 2020-7-28 | 河南省产品质量监督检验院 | 符合
28 |  | 91410500684626767P | 河南省鼎鼎实业有限公司 | 安阳市龙安区 | 冷轧带肋钢筋 | / | CRB600H 8.0mm | 合格品 | 2020-7-28 | 2020-7-28 | 河南省产品质量监督检验院 | 符合
29 |  | 91410500MA3XEHXT2R | 安阳市荣昌冷轧有限公司 | 安阳市安阳开发区 | 冷轧带肋钢筋 | / | CRB550 8.0mm | 合格品 | 2020-7-20 | 2020-7-28 | 河南省产品质量监督检验院 | 符合
30 |  | 9141050007681238XX | 安阳复星合力新材料股份有限公司 | 安阳市安阳高新区 | 冷轧带肋钢筋 | / | CRB600H 6mm | 合格品 | 2020-7-23 | 2020-7-27 | 河南省产品质量监督检验院 | 符合
31 |  | 9141092672703616XX | 河南鹏达金属制品有限公司 | 濮阳市范县 | 热轧光圆钢筋 | / | HPB300 16mm | 合格品 | 2020-7-9 | 2020-7-23 | 河南省产品质量监督检验院 | 符合
32 |  | 9141092672703616XX | 河南鹏达金属制品有限公司 | 濮阳市范县 | 热轧带肋钢筋 | / | HRB400E 18mm | 合格品 | 2020-7-19 | 2020-7-23 | 河南省产品质量监督检验院 | 符合
33 |  | 91411104732446454W | 河南省向阳电力金具有限公司 | 漯河市召陵区 | 冷轧带肋钢筋 | / | CRB550 7mm | 合格品 | 2020-1-10 | 2020-8-10 | 河南省产品质量监督检验院 | 符合
34 | 木质地板 | 91410223058768784R | 河南克诺木业有限公司 | 开封市尉氏县 | 浸渍纸层压木质地板 | 克诺 | 810×131×12mm | 合格品 | 2020-6-6 | 2020-8-21 | 河南省产品质量监督检验院 | 不符合 | 甲醛释放量（1m?气候箱法）
35 |  | 91410725066494103B | 河南省百顺木业有限公司 | 新乡市原阳县 | 浸渍纸层压木质地板 | / | 810×170×12mm | 合格品 | 2020-5-10 | 2020-8-20 | 河南省产品质量监督检验院 | 不符合 | 内结合强度
36 |  | 92410100MA43HPQN14 | 郑州市郑东新区季平装饰材料商行 | 郑州市郑东新区 | 强化地板 | 席高 | 1215mm×165mm×12mm/印象系列 | 合格品家用Ⅱ级 | 2018-12-14 | 2020-8-21 | 河南省产品质量监督检验院 | 符合
37 |  | 92410100MA41CCWB7N | 郑州市郑东新区红星美凯龙康森装饰材料商行 | 郑州市郑东新区 | 实木复合地板 | 赫尔 | 900mm×127mm×12mm/爱琴海之恋 | 合格品家用Ⅰ | / | 2020-8-21 | 河南省产品质量监督检验院 | 符合
38 |  | 92410100MA436NRE9X | 郑州市郑东新区红星美凯龙亿隆建材商行 | 郑州市郑东新区 | 强化地板 | 大自然 | 1218mm×195mm×12mm | 合格品家用Ⅰ级 | 2020-5-7 | 2020-8-21 | 河南省产品质量监督检验院 | 符合
39 |  | 92410100MA42J3U25H | 郑州市郑东新区居然之家伟依建材商行 | 郑州市郑东新区 | 实木复合地板 | 生活家地板 | 1210mm×165mm×15mm | 合格品家用Ⅰ级 | 2019-12 | 2020-8-20 | 河南省产品质量监督检验院 | 符合
40 |  | 91410100MA45T7E729 | 郑州拔硕商贸有限公司 | 郑州市郑东新区 | 实木复合地板 | 北美枫情 | 910mm×130mm×15mm | 合格品家用Ⅰ级 | 2019-10-6 | 2020-8-20 | 河南省产品质量监督检验院 | 符合
41 |  | 92410100MA444Q625T | 郑州市郑东新区金鹏木地板商行 | 郑州市郑东新区 | 强化地板 | 圣象 | G6706/1286mm×196mm×7mm | 合格品家用Ⅰ级E1板 | 2019-12-13 | 2020-8-20 | 河南省产品质量监督检验院 | 符合
42 |  | 91410100MA44UBEM0K | 河南华琳源商贸有限公司 | 郑州市郑东新区 | 浸渍纸层压木质地板 | 申汉 | 1222×173×12mm | 合格品家用Ⅱ级 | 2020-7-28 | 2020-8-19 | 河南省产品质量监督检验院 | 符合
43 |  | 92410100MA45M65C5K | 郑州市郑东新区浩瀚建材商行 | 郑州市郑东新区 | 强化地板 | 菲林格尔 | AIR-548/1215×197×11mm | 合格品家用Ⅰ级 | 2020-7-18 | 2020-8-20 | 河南省产品质量监督检验院 | 符合
44 |  | 91410183330210342F | 郑州欣永森木业有限公司 | 郑州市新密市 | 强化地板 | 彼德兰堡 | 1220×200×12mm | 合格品 | 2020-7 | 2020-8-20 | 河南省产品质量监督检验院 | 符合
45 |  | 91410725MA3X88JC7E | 河南富晶森木业有限公司 | 新乡市原阳县 | 强化木地板 | 瀚美居 | 1250×200×12mm | 合格品 | 2020-8-16 | 2020-8-19 | 河南省产品质量监督检验院 | 符合
46 |  | 91410182745789659B | 郑州玉林木业有限公司 | 郑州市荥阳市 | 强化地板 | 玉林源 | 1220×200×12mm | 合格品 | 2020-6 | 2020-8-6 | 河南省产品质量监督检验院 | 符合
47 |  | 91411402MA3X90DP94 | 商丘亚热带木业有限公司 | 商丘市梁园区 | 实木复合地板 | / | 1210×165×16mm | 合格品 | 2020-2-2 | 2020-8-6 | 河南省产品质量监督检验院 | 符合
48 |  | 914115005569230000 | 信阳市佰泰木业有限公司 | 信阳市平桥区 | 强化地板 | / | 1223×195×12mm | 合格 家用Ⅰ级 E?级 | 2020-6-23 | 2020-8-4 | 河南省产品质量监督检验院 | 符合
49 |  | 91411403567284227J | 商丘市鼎盛新型装饰材料有限公司 | 商丘市睢阳区 | 浸渍纸层压木质地板 | 商鼎 | 809×147×12mm | 家用二级 E? | 2020-6-15 | 2020-7-21 | 河南省产品质量监督检验院 | 符合
50 |  | 91410222MA41RR1C0F | 开封盈旺木业有限公司 | 开封市通许县 | 浸渍纸层压木质地板 | / | 1220×197×12mm | 合格品 | 2020-5-22 | 2020-7-29 | 河南省产品质量监督检验院 | 符合
51 |  | 91410225090913339B | 兰考三环建材有限公司 | 兰考县 | 浸渍纸层压木质地板 | 华楠 | 1220×165×12mm | 合格品 | 2020-5-20 | 2020-7-27 | 河南省产品质量监督检验院 | 符合
52 |  | 91410225MA442HY52A | 兰考易相木业有限公司 | 兰考县 | 浸渍纸层压木质地板 | 格林尚居 | 150×810×12mm | 合格品 | 2020-5-10 | 2020-7-24 | 河南省产品质量监督检验院 | 符合
53 |  | 9141022206267342XF | 河南纳森木业有限公司 | 开封市通许县 | 浸渍纸层压木质地板 | 康纳森 | 1220×197×12mm | 合格品 | 2020-4-20 | 2020-7-23 | 河南省产品质量监督检验院 | 符合
54 |  | 91410222MA41RR0Q92 | 开封吉平木业有限公司 | 开封市通许县 | 浸渍纸层压木质地板 | 圣罗帝亚 | 1220×200×12mm | 合格品 | 2020-6-9 | 2020-7-23 | 河南省产品质量监督检验院 | 符合
55 |  | 91410222MA40WNBB19 | 开封亿润木业有限公司 | 开封市通许县 | 浸渍纸层压木质地板 | 赢钰 | 1220×200×12mm | 合格 | 2020-6-6 | 2020-7-23 | 河南省产品质量监督检验院 | 符合
56 |  | 91410223058787678P | 河南甲润木业有限公司 | 开封市尉氏县 | 浸渍纸层压木质地板 | 林肯 | 807×130×12mm | 合格品 | 2020-5-20 | 2020-7-21 | 河南省产品质量监督检验院 | 符合
57 |  | 914102230587602000 | 河南宝室达木业有限公司 | 开封市尉氏县 | 实木复合地板 | 圣菲林 | 1215×192×15mm | 合格品 | 2020-7-6 | 2020-7-21 | 河南省产品质量监督检验院 | 符合
58 |  | 91410223058760010L | 河南嘉和木业有限公司 | 开封市尉氏县 | 强化地板 | 创意玩家 | 165×1218×12mm | 合格品 | 2020-3-16 | 2020-7-21 | 河南省产品质量监督检验院 | 符合
59 |  | 91411381MA45849277 | 邓州市源林木业有限公司 | 邓州市 | 实木复合地板 | 益嘉地板 | 1225×194×12mm | 合格品 | 2020-6 | 2020-7-28 | 河南省产品质量监督检验院 | 符合
60 |  | 91410725MA40WFD10R | 河南爵派木业有限公司 | 新乡市原阳县 | 新三层实木复合地板 | / | 195×1225×15mm | 合格品 | 2020-6-22 | 2020-7-23 | 河南省产品质量监督检验院 | 符合
61 |  | 91410725066479915L | 河南省博睿家具有限公司 | 新乡市原阳县 | 强化木地板 | 欧蓝特 | 813×150×12mm | 家用Ⅱ级 E?级 | 2020-5-15 | 2020-7-23 | 河南省产品质量监督检验院 | 符合
62 | 新型墙体材料 | 914115030675646799 | 信阳东辰新型建材有限公司 | 信阳市平桥区 | 蒸压加气混凝土砌块 | / | 600mm×300mm×100mm | A3.5B06 合格品 | 2020-7-25 | 2020-8-6 | 河南省产品质量监督检验院 | 不符合 | 强度级别、抗冻性
63 |  | 914115230587613000 | 新县晨光建材有限公司 | 信阳市新县 | 蒸压加气混凝土砌块 | / | 600mm×300mm×150mm | A3.5B06 合格品 | 2020-7-30 | 2020-8-6 | 河南省产品质量监督检验院 | 不符合 | 强度级别、抗冻性
64 |  | 91410900668867173Y | 濮阳市新源建材有限公司 | 濮阳市华龙区 | 蒸压加气混凝土砌块 | / | 600mm×240mm×100mm | A3.5 B06 合格品 | 2020-7-3 | 2020-7-23 | 河南省产品质量监督检验院 | 不符合 | 强度级别、抗冻性
65 |  | 9141172408346212XP | 正阳县亨泰新型建材有限公司 | 驻马店市正阳县 | 蒸压加气混凝土砌块 | / | 600mm×300mm×100mm | A3.5B06 合格品 | 2020-7-25 | 2020-8-13 | 河南省产品质量监督检验院 | 不符合 | 强度级别、抗冻性
66 |  | 9141010373244714XL | 郑州鑫磊建筑材料有限公司 | 郑州市二七区 | 蒸压加气混凝土砌块 | / | 600mm×300mm×150mm | A3.5B06 合格品 | 2020-7-5 | 2020-8-11 | 河南省产品质量监督检验院 | 不符合 | 强度级别、抗冻性
67 |  | 91411526317286107P | 潢川县京九新型建材有限公司 | 信阳市潢川县 | 蒸压加气混凝土砌块 | / | 600mm×300mm×150mm | A3.5B06 合格品 | 2020-7-7 | 2020-8-12 | 河南省产品质量监督检验院 | 不符合 | 强度级别、抗冻性
68 |  | 91410603MA40PB7Y3A | 鹤壁市隆鑫建材有限公司 | 鹤壁市山城区 | 蒸压加气混凝土砌块 | / | 600mm×250mm×200mm | A3.5 B06 合格品 | 2020-7-10 | 2020-7-24 | 河南省产品质量监督检验院 | 不符合 | 强度级别、抗冻性
69 |  | 914115037891667000 | 信阳强能新型墙材有限公司 | 信阳市平桥区 | 蒸压加气混凝土砌块 | / | 600mm×300mm×100mm | A3.5B06 合格品 | 2020-8-1 | 2020-8-5 | 河南省产品质量监督检验院 | 不符合 | 强度等级、抗冻性
70 |  | 91410183MA45KNE50E | 新密市恒兴墙体材料有限公司 | 郑州市新密市 | 蒸压粉煤灰砖 | / | 196mm×90mm×50mm | MU10 | 2020-7-5 | 2020-7-21 | 河南省产品质量监督检验院 | 不符合 | 强度等级、吸水率
71 |  | 91411526660939259T | 潢川县新鑫建筑材料有限公司 | 信阳市潢川县 | 蒸压加气混凝土砌块 | / | 600mm×300mm×200mm | A3.5B06 合格品 | 2020-7-30 | 2020-8-7 | 河南省产品质量监督检验院 | 不符合 | 强度级别
72 |  | 91410203MA409U937Q | 开封市永兴粉煤灰砖厂 | 开封市顺河回族区 | 蒸压加气混凝土砌块 | / | 600mm×300mm×100mm | A3.5 B06 合格品 | 2020-7-10 | 2020-7-27 | 河南省产品质量监督检验院 | 不符合 | 强度级别
73 |  | 914114000822773000 | 商丘耀东建材有限公司 | 商丘市睢阳区 | 蒸压加气混凝土砌块 | / | 600mm×300mm×200mm | A3.5 B06 合格品 | 2020-7-10 | 2020-7-29 | 河南省产品质量监督检验院 | 不符合 | 强度级别
74 |  | 914116287880572000 | 鹿邑县大华建材有限公司 | 鹿邑县 | 蒸压加气混凝土砌块 | / | 600mm×300mm×200mm | A3.5 B06 合格品 | 2020-7-10 | 2020-7-30 | 河南省产品质量监督检验院 | 不符合 | 强度级别
75 |  | 914190010808323000 | 济源市华腾新型建材有限公司 | 济源市济源市 | 蒸压加气混凝土砌块 | / | 600mm×300mm×100mm | A3.5 B06 合格品 | 2020-7-15 | 2020-7-29 | 河南省产品质量监督检验院 | 不符合 | 干密度
76 |  | 91410883556910923Q | 孟州市三杰新型建材厂 | 焦作市孟州市 | 蒸压加气混凝土砌块 | / | 600mm×300mm×100mm | A3.5 B06 合格品 | 2020-5-10 | 2020-7-30 | 河南省产品质量监督检验院 | 不符合 | 干密度
77 |  | 91411624599125263T | 沈丘县华荣新型墙体材料有限公司 | 周口市沈丘县 | 蒸压加气混凝土砌块 | / | 600mm×300mm×100mm | A3.5 B06 合格品 | 2020-7-10 | 2020-7-31 | 河南省产品质量监督检验院 | 不符合 | 干密度
78 |  | 92410122MA43X1RA3D | 中牟金欣建材厂 | 郑州市中牟县 | 蒸压加气混凝土砌块 | / | 600mm×300mm×100mm | A3.5B06 合格品 | 2020-7-15 | 2020-8-3 | 河南省产品质量监督检验院 | 不符合 | 干密度
79 |  | 91410300695965713K | 洛阳中鸿建材科技有限公司 | 洛阳市涧西区 | 蒸压粉煤灰砖 | / | 240mm×115mm×53mm | MU10 合格品 | 2020-7-12 | 2020-7-23 | 河南省产品质量监督检验院 | 不符合 | 吸水率
80 |  | 91410184670054948K | 新郑市金鑫建材有限公司 | 郑州市新郑市 | 蒸压粉煤灰砖 | / | 200mm×100mm×50mm | MU10 | 2020-5-10 | 2020-8-4 | 河南省产品质量监督检验院 | 不符合 | 吸水率
81 |  | 914101856780998000 | 登封市恒业制砖有限公司 | 郑州市登封市 | 蒸压粉煤灰砖 | / | 240mm×115mm×53mm | MU10 | 2020-7-10 | 2020-8-7 | 河南省产品质量监督检验院 | 不符合 | 吸水率
82 |  | 91411723344904927F | 平舆县党勇新型建材有限公司 | 驻马店市平舆县 | 蒸压加气混凝土砌块 | / | 600mm×300mm×100mm | A3.5B06 合格品 | 2020-7-15 | 2020-8-4 | 河南省产品质量监督检验院 | 符合
83 |  | 91411727558302307Q | 汝南县玉兰建材有限公司 | 驻马店市汝南县 | 蒸压粉煤灰砖 | / | 240mm×115mm×53mm | MU15 合格品 | 2020-7-4 | 2020-8-5 | 河南省产品质量监督检验院 | 符合
84 |  | 914115006999918000 | 信阳高兴达节能建材有限公司 | 信阳市平桥区 | 蒸压加气混凝土砌块 | / | 600mm×200mm×200mm | A3.5B06 合格品 | 2020-7-28 | 2020-8-5 | 河南省产品质量监督检验院 | 符合
85 |  | 9141150056727415X6 | 信阳家安新型墙材有限公司 | 信阳市平桥区 | 蒸压加气混凝土砌块 | / | 600mm×300mm×200mm | A3.5B06 合格品 | 2020-7-20 | 2020-8-6 | 河南省产品质量监督检验院 | 符合
86 |  | 9141152205878694XW | 光山县义兴建材有限公司 | 信阳市光山县 | 蒸压加气混凝土砌块 | / | 600mm×300mm×120mm | A3.5B06 合格品 | 2020-8-1 | 2020-8-7 | 河南省产品质量监督检验院 | 符合
87 |  | 91411522596268613Y | 光山县北向店乡丰源建材有限公司 | 信阳市光山县 | 蒸压粉煤灰砖 | / | 200mm×95mm×50mm | MU10 合格品 | 2020-7-5 | 2020-8-7 | 河南省产品质量监督检验院 | 符合
88 |  | 91410782580306523K | 辉县市华源建材有限公司 | 新乡市辉县市 | 蒸压加气混凝土砌块 | / | 600mm×300mm×100mm | A3.5 B06 合格品 | 2020-7-12 | 2020-7-21 | 河南省产品质量监督检验院 | 符合
89 |  | 91410782MA3XC92D1R | 辉县市中实诚达新型墙材有限公司 | 新乡市辉县市 | 蒸压加气混凝土砌块 | / | 600mm×300mm×200mm | A3.5 B06 合格品 | 2020-7-10 | 2020-7-22 | 河南省产品质量监督检验院 | 符合
90 |  | 91410724551639855J | 获嘉县华厦建材有限公司 | 新乡市获嘉县 | 蒸压加气混凝土砌块 | / | 600mm×300mm×100mm | A3.5 B06 合格品 | 2020-7-12 | 2020-7-23 | 河南省产品质量监督检验院 | 符合
91 |  | 91410183788097871G | 郑州富莱格建筑材料有限公司 | 郑州市新密市 | 蒸压加气混凝土砌块 | / | 600mm×300mm×100mm | A3.5 B06 合格品 | 2020-7-10 | 20207-21 | 河南省产品质量监督检验院 | 符合
92 |  | 914101856646679000 | 登封市龙岩建材有限公司 | 郑州市登封市 | 蒸压加气混凝土砌块 | / | 600mm×300mm×100mm | A3.5 B06 合格品 | 2020-7-10 | 2020-7-22 | 河南省产品质量监督检验院 | 符合
93 |  | 91410185076846299Y | 郑州市安得广建材有限公司 | 郑州市登封市 | 蒸压加气混凝土砌块 | / | 600mm×300mm×100mm | A3.5 B06 合格品 | 2020-7-10 | 2020-7-22 | 河南省产品质量监督检验院 | 符合
94 |  | 91410185MA3X467G6H | 登封市永磊建材有限公司 | 郑州市登封市 | 蒸压粉煤灰砖 | / | 240mm×115mm×53mm | MU10 | 2020-7-8 | 2020-7-22 | 河南省产品质量监督检验院 | 符合
95 |  | 91410185695988106Q | 登封市真理建材砖厂 | 郑州市登封市 | 蒸压粉煤灰砖 | / | 200mm×115mm×53mm | MU10 合格品 | 2020-7-8 | 2020-7-22 | 河南省产品质量监督检验院 | 符合
96 |  | 9141038159764350XD | 洛阳征远建材有限公司 | 洛阳市伊滨区 | 蒸压加气混凝土砌块 | / | 600mm×240mm×100mm | A3.5 B06 合格品 | 2020-7-8 | 2020-7-23 | 河南省产品质量监督检验院 | 符合
97 |  | 9141018455574007XH | 河南耀升新材料科技有限公司 | 郑州市新郑市 | 蒸压粉煤灰砖 | / | 200mm×95mm×50mm | MU10 合格品 | 2020-7-12 | 2020-7-24 | 河南省产品质量监督检验院 | 符合
98 |  | 91410103683181487N | 郑州市百姓建材有限公司 | 郑州市二七区 | 蒸压加气混凝土砌块 | / | 600mm×300mm×100mm | A3.5 B06 合格品 | 2020-7-13 | 2020-7-24 | 河南省产品质量监督检验院 | 符合
99 |  | 914113007736740000 | 南阳市宛城区薛氏建材有限公司 | 南阳市宛城区 | 蒸压加气混凝土砌块 | / | 600mm×300mm×100mm | A3.5 B06 合格品 | 2020-7-18 | 2020-7-28 | 河南省产品质量监督检验院 | 符合
100 |  | 91411303766232585R | 南阳市盛宛建材有限公司 | 南阳市宛城区 | 蒸压加气混凝土砌块 | / | 600mm×300mm×100mm | A3.5 B06 合格品 | 2020-7-18 | 2020-7-28 | 河南省产品质量监督检验院 | 符合
101 |  | 91411222MA45D42A5L | 三门峡达昌新型建材有限公司 | 三门峡市陕州区 | 蒸压加气混凝土砌块 | / | 600mm×240mm×100mm | A3.5 B06 合格品 | 2020-7-18 | 2020-7-29 | 河南省产品质量监督检验院 | 符合
102 |  | 91410323763133717Q | 洛阳万基新型墙材有限公司 | 洛阳市新安县 | 蒸压加气混凝土砌块 | / | 600mm×240mm×100mm | A3.5 B06 合格品 | 2020-7-19 | 2020-7-29 | 河南省产品质量监督检验院 | 符合
103 |  | 9141082256104576XX | 博爱县敬业新型建材有限公司 | 焦作市博爱县 | 蒸压粉煤灰砖 | / | 240mm×115mm×53mm | MU10 | 2019-10 | 2020-7-30 | 河南省产品质量监督检验院 | 符合
104 |  | 91410821MA44AH2016 | 修武县美恒建材科技有限公司 | 焦作市修武县 | 蒸压加气混凝土砌块 | / | 600mm×300mm×100mm | A3.5 B06 合格品 | 2020-7-20 | 2020-7-31 | 河南省产品质量监督检验院 | 符合
105 |  | 91410804580304659N | 焦作市恒发建材有限公司 | 焦作市马村区 | 蒸压加气混凝土砌块 | / | 600mm×200mm×100mm | A3.5B06 合格品 | 2020-7-20 | 2020-7-31 | 河南省产品质量监督检验院 | 符合
106 |  | 91410804789184643A | 焦作市坚耐特轻型建材有限公司 | 焦作市马村区 | 蒸压加气混凝土砌块 | / | 600mm×200mm×100mm | A3.5B06 合格品 | 2020-7-20 | 2020-7-31 | 河南省产品质量监督检验院 | 符合
107 |  | 91410900789194737E | 濮阳市汇力新型建材有限公司 | 濮阳市华龙区 | 蒸压加气混凝土砌块 | / | 600mm×250mm×200mm | A3.5 B06 合格品 | 2020-7-7 | 2020-7-22 | 河南省产品质量监督检验院 | 符合
108 |  | 91410900791947718K | 濮阳市昌原电力新型建材有限公司 | 濮阳市华龙区 | 蒸压加气混凝土砌块 | / | 600mm×240mm×100mm | A3.5 B06 合格品 | 2020-7-10 | 2020-7-22 | 河南省产品质量监督检验院 | 符合
109 |  | 914109223267458000 | 清丰县建达新型建材有限公司 | 濮阳市清丰县 | 蒸压加气混凝土砌块 | / | 600mm×240mm×100mm | A3.5 B06 合格品 | 2020-7-3 | 2020-7-23 | 河南省产品质量监督检验院 | 符合
110 |  | 91410928MA447L7624 | 河南垚达鑫新型建材有限公司 | 濮阳市濮阳县 | 蒸压加气混凝土砌块 | / | 600mm×240mm×200mm | A3.5 B05 合格品 | 2020-7-10 | 2020-7-23 | 河南省产品质量监督检验院 | 符合
111 |  | 91410527MA3XFPKXXY | 内黄县新创墙体材料有限公司 | 安阳市内黄县 | 蒸压加气混凝土砌块 | / | 600mm×240mm×200mm | A3.5 B06 合格品 | 2020-7-13 | 2020-7-25 | 河南省产品质量监督检验院 | 符合
112 |  | 91410506MA44JARW2X | 安阳市天裕旭驰轻质建材有限公司 | 安阳市龙安区 | 蒸压加气混凝土砌块 | / | 600mm×300mm×200mm | A3.5B06 合格品 | 2020-7-10 | 2020-7-31 | 河南省产品质量监督检验院 | 符合
113 |  | 914117006817807000 | 驻马店市天山建材有限公司 | 驻马店市驿城区 | 蒸压加气混凝土砌块 | / | 600mm×300mm×100mm | A3.5B06 合格品 | 2020-7-31 | 2020-8-4 | 河南省产品质量监督检验院 | 符合
114 |  | 91411700680794480B | 驻马店市金顶建材实业有限公司 | 驻马店市驿城区 | 蒸压加气混凝土砌块 | / | 600mm×300mm×200mm | A3.5B06 合格品 | 2020-8-1 | 2020-8-14 | 河南省产品质量监督检验院 | 符合
115 |  | 91411728MA40BLRX3C | 遂平县宏图建材有限公司 | 驻马店市遂平县 | 蒸压加气混凝土砌块 | / | 600mm×300mm×200mm | A3.5B06 合格品 | 2020-6-25 | 2020-8-14 | 河南省产品质量监督检验院 | 符合
116 |  | 91411122571033455M | 河南省豫颖建材有限公司 | 漯河市临颍县 | 蒸压加气混凝土砌块 | / | 600mm×300mm×200mm | A3.5B06 合格品 | 2020-7-20 | 2020-8-15 | 河南省产品质量监督检验院 | 符合
117 |  | 91410526MA3XDX4RX3 | 河南瑞晟伟业再生能源有限公司 | 滑县 | 蒸压加气混凝土砌块 | / | 600mm×240mm×100mm | A3.5B06 合格品 | 2020-8-5 | 2020-8-17 | 河南省产品质量监督检验院 | 符合
118 |  | 91410526341751582D | 滑县永强新型建材有限公司 | 滑县 | 蒸压粉煤灰砖 | / | 200mm×95mm×50mm | MU10 合格品 | 2020-7-10 | 2020-8-17 | 河南省产品质量监督检验院 | 符合
119 |  | 91410581MA45UBA30U | 林州市中正粉煤灰综合利用有限公司 | 安阳市林州市 | 蒸压加气混凝土砌块 | / | 600mm×200mm×200mm | A3.5B06 合格品 | 2020-7-10 | 2020-8-18 | 河南省产品质量监督检验院 | 符合
120 |  | 91410500172191923G | 安阳化学工业集团有限责任公司 | 安阳市龙安区 | 蒸压加气混凝土砌块 | / | 600mm×200mm×250mm | A3.5B06 合格品 | 2020-7-30 | 2020-8-18 | 河南省产品质量监督检验院 | 符合
121 |  | 91410523590816885Y | 安阳启源新型建材有限公司 | 安阳市汤阴县 | 蒸压加气混凝土砌块 | / | 600mm×250mm×200mm | A3.5B06 合格品 | 2020-8-1 | 2020-8-19 | 河南省产品质量监督检验院 | 符合
122 |  | 91410721596268867B | 新乡县泰鑫建材有限公司 | 新乡市新乡县 | 蒸压加气混凝土砌块 | / | 600mm×240mm×200mm | A3.5 B06 合格品 | 2020-7-10 | 2020-7-23 | 河南省产品质量监督检验院 | 符合
123 |  | 9141072166186026X9 | 新乡县新天地建材有限公司 | 新乡市新乡县 | 蒸压加气混凝土砌块 | / | 600mm×300mm×200mm | A3.5 B06 合格品 | 2020-7-10 | 2020-7-23 | 河南省产品质量监督检验院 | 符合
124 |  | 91410600MA3X89DY8B | 鹤壁市浩达建材有限公司 | 鹤壁市淇滨区 | 蒸压加气混凝土砌块 | / | 600mm×300mm×100mm | A3.5 B06 合格品 | 2020-6-25 | 2020-7-24 | 河南省产品质量监督检验院 | 符合
125 |  | 91410600MA442N220K | 鹤壁市铂鑫建材有限公司 | 鹤壁市山城区 | 蒸压加气混凝土砌块 | / | 600mm×240mm×200mm | A3.5 B06 合格品 | 2020-6-20 | 2020-7-24 | 河南省产品质量监督检验院 | 符合
126 |  | 91410728077820568J | 河南平原同力建材有限公司 | 长垣市 | 蒸压粉煤灰砖 | / | 240mm×115mm×53mm | MU15 | 2020-6-25 | 2020-7-25 | 河南省产品质量监督检验院 | 符合
127 |  | 91410700MA3XC68A7W | 新乡市新原建材有限公司 | 新乡市平原示范区 | 蒸压粉煤灰砖 | / | 240mm×115mm×53mm | MU10 | 2020-7-1 | 2020-7-25 | 河南省产品质量监督检验院 | 符合
128 |  | 91410203MA47MW2D7H | 开封京宇新型环保材料有限公司 | 开封市顺河回族区 | 蒸压加气混凝土砌块 | / | 600mm×300mm×100mm | A3.5 B06 合格品 | 2020-7-17 | 2020-7-27 | 河南省产品质量监督检验院 | 符合
129 |  | 91410212576309510U | 开封旭业新型墙体材料有限公司 | 开封市祥符区 | 蒸压加气混凝土砌块 | / | 600mm×300mm×100mm | A3.5 B06 合格品 | 2020-6-25 | 2020-7-27 | 河南省产品质量监督检验院 | 符合
130 |  | 91410211573586678W | 开封市恒力新型建材有限公司 | 开封市龙亭区 | 蒸压加气混凝土砌块 | / | 600mm×300mm×100mm | A3.5 B06 合格品 | 2020-7-18 | 2020-7-28 | 河南省产品质量监督检验院 | 符合
131 |  | 91411625MA4483BK3A | 郸城县金信建材有限公司 | 周口市郸城县 | 蒸压粉煤灰砖 | / | 240mm×115mm×53mm | MU15 | 2020-7-1 | 2020-7-30 | 河南省产品质量监督检验院 | 符合
132 |  | 914116816831715000 | 项城市富强墙体材料有限公司 | 周口市项城市 | 蒸压加气混凝土砌块 | / | 600mm×200mm×300mm | A3.5 B06 合格品 | 2020-7-1 | 2020-7-31 | 河南省产品质量监督检验院 | 符合
133 |  | 9141162657246672XY | 淮阳县众诚高新建材有限公司 | 周口市淮阳县 | 蒸压加气混凝土砌块 | / | 600mm×200mm×300mm | A3.5 B06 合格品 | 2020-7-20 | 2020-8-1 | 河南省产品质量监督检验院 | 符合
134 |  | 914110816688811000 | 禹州市开元新型建材有限公司 | 许昌市禹州市 | 蒸压加气混凝土砌块 | / | 600mm×200mm×150mm | A3.5B06 合格品 | 2020-7-18 | 2020-8-17 | 河南省产品质量监督检验院 | 符合
135 |  | 91411081082259154A | 禹州市盛世节能材料有限公司 | 许昌市禹州市 | 蒸压粉煤灰砖 | / | 240mm×115mm×53mm | MU10 合格品 | 2020-7-20 | 2020-8-17 | 河南省产品质量监督检验院 | 符合
136 |  | 91411025MA3XDXUE9G | 襄城县利峰粉煤灰科技有限公司 | 许昌市襄城县 | 蒸压加气混凝土砌块 | / | 600mm×300mm×100mm | A3.5B06 合格品 | 2020-7-25 | 2020-8-18 | 河南省产品质量监督检验院 | 符合
137 |  | 91410184561041810Q | 新郑市宏基墙体建材有限公司 | 郑州市新郑市 | 烧结多孔砖（煤矸石） | / | 240mm×115mm×93mm | MU10 合格品 | 2020-7-25 | 2020-8-19 | 河南省产品质量监督检验院 | 符合
138 |  | 91410825MA40DD596R | 温县鑫成新型墙体建材有限公司 | 焦作市温县 | 蒸压粉煤灰砖 | / | 240mm×115mm×53mm | MU10 | 2020-7-10 | 2020-7-31 | 河南省产品质量监督检验院 | 符合
139 |  | 914108255976313000 | 温县博宇建材有限公司 | 焦作市温县 | 蒸压加气混凝土砌块 | / | 600mm×300mm×200mm | A3.5 B06 合格品 | 2020-7-16 | 2020-8-1 | 河南省产品质量监督检验院 | 符合
140 |  | 914101003450562000 | 郑州华特建材有限公司 | 郑州市郑东新区 | 蒸压加气混凝土砌块 | / | 600mm×300mm×200mm | A3.5B06 合格品 | 2020-7-10 | 2020-8-3 | 河南省产品质量监督检验院 | 符合
141 |  | 91410184MA44E4TMX0 | 新郑市三和建材有限公司 | 郑州市新郑市 | 蒸压粉煤灰砖 | / | 200mm×95mm×50mm | MU10 | 2020-6-20 | 2020-8-4 | 河南省产品质量监督检验院 | 符合
142 |  | 914101833176205000 | 郑州华泽建材有限公司 | 郑州市新密市 | 蒸压加气混凝土砌块 | / | 600mm×300mm×100mm | A3.5B06 合格品 | 2020-7-25 | 2020-8-6 | 河南省产品质量监督检验院 | 符合
143 |  | 91410108788099922Y | 郑州太隆实业有限公司 | 郑州市惠济区 | 蒸压粉煤灰砖 | / | 195mm×93mm×48mm | MU10 | 2020-7-20 | 2020-8-6 | 河南省产品质量监督检验院 | 符合
144 |  | 91410381MA44J3EQ1Y | 洛阳鑫越建材有限公司 | 洛阳市偃师市 | 蒸压加气混凝土砌块 | / | 600mm×200mm×200mm | A3.5B06 合格品 | 2020-7-20 | 2020-8-8 | 河南省产品质量监督检验院 | 符合
145 |  | 91410381345023523J | 洛阳久天建材有限公司 | 洛阳市偃师市 | 蒸压加气混凝土砌块 | / | 600mm×300mm×100mm | A3.5B06 合格品 | 2020-8-1 | 2020-8-8 | 河南省产品质量监督检验院 | 符合
146 |  | 91410381590846179F | 偃师市友鑫建材厂 | 洛阳市偃师市 | 蒸压加气混凝土砌块 | / | 600mm×300mm×200mm | A3.5B06 合格品 | 2020-8-1 | 2020-8-8 | 河南省产品质量监督检验院 | 符合
147 |  | 91410381MA444N4M8M | 偃师开源建材厂 | 洛阳市偃师市 | 蒸压粉煤灰砖 | / | 200mm×95mm×50mm | MU10 | 2020-7-25 | 2020-8-8 | 河南省产品质量监督检验院 | 符合
148 |  | 914101825803000000 | 郑州永安新型墙体材料有限公司 | 郑州市荥阳市 | 蒸压加气混凝土砌块 | / | 600mm×300mm×100mm | A3.5B06 合格品 | 2020-7-20 | 2020-8-11 | 河南省产品质量监督检验院 | 符合
149 |  | 914103225686040000 | 洛阳恒基新型建材有限公司 | 洛阳市孟津县 | 蒸压加气混凝土砌块 | / | 600mm×240mm×200mm | A3.5B06 合格品 | 2020-7-15 | 2020-8-12 | 河南省产品质量监督检验院 | 符合
150 |  | 91410329761668806W | 洛阳豫港龙泉新型建材有限公司 | 洛阳市伊川县 | 蒸压加气混凝土砌块 | / | 600mm×240mm×200mm | A3.5B06 合格品 | 2020-7-20 | 2020-8-13 | 河南省产品质量监督检验院 | 符合
151 |  | 91411000395615834T | 许昌山岩新型建材有限公司 | 许昌市魏都区 | 蒸压加气混凝土砌块 | / | 600mm×300mm×100mm | A3.5B06 合格品 | 2020-7-25 | 2020-8-17 | 河南省产品质量监督检验院 | 符合
152 |  | 914104035583319000 | 平顶山市有源实业有限公司 | 平顶山市卫东区 | 蒸压加气混凝土砌块 | / | 600mm×300mm×100mm | A3.5 B06 合格品 | 2020-7-20 | 2020-7-27 | 河南省产品质量监督检验院 | 符合
153 |  | 914104030572358000 | 平顶山市三友新型建材有限公司 | 平顶山市卫东区 | 蒸压加气混凝土砌块 | / | 600mm×300mm×200mm | A3.5 B06 合格品 | 2020-7-25 | 2020-7-27 | 河南省产品质量监督检验院 | 符合
154 |  | 91410425573564612R | 平顶山市鹰浩新型建材有限公司 | 平顶山市郏县 | 蒸压加气混凝土砌块 | / | 600mm×300mm×100mm | A3.5 B06 合格品 | 2020-7-15 | 2020-7-27 | 河南省产品质量监督检验院 | 符合
155 |  | 91410411567255338J | 平顶山市正瑞实业有限公司 | 平顶山市湛河区 | 蒸压加气混凝土砌块 | / | 600mm×300mm×100mm | A3.5 B06 合格品 | 2020-7-2 | 2020-7-28 | 河南省产品质量监督检验院 | 符合
156 |  | 914104235897051000 | 鲁山县金源新型建筑材料有限公司 | 平顶山市鲁山县 | 蒸压加气混凝土砌块 | / | 600mm×300mm×200mm | A3.5 B06 合格品 | 2020-7-2 | 2020-7-28 | 河南省产品质量监督检验院 | 符合
157 |  | 9141042239786309XY | 河南同伟建材有限公司 | 平顶山市叶县 | 蒸压粉煤灰砖 | / | 240mm×115mm×53mm | MU10 合格品 | 2020-6-24 | 2020-7-29 | 河南省产品质量监督检验院 | 符合
158 |  | 91410481558304476B | 舞钢市科建建材有限公司 | 平顶山市舞钢市 | 蒸压粉煤灰砖 | / | 240mm×115mm×53mm | MU10 合格品 | 2020-6-24 | 2020-7-29 | 河南省产品质量监督检验院 | 符合
159 |  | 91410481732464249L | 舞钢市利泰龙建材有限责任公司 | 平顶山市舞钢市 | 蒸压加气混凝土砌块 | / | 600mm×300mm×200mm | A3.5B06 合格品 | 2020-7-10 | 2020-7-29 | 河南省产品质量监督检验院 | 符合
160 |  | 91411100688160212X | 漯河金沙河环保科技有限公司 | 漯河市漯河市经济开发区 | 蒸压粉煤灰砖 | / | 200mm×90mm×50mm | MU10 合格品 | 2020-6-10 | 2020-7-30 | 河南省产品质量监督检验院 | 符合
161 |  | 91411100761672784N | 漯河市泰威新型墙体材料有限责任公司 | 漯河市召陵区 | 蒸压粉煤灰砖 | / | 200mm×95mm×50mm | MU10 合格品 | 2020-6-10 | 2020-7-30 | 河南省产品质量监督检验院 | 符合
162 |  | 92411103MA437D7C3H | 漯河市郾城区宏伟新型建筑材料厂 | 漯河市郾城区 | 蒸压加气混凝土砌块 | / | 600mm×300mm×100mm | A3.5 B06 合格品 | 2020-6-29 | 2020-7-30 | 河南省产品质量监督检验院 | 符合
163 |  | 914115007834464000 | 信阳笨鸟科技有限公司 | 信阳市平桥区 | 蒸压加气混凝土砌块 | / | 600mm×300mm×100mm | A3.5B06 合格品 | 2020-8-1 | 2020-8-10 | 河南省产品质量监督检验院 | 符合
164 |  | 914115005651136000 | 信阳刘洼永顺新型建材有限公司 | 信阳市平桥区 | 蒸压加气混凝土砌块 | / | 600mm×300mm×170mm | A3.5B06 合格品 | 2020-8-5 | 2020-8-10 | 河南省产品质量监督检验院 | 符合
165 |  | 9141152831752585XP | 息县永固新型建材有限公司 | 信阳市息县 | 蒸压加气混凝土砌块 | / | 600mm×300mm×100mm | A3.5B06 合格品 | 2020-8-2 | 2020-8-11 | 河南省产品质量监督检验院 | 符合
166 |  | 92411528MA436QJ529 | 息县明远新型建材厂 | 信阳市息县 | 蒸压加气混凝土砌块 | / | 600mm×300mm×100mm | A3.5B06 合格品 | 2020-8-1 | 2020-8-11 | 河南省产品质量监督检验院 | 符合
167 |  | 9141152558974911XF | 固始佳兴新型建材有限公司 | 固始县 | 蒸压加气混凝土砌块 | / | 600mm×300mm×150mm | A3.5B06 合格品 | 2020-7-27 | 2020-8-12 | 河南省产品质量监督检验院 | 符合
168 |  | 914104006741265000 | 平顶山市钛强新型墙材有限公司 | 平顶山市平顶山高新技术开发区 | 蒸压粉煤灰砖 | / | 200mm×95mm×53mm | MU10 | 2020-7-10 | 2020-8-11 | 河南省产品质量监督检验院 | 符合
169 | 建筑内外墙腻子 | 914101037708948055 | 郑州翔云工贸有限公司 | 郑州市新密市 | 外墙腻子 | / | 25kg/袋 | 合格 | 2020-8-20/20200820 | 2020-8-27 | 国家建筑装修材料质量监督检验中心 | 符合
170 |  | 914101086659707303 | 郑州吉志建材有限公司 | 郑州市惠济区 | 内墙腻子 | / | 25kg/袋 | 合格 | 2020-8-20/20200820 | 2020-8-27 | 国家建筑装修材料质量监督检验中心 | 符合
171 |  | 914101030508686766 | 河南颂源涂料有限公司 | 郑州市新密市 | 内墙腻子粉 | 嵩山 | 25kg/袋 | 合格 | 2020-8-17 | 2020-8-18 | 国家建筑装修材料质量监督检验中心 | 符合
172 |  | 91411103395025711J | 漯河市汇洋建材有限公司 | 漯河市郾城区 | 外墙腻子 | 荷彩 | 25kg/袋 | 合格 | 2020-8-18 | 2020-8-20 | 国家建筑装修材料质量监督检验中心 | 符合
173 |  | 92410103MA41XREP21 | 郑州市二七区大华建材厂 | 郑州市二七区 | 真石漆腻子 | / | 25kg/袋 | 合格 | 2020-8-5 | 2020-8-18 | 国家建筑装修材料质量监督检验中心 | 符合
174 |  | 91410183MA3XCMLG2C | 郑州昊石建筑材料有限公司 | 郑州市新密市 | 环保内墙净味腻子 | 大华茗涂 | 20kg/袋 | 合格 | 2020-8-2 | 2020-8-18 | 国家建筑装修材料质量监督检验中心 | 符合
175 |  | 914101057751376273 | 河南华都国泰涂料有限公司 | 开封市尉氏县 | 内墙耐水抗裂腻子 | 顶基 | 20kg/袋 | 合格 | 2020-7-30 | 2020-8-20 | 国家建筑装修材料质量监督检验中心 | 符合
176 |  | 91410200MA3X60B64W | 立邦涂料(河南)有限公司 | 开封市尉氏县 | 快涂宝防粉化腻子 | 立邦 | 20kg/袋 | 合格 | 2020-8-16/MA02 | 2020-8-20 | 国家建筑装修材料质量监督检验中心 | 符合
177 |  | 91410183697341736C | 河南星彩涂料有限公司 | 郑州市新密市 | 外墙腻子 | 华豫星彩 | 25kg/袋 | 合格 | 2020-8-12 | 2020-8-18 | 国家建筑装修材料质量监督检验中心 | 符合
178 |  | 914101000981814865 | 河南普乐仕新型材料有限公司 | 郑州市中牟县 | 真石漆专用腻子 | 普乐仕 | 25kg/袋 | 合格 | 2020-8-10/WR-2008101820 | 2020-8-18 | 国家建筑装修材料质量监督检验中心 | 符合
179 |  | 91410122MA3XCH4F28 | 河南裕彩科技研发有限公司 | 郑州市中牟县 | 外墙真石漆腻子 | 裕彩 | 25kg/袋 | 合格 | 2020-8-08/06041643 | 2020-8-18 | 国家建筑装修材料质量监督检验中心 | 符合
180 |  | 91410105MA3X5X5018 | 河南惠康建材有限公司 | 郑州市金水区 | 外墙柔性腻子 | 惠康 | 25kg/袋 | 合格 | 2020-8-18 | 2020-8-20 | 国家建筑装修材料质量监督检验中心 | 符合
181 |  | 914101007751085350 | 迪美化工(河南)有限公司 | 郑州市管城回族区 | 真石漆专用腻子 | 迪美 | 25kg/袋 | 合格 | 2020-4-23 | 2020-8-20 | 国家建筑装修材料质量监督检验中心 | 符合
182 |  | 91410103727007764Y | 郑州三一涂料有限公司 | 郑州市二七区 | 外墙弹性腻子 | 三一海豚 | 25kg/袋 | 合格 | 2020-7-15/20071501 | 2020-8-20 | 国家建筑装修材料质量监督检验中心 | 符合
183 |  | 9141010071263727XB | 河南省德嘉丽科技开发有限公司 | 郑州市郑州经济开发区 | 内墙腻子 | 德嘉丽 | 25kg/袋 | 合格 | 2020-7-22 | 2020-8-18 | 国家建筑装修材料质量监督检验中心 | 符合
184 |  | 91410100731328544H | 现代精密化工(郑州)有限公司 | 郑州市郑州经济开发区 | 内墙腻子 | HDP | 25kg/袋 | 合格 | 2020-7-22 | 2020-8-18 | 国家建筑装修材料质量监督检验中心 | 符合
185 |  | 91410182MA3XAJU93C | 郑州方正建材有限公司 | 郑州市荥阳市 | 外墙腻子 | 303 | 20kg/袋 | 合格 | 2020-8-21 | 2020-8-21 | 国家建筑装修材料质量监督检验中心 | 符合
186 |  | 91410100731319082J | 郑州市超前涂料有限公司 | 郑州市郑州高新开发区 | 水性外墙专用腻子 | 超前 | 25kg/袋 | 合格 | 2020-8-202020082001 | 2020-8-20 | 国家建筑装修材料质量监督检验中心 | 符合
187 |  | 9141072509859730X2 | 新乡市姚氏实业有限公司 | 新乡市原阳县 | 抗碱腻子 | 姚氏 | 18kg/袋/YS-990A | 合格 | 2020-8-19 | 2020-8-19 | 国家建筑装修材料质量监督检验中心 | 符合
188 |  | 914107280726920347 | 河南省嘉润莉科技开发有限公司 | 长垣市 | 外墙腻子 | 嘉润莉 | 25kg/袋 | 合格 | 2020-8-12 | 2020-8-14 | 国家建筑装修材料质量监督检验中心 | 符合
189 |  | 914107287407084343 | 河南省科博新型建材有限公司 | 长垣市 | 真石漆外墙专用腻子 | 地博 | 20kg/袋 | 合格 | 2020-8-3 | 2020-8-13 | 国家建筑装修材料质量监督检验中心 | 符合
190 |  | 91411402574992029R | 商丘市洁士美建材科技有限公司 | 商丘市梁园区 | 多彩专用护墙宝(外墙腻子) | 洁士美 | 25kg/袋 | 合格 | 2020-8-2 | 2020-8-11 | 国家建筑装修材料质量监督检验中心 | 符合
191 |  | 91411481798204722K | 河南兰堡湾涂料科技有限公司 | 永城市 | 抗裂弹性外墙腻子粉 | 兰堡湾 | 20kg/袋 | 合格 | 2020-8-6 | 2020-8-12 | 国家建筑装修材料质量监督检验中心 | 符合
192 |  | 91411425MA3XEB324N | 河南爱一建材科技有限公司 | 商丘市虞城县 | 外墙腻子 | 爱一 | 25kg/袋 | 合格 | 2020-7-21 | 2020-8-12 | 国家建筑装修材料质量监督检验中心 | 符合
193 |  | 914102250991682080 | 河南七彩异涂新材料科技有限公司 | 兰考县 | 真石漆专用腻子 | 宜可涂 | 25kg/袋/YKT888 | 合格 | 2020-8-7/200804069-7 | 2020-8-14 | 国家建筑装修材料质量监督检验中心 | 符合
194 |  | 91410500711226487Q | 安阳山威涂料有限公司 | 安阳市安阳高新区 | 外墙柔性腻子 | 山威 | 40kg/袋 | 合格 | 2020-8-11 | 2020-8-11 | 国家建筑装修材料质量监督检验中心 | 符合
195 |  | 91410482MA3XD2BU4A | 河南荣吉实业有限公司 | 汝州市 | 内墙腻子 | 岁红 | 20kg/袋 | 合格 | 2020-8-2/2020080201 | 2020-8-7 | 国家建筑装修材料质量监督检验中心 | 符合
196 |  | 91410422572478026M | 叶县五彩锦涂料有限公司 | 平顶山市叶县 | 五彩锦外墙腻子粉 | 五彩锦 | 25kg/袋 | 合格 | 2020-5-23 | 2020-8-6 | 国家建筑装修材料质量监督检验中心 | 符合
197 |  | 914103237156601252 | 洛阳市科隆涂料有限公司 | 洛阳市洛龙区 | 外墙抗裂腻子 | 豫科隆 | 25kg/袋 | 合格 | 2020-8-7/12616 | 2020-8-7 | 国家建筑装修材料质量监督检验中心 | 符合
198 |  | 914103078713607142 | 洛阳豫名建筑涂料有限公司 | 洛阳市洛龙区 | 外墙柔性腻子粉 | 豫名 | 20kg/袋 | 合格 | 2020-8-3 | 2020-8-6 | 国家建筑装修材料质量监督检验中心 | 符合
199 |  | 91411602330046466W | 周口市博远涂料有限公司 | 周口市川汇区 | 外墙工程腻子 | 豫博远 | 25kg/袋 | 合格 | 2020-7-4 | 2020-8-5 | 国家建筑装修材料质量监督检验中心 | 符合
200 |  | 91411725MA3XJJLX1T | 河南森乐士建材科技有限公司 | 驻马店市确山县 | 外墙抗碱腻子 | 老乐山 | 20kg/袋 | 合格 | 2020-6-29 | 2020-8-4 | 国家建筑装修材料质量监督检验中心 | 符合
201 |  | 9141070371918711XY | 新乡市采迪涂料厂 | 新乡市卫滨区 | 采迪内墙腻子粉 | 采迪 | 25kg/袋 | 合格 | 2020-6-29 | 2020-7-29 | 国家建筑装修材料质量监督检验中心 | 符合
202 |  | 91410600693548772M | 鹤壁市国力建材有限公司 | 鹤壁市淇滨区 | 外墙腻子 | 听雨 | 25kg/袋 | 合格 | 2020-7-28 | 2020-7-31 | 国家建筑装修材料质量监督检验中心 | 符合
203 |  | 91410900MA3XAN5285 | 河南百士乐涂料有限公司 | 濮阳市华龙区 | 真石漆专用腻子 | 百士乐 | 25kg/袋 | 合格 | 2020-7-25/20200725723 | 2020-7-30 | 国家建筑装修材料质量监督检验中心 | 符合
204 | 合成树脂乳液内墙涂料 | 92410100MA4577P3XM | 郑州市郑东新区辰星建材商行 | 郑州市郑东新区 | 大师金装超纯净五合一内墙乳胶漆(白色) | 大师漆(标称) | 5L/桶/ME55-1100 | 优等品 | 2020-8-29/08K1241S | 2020-8-26 | 国家建筑装修材料质量监督检验中心 | 不符合 | 对比率（白色和浅色）
205 |  | 91410103727007764Y | 郑州三一涂料有限公司 | 郑州市二七区 | 内墙高级乳胶漆 | 三一海豚 | 20kg/桶 | 合格品 | 2020-7-22/20072201 | 2020-8-20 | 国家建筑装修材料质量监督检验中心 | 不符合 | 对比率（白色和浅色）
206 |  | 91410100597643585N | 河南汇德建筑装饰工程有限公司 | 郑州市郑东新区 | 竹炭净味全效乳胶漆 | 鸿昌漆(标称) | 20kg/桶/HCA8880 | 合格品 | 2020072702 | 2020-8-26 | 国家建筑装修材料质量监督检验中心 | 符合
207 |  | 91410105MA9FEQ012J | 河南青茶装饰工程有限公司 | 郑州市金水区 | (NEW)鲜呼吸净味墙面漆 | 三棵树(标称) | 5L/桶/SFI550 | 优等品 | 2019-5-12/20190512062 | 2020-8-26 | 国家建筑装修材料质量监督检验中心 | 符合
208 |  | 92410100MA42N92E34 | 郑州市郑东新区居然之家晨旭涂料商行 | 郑州市郑东新区 | 竹炭瓷净抗甲醛净味全效内墙乳胶漆 | 立邦(标称) | 5L/桶 | 优等品 | 2019-6-22/3A60 | 2020-8-26 | 国家建筑装修材料质量监督检验中心 | 符合
209 |  | 91410100098469105T | 郑州嘉树建材有限公司 | 郑州市郑东新区 | 金钻净味五合一墙面漆 | 美涂士(标称) | 7.2kg/桶 | 一等品 | 2020-8-30/A41808250098 | 2020-8-26 | 国家建筑装修材料质量监督检验中心 | 符合
210 |  | 91410100399446724Y | 郑州展辰建材销售有限公司 | 郑州市郑东新区 | 净味360优质内墙漆2代 | 展辰(标称) | 25kg/桶/JWM11225 | 合格品 | 2019-6-24/G2201906240196 | 2020-8-26 | 国家建筑装修材料质量监督检验中心 | 符合
211 |  | 92410100MA43AU2T38 | 郑州市郑东新区居然之家佳居装修材料商行 | 郑州市郑东新区 | 竹炭第二代无添加5合1白漆 | 多乐士(标称) | 5L/桶 | 优等品 | 2019-11-25/PK2994803401 | 2020-8-26 | 国家建筑装修材料质量监督检验中心 | 符合
212 |  | 92410100MA40LNY59M | 郑州建材凤凰城洪凯建材商行 | 郑州市金水区 | “尊逸A+”净味无添加五合一墙面漆 | 嘉宝莉(标称) | 6.4kg/桶/KRM2712 | 合格品 | 2020-5-27/E270520103603 | 2020-8-26 | 国家建筑装修材料质量监督检验中心 | 符合
213 |  | 91410100MA3XH3Y0XM | 河南梅菲特商贸有限公司 | 郑州市金水区 | 都芳美家环保内墙漆 | 都芳(标称) | 7.01kg/桶 | 优等品 | 2020-4-25/206619 | 2020-8-26 | 国家建筑装修材料质量监督检验中心 | 符合
214 |  | 9141010066344565X9 | 郑州恒园装饰材料有限公司 | 郑州市金水区 | 可丽涂乳胶漆 | 可耐美(标称) | 20kg/桶/B1004 | 合格品 | 2020-7-31/C200731015 | 2020-8-26 | 国家建筑装修材料质量监督检验中心 | 符合
215 |  | 92410100MA45Q6H80B | 郑州市郑东新区鑫源装饰材料商行 | 郑州市郑东新区 | 零纯+无添加竹炭净味墙面漆 | 大宝漆(标称) | 15L/桶/CWE5095Z | 合格品 | 2020-7-22 | 2020-8-26 | 国家建筑装修材料质量监督检验中心 | 符合
216 |  | 91410100MA46KBXB9H | 郑州玖玺建材有限公司 | 郑州市郑东新区 | 居美仕内墙水漆 | 晨阳水漆(标称) | 18L/桶 | 一等品 | 2019-9-22/0835610 | 2020-8-26 | 国家建筑装修材料质量监督检验中心 | 符合
217 |  | 91410100MA453DX197 | 河南森盛装饰工程有限公司 | 郑州市郑东新区 | 涂倍安99抗菌墙面漆 | 紫荆花漆(标称) | 17L/桶/L13-00 | 合格品 | 20200331B1S022 | 2020-8-26 | 国家建筑装修材料质量监督检验中心 | 符合
218 |  | 91410100MA40YMXC8D | 河南赞佳建材有限公司 | 郑州市郑东新区 | 实美净味二合一内墙漆 | 华润漆(标称) | 18L/桶/S30200 | 一等品 | 2019-9-11/995J243276 | 2020-8-26 | 国家建筑装修材料质量监督检验中心 | 符合
219 |  | 92411321MA41UWKX3M | 家乐福装饰材料总汇 | 南阳市南召县 | 三棵树美净丽墙面漆 | 三棵树(标称) | 24kg/桶/SSI116 | 合格品 | 2019-11-24/201911249001 | 2020-8-19 | 国家建筑装修材料质量监督检验中心 | 符合
220 |  | 92411481MA42LMD977 | 永城市东城区李雷石膏线批零部 | 永城市 | 净味全效内墙漆Ⅰ 型 | 兰堡湾(标称) | 20kg/桶 | 合格品 | 2020-5-4/20200504-01 | 2020-8-12 | 国家建筑装修材料质量监督检验中心 | 符合
221 |  | 91411400MA46C50B97 | 河南武林风涂料有限公司 | 商丘市睢阳区 | 爱一墙漆 | 爱一(标称) | 20kg/桶 | 合格品 | 2020-7-15 | 2020-8-12 | 国家建筑装修材料质量监督检验中心 | 符合
222 |  | 92410305MA448JJX4X | 洛阳市涧西区雅岚建材装饰商行 | 洛阳市涧西区 | 净味幻彩 | 豫科隆(标称) | 20kg/桶 | 合格品 | 2020-7-30/12514 | 2020-8-7 | 国家建筑装修材料质量监督检验中心 | 符合
223 |  | 92410307MA41NKFA2U | 洛阳市洛龙区治强五金商店 | 洛阳市洛龙区 | 紫牡丹内墙漆 | 豫名(标称) | 20kg/桶 | 合格品 | 2020-7-31/20200731-4 | 2020-8-6 | 国家建筑装修材料质量监督检验中心 | 符合
224 |  | 410703640467201 | 新乡市卫滨区多彩涂料经销部 | 新乡市卫滨区 | 内墙环保乳胶漆 | 采迪(标称) | 5kg/桶 | 合格品 | 2020-7-12 | 2020-7-29 | 国家建筑装修材料质量监督检验中心 | 符合
225 |  | 91410100731319082J | 郑州市超前涂料有限公司 | 郑州市郑州高新开发区 | 水性内墙乳胶漆 | 超前 | 20kg/桶 | 合格品 | 2020-8-27/2020082701 | 2020-8-27 | 国家建筑装修材料质量监督检验中心 | 符合
226 |  | 9141010075515629XK | 郑州双塔涂料有限公司 | 郑州市郑州经济开发区 | 雅佳净味全效内墙漆 | 双塔 | 20kg/桶 | 合格品 | 2020-7-30 | 2020-8-21 | 国家建筑装修材料质量监督检验中心 | 符合
227 |  | 914115253492824000 | 河南冠彩化工有限公司 | 固始县 | 内墙乳胶漆 | 冠之彩 | 20kg/桶 | 合格品 | 2020-8-15 | 2020-8-20 | 国家建筑装修材料质量监督检验中心 | 符合
228 |  | 91411321MA3X82K68K | 河南三棵树涂料有限公司 | 南阳市南召县 | (NEW)净味二合一墙面漆 | 三棵树 | 25kg/桶/SYI130 | 一等品 | 2020-8-11/202008119091 | 2020-8-19 | 国家建筑装修材料质量监督检验中心 | 符合
229 |  | 92410103MA41XREP21 | 郑州市二七区大华建材厂 | 郑州市二七区 | 环保内墙漆 | / | 20kg/桶 | 合格品 | 2020-8-4 | 2020-8-18 | 国家建筑装修材料质量监督检验中心 | 符合
230 |  | 91410183MA3XCMLG2C | 郑州昊石建筑材料有限公司 | 郑州市新密市 | 环保净味内墙乳胶漆 | 大华茗涂 | 20kg/桶 | 合格品 | 2020-8-14 | 2020-8-18 | 国家建筑装修材料质量监督检验中心 | 符合
231 |  | 91410200MA3X60B64W | 立邦涂料(河南)有限公司 | 开封市尉氏县 | 抗甲醛净味五合一内墙乳胶漆 | 立邦 | 18L/桶 | 一等品 | 2020-8-11/MB04 | 2020-8-20 | 国家建筑装修材料质量监督检验中心 | 符合
232 |  | 91410200752253182Q | 河南五一涂料有限公司 | 开封市龙亭区 | 五一内墙荷花清香环保乳胶漆 | 五一 | 20kg/桶/HY-N1000 | 合格品 | 2020-8-6 | 2020-8-19 | 国家建筑装修材料质量监督检验中心 | 符合
233 |  | 91410183697341736C | 河南星彩涂料有限公司 | 郑州市新密市 | 内墙乳胶漆 | 华豫星彩 | 20kg/桶 | 合格品 | 2020-7-25 | 2020-8-18 | 国家建筑装修材料质量监督检验中心 | 符合
234 |  | 914101000981814000 | 河南普乐仕新型材料有限公司 | 郑州市中牟县 | 普乐仕水性内墙乳胶漆 | 普乐仕 | 20kg/桶 | 合格品 | 2020-8-16 | 2020-8-18 | 国家建筑装修材料质量监督检验中心 | 符合
235 |  | 91410122MA3XCH4F28 | 河南裕彩科技研发有限公司 | 郑州市中牟县 | 内墙乳胶漆 | 裕彩 | 20kg/桶 | 合格品 | 2020-8-13/06041643 | 2020-8-18 | 国家建筑装修材料质量监督检验中心 | 符合
236 |  | 91410100731328544H | 现代精密化工(郑州)有限公司 | 郑州市郑州经济开发区 | 内墙乳胶漆 | HDP | 20kg/桶 | 合格品 | 2020-5-16 | 2020-8-18 | 国家建筑装修材料质量监督检验中心 | 符合
237 |  | 9141010071263727XB | 河南省德嘉丽科技开发有限公司 | 郑州市郑州经济开发区 | 德嘉丽内墙乳胶漆 | 德嘉丽 | 20kg/桶 | 合格品 | 20200716 | 2020-8-18 | 国家建筑装修材料质量监督检验中心 | 符合
238 |  | 91410100761658843L | 郑州阳光环保材料有限公司 | 郑州市荥阳市 | 内墙乳胶漆 | 太阳之光 | 20kg/桶 | 合格品 | YG202006130001 | 2020-8-21 | 国家建筑装修材料质量监督检验中心 | 符合
239 |  | 914107280726920000 | 河南省嘉润莉科技开发有限公司 | 长垣市 | 内墙乳胶漆 | 嘉润莉 | 20kg/桶 | 合格品 | 2020-8-3 | 2020-8-14 | 国家建筑装修材料质量监督检验中心 | 符合
240 |  | 91410108068911724M | 河南省国正涂料科技有限公司 | 长垣市 | 内墙乳胶漆 | 国正 | 20kg/桶 | 合格品 | 2020-8-3 | 2020-8-13 | 国家建筑装修材料质量监督检验中心 | 符合
241 |  | 914107287407084000 | 河南省科博新型建材有限公司 | 长垣市 | 内墙净味乳胶漆 | 地博 | 20kg/桶 | 合格品 | 2020-8-13 | 2020-8-13 | 国家建筑装修材料质量监督检验中心 | 符合
242 |  | 914190016634372000 | 河南省大名涂料有限公司 | 济源市 | 内墙漆 | 贵丽 | 20kg/桶 | 合格品 | 2020-7-15 | 2020-8-12 | 国家建筑装修材料质量监督检验中心 | 符合
243 |  | 91410803MA3XB3XY92 | 焦作市威科玛涂料有限公司 | 焦作市中站区 | 内墙乳胶漆 | 涧牌 | 20kg/桶 | 合格品 | 2020-08-11/170614-A | 2020-8-11 | 国家建筑装修材料质量监督检验中心 | 符合
244 |  | 914114027850807000 | 商丘三宝漆业有限公司 | 商丘市梁园区 | 竹炭银离子全效乳胶漆 | / | 20kg/桶/IRS-699 | 合格品 | 2020-6-12/20200612037019 | 2020-8-11 | 国家建筑装修材料质量监督检验中心 | 符合
245 |  | 91411481798204722K | 河南兰堡湾涂料科技有限公司 | 永城市 | 超易洁内墙漆Ⅱ型 | 兰堡湾 | 20kg/桶 | 合格品 | 2020-7-13 | 2020-8-12 | 国家建筑装修材料质量监督检验中心 | 符合
246 |  | 91411402574992029R | 商丘市洁士美建材科技有限公司 | 商丘市梁园区 | 洁丽净清新净味内墙漆 | 洁士美 | 20kg/桶/212B-2 | 合格品 | 2020-7-1 | 2020-8-13 | 国家建筑装修材料质量监督检验中心 | 符合
247 |  | 91410503772189296T | 安阳法莱雅涂料有限公司 | 安阳市北关区 | 法莱雅内墙乳胶漆 | 法莱雅 | 25kg/桶 | 合格品 | 2020-7-20/20200720 | 2020-8-11 | 国家建筑装修材料质量监督检验中心 | 符合
248 |  | 91410425MA47BMXQ30 | 平顶山奥邦新材料科技有限公司 | 平顶山市郏县 | 内墙乳胶漆 | 奥邦 | 20kg/桶 | 合格品 | 2020-7-7 | 2020-8-7 | 国家建筑装修材料质量监督检验中心 | 符合
249 |  | 91410482MA3XD2BU4A | 河南荣吉实业有限公司 | 汝州市 | 内墙乳胶漆 | 岁红 | 20kg/桶 | 合格品 | 2020-7-22/2020072201 | 2020-8-7 | 国家建筑装修材料质量监督检验中心 | 符合
250 |  | 914113031763613000 | 南阳卧龙漆业有限公司 | 南阳市卧龙区 | 环保内墙乳胶漆 | 星飞利 | 20kg/桶 | 合格品 | 2020-6-4 | 2020-8-4 | 国家建筑装修材料质量监督检验中心 | 符合
251 |  | 914103237156601000 | 洛阳市科隆涂料有限公司 | 洛阳市洛龙区 | 净味内墙漆 | 豫科隆 | 20kg/桶 | 合格品 | 2020-7-15/12612 | 2020-8-7 | 国家建筑装修材料质量监督检验中心 | 符合
252 |  | 914103078713607000 | 洛阳豫名建筑涂料有限公司 | 洛阳市洛龙区 | 内墙乳胶漆 | 豫名 | 20kg/桶 | 合格品 | 2020-8-1/20200801 | 2020-8-6 | 国家建筑装修材料质量监督检验中心 | 符合
253 |  | 91410100779405836Y | 郑州优波科新材料股份有限公司 | 郑州市郑州高新开发区 | 优波科内墙涂料 | UOBOC | 20kg/桶 | 合格品 | 2020-8-3 | 2020-8-5 | 国家建筑装修材料质量监督检验中心 | 符合
254 |  | 91410381706541570P | 河南澳得斯涂料有限公司 | 洛阳市偃师市 | 内墙乳胶漆 | 澳得斯 | 20kg/桶 | 合格品 | 20200301 | 2020-8-5 | 国家建筑装修材料质量监督检验中心 | 符合
255 |  | 91411023MA3XD78L5J | 河南联力建材科技有限公司 | 许昌市建安区 | 高级内墙漆 | 河南联力 | 20kg/桶 | 合格品 | 2020-7-12 | 2020-8-6 | 国家建筑装修材料质量监督检验中心 | 符合
256 |  | 91411623MA3XFC3N4P | 河南润世界新型涂料科技有限公司 | 周口市商水县 | 内墙乳胶漆 | 润世界 | 20kg/桶 | 合格品 | 2020072501 | 2020-8-6 | 国家建筑装修材料质量监督检验中心 | 符合
257 |  | 91411602330046466W | 周口市博远涂料有限公司 | 周口市川汇区 | 内墙乳胶漆 | 豫博远 | 20kg/桶 | 合格品 | 2020-8-3 | 2020-8-5 | 国家建筑装修材料质量监督检验中心 | 符合
258 |  | 91411681175838753W | 河南彩虹建材科技有限公司 | 周口市项城市 | 工程专用内墙 | 润葆 | 20kg/桶 | 合格品 | 2020-7-26/2020072603 | 2020-8-5 | 国家建筑装修材料质量监督检验中心 | 符合
259 |  | 914117007805245000 | 河南省薪旺涂料有限公司 | 驻马店市驿城区 | 内墙乳胶漆 | 薪旺 | 25kg/桶 | 合格品 | 2020-7-18 | 2020-8-4 | 国家建筑装修材料质量监督检验中心 | 符合
260 |  | 91411103395025711J | 漯河市汇洋建材有限公司 | 漯河市郾城区 | 内墙乳胶漆 | 荷彩 | 25kg/桶 | 合格品 | 2020-7-29 | 2020-8-4 | 国家建筑装修材料质量监督检验中心 | 符合
261 |  | 914107030998517000 | 新乡市天润建材有限公司 | 新乡市卫滨区 | 内墙乳胶漆 | 水泽天润 | 25kg/桶 | 合格品 | 2020-7-20 | 2020-7-29 | 国家建筑装修材料质量监督检验中心 | 符合
262 |  | 9141070371918711XY | 新乡市采迪涂料厂 | 新乡市卫滨区 | 采迪内墙乳胶漆 | 采迪 | 20kg/桶 | 合格品 | 2020-7-1 | 2020-7-29 | 国家建筑装修材料质量监督检验中心 | 符合
263 |  | 91410900MA3XAN5285 | 河南百士乐涂料有限公司 | 濮阳市华龙区 | 内墙乳胶漆 | 百士乐 | 20kg/桶 | 合格品 | 2020-7-25/20200725723 | 2020-7-30 | 国家建筑装修材料质量监督检验中心 | 符合
264 | 建筑用外墙涂料 | 914190016634372117 | 河南省大名涂料有限公司 | 济源市济源市 | 外墙漆 | 贵丽 | 20kg/桶 | 合格品 | 2020-7-20 | 2020-8-12 | 国家建筑装修材料质量监督检验中心 | 不符合 | 对比率（白色和浅色）
265 |  | 914101030508686766 | 河南颂源涂料有限公司 | 郑州市新密市 | 外墙乳胶漆 | 嵩山 | 20kg/桶 | 合格品 | 2020-8-17 | 2020-8-18 | 国家建筑装修材料质量监督检验中心 | 符合
266 |  | 91410100779405836Y | 郑州优波科新材料股份有限公司 | 郑州市郑州高新开发区 | 优波科外墙涂料 | UOBOC | 20kg/桶 | 合格品 | 2020-8-4 | 2020-8-26 | 国家建筑装修材料质量监督检验中心 | 符合
267 |  | 91410100766219516N | 河南现代涂料有限公司 | 郑州市郑州经济开发区 | 抗碱封闭底漆 | 韩一现代 | 20kg/桶 | 合格品 | 2020-7-10 | 2020-8-21 | 国家建筑装修材料质量监督检验中心 | 符合
268 |  | 91411103395025711J | 漯河市汇洋建材有限公司 | 漯河市郾城区 | 抗碱底漆 | 荷彩 | 20kg/桶 | 合格品 | 2020-8-15 | 2020-8-20 | 国家建筑装修材料质量监督检验中心 | 符合
269 |  | 914115253492824515 | 河南冠彩化工有限公司 | 固始县 | 外墙乳胶漆 | 冠之彩 | 20kg/桶 | 合格品 | 2020-8-17 | 2020-8-20 | 国家建筑装修材料质量监督检验中心 | 符合
270 |  | 91411321MA3X82K68K | 河南三棵树涂料有限公司 | 南阳市南召县 | 外墙乳胶漆 | 三棵树 | 27kg/桶 | 合格品 | 2020-8-14/202008149095 | 2020-8-19 | 国家建筑装修材料质量监督检验中心 | 符合
271 |  | 92410103MA41XREP21 | 郑州市二七区大华建材厂 | 郑州市二七区 | 外墙乳胶漆 | / | 20kg/桶 | 合格品 | 2020-8-10 | 2020-8-18 | 国家建筑装修材料质量监督检验中心 | 符合
272 |  | 91410183MA3XCMLG2C | 郑州昊石建筑材料有限公司 | 郑州市新密市 | 高级外墙弹性乳胶漆 | 大华茗涂 | 20kg/桶 | 合格品 | 2020-8-16 | 2020-8-18 | 国家建筑装修材料质量监督检验中心 | 符合
273 |  | 91410200MA3X60B64W | 立邦涂料(河南)有限公司 | 开封市尉氏县 | 美得丽耐久外墙乳胶漆 | 立邦 | 22kg/桶 | 合格品 | 2020-7-21/MA97 | 2020-8-20 | 国家建筑装修材料质量监督检验中心 | 符合
274 |  | 91410183697341736C | 河南星彩涂料有限公司 | 郑州市新密市 | 外墙乳胶漆 | 华豫星彩 | 20kg/桶 | 合格品 | 2020-8-3 | 2020-8-18 | 国家建筑装修材料质量监督检验中心 | 符合
275 |  | 914101000981814865 | 河南普乐仕新型材料有限公司 | 郑州市中牟县 | 高耐候外墙乳胶漆 | 普乐仕 | 20kg/桶 | 合格品 | 2020-8-13/WR-2008131820 | 2020-8-18 | 国家建筑装修材料质量监督检验中心 | 符合
276 |  | 91410122MA3XCH4F28 | 河南裕彩科技研发有限公司 | 郑州市中牟县 | 外墙乳胶漆 | 裕彩 | 20kg/桶 | 合格品 | 2020-8-13/06041643 | 2020-8-18 | 国家建筑装修材料质量监督检验中心 | 符合
277 |  | 91410100761658843L | 郑州阳光环保材料有限公司 | 郑州市荥阳市 | 黑底漆 | 太阳之光 | 20kg/桶 | 合格品 | 2020-6-13 | 2020-8-21 | 国家建筑装修材料质量监督检验中心 | 符合
278 |  | 91410103727007764Y | 郑州三一涂料有限公司 | 郑州市二七区 | 咖啡色弹性外墙漆 | 三一海豚 | 23kg/桶 | 合格品 | 2020-7-18/20071801 | 2020-8-20 | 国家建筑装修材料质量监督检验中心 | 符合
279 |  | 9141010071263727XB | 河南省德嘉丽科技开发有限公司 | 郑州市郑州经济开发区 | 德嘉丽外墙乳胶漆 | 德嘉丽 | 20kg/桶 | 合格品 | 20200716 | 2020-8-18 | 国家建筑装修材料质量监督检验中心 | 符合
280 |  | 91410100731328544H | 现代精密化工(郑州)有限公司 | 郑州市郑州经济开发区 | 外墙乳胶漆 | HDP | 20kg/桶 | 合格品 | 2020-5-10 | 2020-8-18 | 国家建筑装修材料质量监督检验中心 | 符合
281 |  | 91410100731319082J | 郑州市超前涂料有限公司 | 郑州市郑州高新开发区 | 水性弹性乳胶漆 | 超前 | 20kg/桶 | 合格品 | 2020-8-20/20200820001 | 2020-8-20 | 国家建筑装修材料质量监督检验中心 | 符合
282 |  | 914107280726920347 | 河南省嘉润莉科技开发有限公司 | 长垣市 | 外墙乳胶漆 | 嘉润莉 | 20kg/桶 | 合格品 | 2020-8-6 | 2020-8-14 | 国家建筑装修材料质量监督检验中心 | 符合
283 |  | 91410108068911724M | 河南省国正涂料科技有限公司 | 长垣市 | 外墙乳胶漆 | 国正 | 20kg/桶 | 合格品 | 2020-8-3 | 2020-8-13 | 国家建筑装修材料质量监督检验中心 | 符合
284 |  | 914107287407084343 | 河南省科博新型建材有限公司 | 长垣市 | 外墙黑底漆 | 地博 | 20kg/桶 | 合格品 | 2020-8-8 | 2020-8-13 | 国家建筑装修材料质量监督检验中心 | 符合
285 |  | 91410803MA3XB3XY92 | 焦作市威科玛涂料有限公司 | 焦作市中站区 | 外墙乳胶漆 | 涧牌 | 20kg/桶/W9001 | 合格品 | 2020-8-11/170618/C18334 | 2020-8-11 | 国家建筑装修材料质量监督检验中心 | 符合
286 |  | 9141080358288153X0 | 河南汉莎涂料有限公司 | 焦作市中站区 | 外墙弹性乳胶漆 | 汉莎漆 | 25kg/桶/HS-2004 | 合格品 | 2020-8-11 | 2020-8-11 | 国家建筑装修材料质量监督检验中心 | 符合
287 |  | 91411402597636991Q | 河南尚雅新材料科技有限公司 | 商丘市梁园区 | 外墙封闭底漆 | 兆诺 | 20kg/桶 | 合格品 | 2020-8-2/20200802 | 2020-8-11 | 国家建筑装修材料质量监督检验中心 | 符合
288 |  | 91411402574992029R | 商丘市洁士美建材科技有限公司 | 商丘市梁园区 | 风和日丽外墙漆 | 洁士美 | 20kg/桶/JSM-9767型 | 合格品 | 2020-7-31 | 2020-8-11 | 国家建筑装修材料质量监督检验中心 | 符合
289 |  | 91411481798204722K | 河南兰堡湾涂料科技有限公司 | 永城市 | 多功能外墙漆 | 兰堡湾 | 20kg/桶 | 合格品 | 2020-6-11/BSCB611404-01RW | 2020-8-12 | 国家建筑装修材料质量监督检验中心 | 符合
290 |  | 914102250991682080 | 河南七彩异涂新材料科技有限公司 | 兰考县 | 外墙乳胶漆 | 宜可涂 | 25kg/桶/YKT601-Q02898 | 合格品 | 2020-8-6/QC2008018687 | 2020-8-14 | 国家建筑装修材料质量监督检验中心 | 符合
291 |  | 91410503772189296T | 安阳法莱雅涂料有限公司 | 安阳市北关区 | 抗碱封底漆 | 法莱雅 | 25kg/桶 | 合格品 | 20200726 | 2020-8-11 | 国家建筑装修材料质量监督检验中心 | 符合
292 |  | 91410500711226487Q | 安阳山威涂料有限公司 | 安阳市安阳高新区 | 外墙乳胶漆 | 山威 | 25kg/桶 | 合格品 | 2020-8-8 | 2020-8-11 | 国家建筑装修材料质量监督检验中心 | 符合
293 |  | 91410425MA47BMXQ30 | 平顶山奥邦新材料科技有限公司 | 平顶山市郏县 | 外墙乳胶漆 | 奥邦 | 20kg/桶 | 合格品 | 2020-7-7 | 2020-8-7 | 国家建筑装修材料质量监督检验中心 | 符合
294 |  | 91410482MA3XD2BU4A | 河南荣吉实业有限公司 | 汝州市 | 外墙乳胶漆 | 岁红 | 20kg/桶 | 合格品 | 2020-7-27/2020072001 | 2020-8-7 | 国家建筑装修材料质量监督检验中心 | 符合
295 |  | 91410422572478026M | 叶县五彩锦涂料有限公司 | 平顶山市叶县 | 五彩锦外墙漆 | 五彩锦 | 20kg/桶 | 合格品 | 2020-5-20 | 2020-8-6 | 国家建筑装修材料质量监督检验中心 | 符合
296 |  | 914113815817481638 | 邓州卓乐建筑涂料有限公司 | 邓州市 | 外墙乳胶漆 | 卓乐 | 20kg/桶 | 合格品 | 2020-7-25/20200725 | 2020-8-6 | 国家建筑装修材料质量监督检验中心 | 符合
297 |  | 91411300697338238G | 南阳市天保涂料有限公司 | 南阳市卧龙区 | 外墙漆 | 维特利宝 | 20kg/桶 | 合格品 | 2020-8-1 | 2020-8-4 | 国家建筑装修材料质量监督检验中心 | 符合
298 |  | 914103237156601252 | 洛阳市科隆涂料有限公司 | 洛阳市洛龙区 | 丙烯酸外墙漆 | 豫科隆 | 20kg/桶 | 合格品 | 2020-7-22/12613 | 2020-8-7 | 国家建筑装修材料质量监督检验中心 | 符合
299 |  | 914103078713607142 | 洛阳豫名建筑涂料有限公司 | 洛阳市洛龙区 | 外墙乳胶漆 | 豫名 | 20kg/桶 | 合格品 | 2020-8-2 | 2020-8-6 | 国家建筑装修材料质量监督检验中心 | 符合
300 |  | 91410381706541570P | 河南澳得斯涂料有限公司 | 洛阳市偃师市 | 外墙乳胶漆 | 澳得斯 | 20kg/桶 | 合格品 | 20200501 | 2020-8-5 | 国家建筑装修材料质量监督检验中心 | 符合
301 |  | 91411023MA3XD78L5J | 河南联力建材科技有限公司 | 许昌市建安区 | 外墙墙面漆 | 河南联力 | 20kg/桶 | 合格品 | 2020-6-27/LL-WQ-0001 | 2020-8-6 | 国家建筑装修材料质量监督检验中心 | 符合
302 |  | 91411623MA3XFC3N4P | 河南润世界新型涂料科技有限公司 | 周口市商水县 | 外墙乳胶漆 | 润世界 | 25kg/桶 | 合格品 | 2020-8-6/2020080601 | 2020-8-6 | 国家建筑装修材料质量监督检验中心 | 符合
303 |  | 91411602330046466W | 周口市博远涂料有限公司 | 周口市川汇区 | 外墙乳胶漆 | 豫博远 | 20kg/桶 | 合格品 | 2020-7-20 | 2020-8-5 | 国家建筑装修材料质量监督检验中心 | 符合
304 |  | 91411681175838753W | 河南彩虹建材科技有限公司 | 周口市项城市 | 高级耐候外墙漆 | 润葆 | 20kg/桶 | 合格品 | 2020072703 | 2020-8-5 | 国家建筑装修材料质量监督检验中心 | 符合
305 |  | 914117007805245335 | 河南省薪旺涂料有限公司 | 驻马店市驿城区 | 外墙乳胶漆 | 薪旺 | 25kg/桶 | 合格品 | 2020-7-18 | 2020-8-4 | 国家建筑装修材料质量监督检验中心 | 符合
306 |  | 91411725MA3XJJLX1T | 河南森乐士建材科技有限公司 | 驻马店市确山县 | 抗碱底漆 | 老乐山 | 25kg/桶 | 合格品 | 2020-6-27 | 2020-8-4 | 国家建筑装修材料质量监督检验中心 | 符合
307 |  | 91411081MA3XFAMJ7M | 河南宣和钧釉环保材料有限公司 | 许昌市禹州市 | 宣和钧釉封闭底漆 | 宣和钧釉 | 20kg/桶 | 合格品 | 2020-6-8 | 2020-8-3 | 国家建筑装修材料质量监督检验中心 | 符合
308 |  | 914107030998517447 | 新乡市天润建材有限公司 | 新乡市卫滨区 | 外墙白色乳胶漆 | 水泽天润 | 25kg/桶 | 合格品 | 2020-7-21 | 2020-7-29 | 国家建筑装修材料质量监督检验中心 | 符合
309 |  | 91410703683199871A | 新乡市世暨涂料有限公司 | 新乡市卫滨区 | 外墙乳胶漆 | 世暨 | 25kg/桶 | 合格品 | 2020-7-22 | 2020-7-29 | 国家建筑装修材料质量监督检验中心 | 符合
310 |  | 9141070371918711XY | 新乡市采迪涂料厂 | 新乡市卫滨区 | 采迪外墙乳胶漆 | 采迪 | 20kg/桶 | 合格品 | 2020-7-21 | 2020-7-29 | 国家建筑装修材料质量监督检验中心 | 符合
311 |  | 91410721075443105M | 河南鼎盛涂料有限公司 | 新乡市新乡县 | 弹性漆 | 施耐特 | 18L/桶 | 合格品 | 2020-7-20 | 2020-7-29 | 国家建筑装修材料质量监督检验中心 | 符合
312 |  | 91410600693548772M | 鹤壁市国力建材有限公司 | 鹤壁市淇滨区 | 抗碱底漆 | 听雨 | 18kg/桶 | 合格品 | 2020-7-30 | 2020-7-31 | 国家建筑装修材料质量监督检验中心 | 符合
313 |  | 91410900MA3XAN5285 | 河南百士乐涂料有限公司 | 濮阳市华龙区 | 外墙乳胶漆 | 百士乐 | 20kg/桶 | 合格品 | 2020-7-28/20200728723 | 2020-7-30 | 国家建筑装修材料质量监督检验中心 | 符合
314 | 建筑防水涂料 | 91410200MA3X60B64W | 立邦涂料(河南)有限公司 | 开封市尉氏县 | 快涂宝5合1防水-JS柔性 | 立邦 | 18kg/桶 | 合格 | 2020-6-8/MB47 | 2020-8-20 | 国家建筑装修材料质量监督检验中心 | 符合
315 |  | 91410108068911724M | 河南省国正涂料科技有限公司 | 长垣市 | 水性聚氨酯防水涂料 | 国正 | 18kg/桶 | 合格 | 2020-8-5 | 2020-8-13 | 国家建筑装修材料质量监督检验中心 | 符合
316 |  | 91411402574992029R | 商丘市洁士美建材科技有限公司 | 商丘市梁园区 | 聚合物水泥防水涂料 | 洁士美 | 28kg/桶 | 合格 | 2020-7-31 | 2020-8-13 | 国家建筑装修材料质量监督检验中心 | 符合
317 |  | 91410300330046132K | 河南优盾防水科技有限公司 | 洛阳市高新区 | 杰涂仕防水涂料 | 凯皇 | 10kg/桶 | 合格 | 2020-8-1 | 2020-8-6 | 国家建筑装修材料质量监督检验中心 | 符合
318 |  | 91411082721835948H | 河南金拇指防水科技股份有限公司 | 许昌市长葛市 | 聚氨酯防水涂料 | 润世界 | 20kg/桶/SⅠNB | 合格 | 2020072501 | 2020-8-6 | 国家建筑装修材料质量监督检验中心 | 符合
319 |  | 91411681175838753W | 河南彩虹建材科技有限公司 | 周口市项城市 | CPU聚氨酯防水涂料 | 祥瑞 | 20kg/桶/SⅠNB | 合格 | 202007021 | 2020-8-5 | 国家建筑装修材料质量监督检验中心 | 符合
320 |  | 91411723MA441X9Y9T | 河南蓝翎环科防水材料有限公司 | 驻马店市平舆县 | DFA聚合物水泥(JS)防水涂料 | 蓝翎环科 | 液：20kg/桶 粉：14kg/袋 | 合格 | 2020-7-25 | 2020-8-5 | 国家建筑装修材料质量监督检验中心 | 符合
321 |  | 91410700MA44LW026N | 开来湿克威防水科技股份有限公司 | 新乡市新乡县 | KLAI-303聚合物水泥(JS)防水涂料 | 开来 | 18kg/桶 | / | 2020-7-5 | 2020-7-29 | 国家建筑装修材料质量监督检验中心 | 符合
322 |  | 9.1411e+17 | 河南虹霞新型防水材料有限公司 | 濮阳市范县 | 聚合物乳液建筑防水涂料(水性聚氨酯) | 虹霞 | 20kg/桶 | 合格 | 2020-7-13 | 2020-7-29 | 国家建筑装修材料质量监督检验中心 | 符合
323 |  | 91410900MA441UUG7H | 河南东方雨虹建筑材料有限公司 | 濮阳市华龙区 | SPU-301单组分聚氨酯防水涂料 | 东方雨虹 | 20kg/桶/SⅠNB | 合格 | 2020-5-25 | 2020-7-29 | 国家建筑装修材料质量监督检验中心 | 符合
324 | 油漆 | 914109226817515898 | 河南省阳光防腐涂装有限公司 | 濮阳市清丰县 | 醇酸红丹防锈漆 | 普阳 | 20kg/桶/C53-31 | 合格 | 2020-4-3 | 2020-7-30 | 国家建筑装修材料质量监督检验中心 | 符合
325 |  | 91410704317638360P | 新乡市嘉明科技有限公司 | 新乡市凤泉区 | 耐晒磁纯白 | 和平鸽 | 0.8kg/桶 | / | 2020-7-30 | 2020-7-31 | 国家建筑装修材料质量监督检验中心 | 符合
326 |  | 91410724326918591C | 河南东澳化工有限公司 | 新乡市获嘉县 | 环氧云铁中间漆 | / | 25kg/桶 | 合格 | 2020-7-30 | 2020-7-30 | 国家建筑装修材料质量监督检验中心 | 符合
327 |  | 91410724395230782M | 河南立佳涂料有限公司 | 新乡市获嘉县 | 醇酸调和漆 | 舒尔耐 | 2.5kg/桶 | 合格 | 2020-7-30 | 2020-7-30 | 国家建筑装修材料质量监督检验中心 | 符合
328 |  | 914107241699828982 | 河南省金凤化工有限公司 | 新乡市获嘉县 | 灰白丙烯酸聚氨酯磁漆 | 金博 | 16kg/桶/BSM-06 | 合格 | 2020-7-28/202007028 | 2020-7-30 | 国家建筑装修材料质量监督检验中心 | 符合
329 |  | 914103237218940754 | 洛阳双瑞防腐工程技术有限公司 | 洛阳市孟津县 | 环氧富锌底漆 | 双瑞 | 30kg/桶/725L-H06-1 | / | 2020-7-6/20200706401A | 2020-8-6 | 国家建筑装修材料质量监督检验中心 | 符合
330 |  | 914113817583731930 | 邓州市佳利来涂料化工有限公司 | 邓州市 | 醇酸防锈漆 | / | 0.7kg/桶 | 合格 | 2020-8-6/20200806-1 | 2020-8-6 | 国家建筑装修材料质量监督检验中心 | 符合
331 |  | 914113031763613449 | 南阳卧龙漆业有限公司 | 南阳市卧龙区 | 醇酸防锈漆 | 卧龙 | 0.7kg/桶 | 合格 | 2020-6-18 | 2020-8-4 | 国家建筑装修材料质量监督检验中心 | 符合
332 |  | 914113287507153121 | 南阳大正科美实业有限公司 | 南阳市官庄工区 | 醇酸磁漆 | 大正科美 | 5kg/桶 | 合格 | 2020-3-10/020305 | 2020-8-5 | 国家建筑装修材料质量监督检验中心 | 符合
333 |  | 91411324744058002E | 镇平星邦油漆有限公司 | 南阳市镇平县 | 醇酸调和漆 | 津虹 | 0.7kg/桶/C03-1 | 合格 | 2020-8-3 | 2020-8-5 | 国家建筑装修材料质量监督检验中心 | 符合
334 |  | 91411324689747445H | 南阳星港涂料有限公司 | 南阳市镇平县 | 醇酸调合漆 | 星港 | 0.6kg/桶/C03-1 | 合格 | 2020-8-4 | 2020-8-5 | 国家建筑装修材料质量监督检验中心 | 符合
335 |  | 914105261725882850 | 安阳市有色金属化工有限公司 | 滑县 | 调和漆(铁红) | 瓦岗寨 | 0.8kg/桶 | 合格 | 2020-8-12 | 2020-8-14 | 国家建筑装修材料质量监督检验中心 | 符合
336 |  | 914107287942774146 | 河南省长陵防腐材料有限公司 | 长垣市 | 环氧云铁鳞片中间漆 | 长陵 | 25kg/桶 | 合格 | 20200810 | 2020-8-13 | 国家建筑装修材料质量监督检验中心 | 符合
337 |  | 91410728MA3X6Q0W8B | 河南立普耐防腐涂料有限公司 | 长垣市 | 丙烯酸漆 | 立普耐 | 20kg/桶 | 合格 | 2020-8-12 | 2020-8-14 | 国家建筑装修材料质量监督检验中心 | 符合
338 |  | 914105265557059878 | 河南润洋涂料有限公司 | 滑县 | 丙烯酸反光底漆 | 星光 | 0.8kg/桶 | 合格 | 2020-8-9 | 2020-8-13 | 国家建筑装修材料质量监督检验中心 | 符合
339 |  | 91410526MA3XE4TA6C | 河南凯仕德装饰材料有限公司 | 滑县 | 醇酸高光木油 | 理想树 | 2.1kg/桶 | 合格 | 2020-8-9 | 2020-8-13 | 国家建筑装修材料质量监督检验中心 | 符合
340 |  | 91410526172566078Y | 河南三发涂料有限公司 | 滑县 | 银浆磁漆 | 先发 | 0.8kg/桶 | 合格 | 2020-8-10/1618 | 2020-8-12 | 国家建筑装修材料质量监督检验中心 | 符合
341 |  | 914105265624758257 | 河南升泰润泽防腐涂料有限公司 | 滑县 | 醇酸调和漆(兰) | 杜氏尚品 | 2.8kg/桶 | 合格 | 2020-6-30 | 2020-8-13 | 国家建筑装修材料质量监督检验中心 | 符合
342 |  | 914105266881879843 | 河南省天坛防腐涂料有限公司 | 滑县 | IPN8710-1防腐涂料底漆 | 天坛 | 25kg/桶 | 合格 | 2020-8-5/20203114 | 2020-8-12 | 国家建筑装修材料质量监督检验中心 | 符合
343 |  | 91410526565102290U | 河南省天邦防腐涂料有限公司 | 滑县 | 环氧树脂自流平面漆 | 图形商标 | 25kg/桶 | 合格 | 2020-8-12/20200810 | 2020-8-13 | 国家建筑装修材料质量监督检验中心 | 符合
344 |  | 914105266999745370 | 滑县时丰铝业有限公司 | 滑县 | 醇酸清漆 | / | 14kg/桶 | 合格 | 2020-8-12 | 2020-8-13 | 国家建筑装修材料质量监督检验中心 | 符合
345 |  | 91411423576318281A | 郑州拓立造漆有限公司宁陵分公司 | 商丘市宁陵县 | H06-4环氧富锌底漆(Ⅱ型3类) | 图形商标 | 30kg/桶 | 合格 | 2020-7-13/2020/07/13/03 | 2020-8-13 | 国家建筑装修材料质量监督检验中心 | 符合
346 |  | 914114027850807409 | 商丘三宝漆业有限公司 | 商丘市梁园区 | 高级亮光灰防锈漆 | 图形商标 | 0.7kg/桶 | 合格 | 2020-6-16/202006160101 | 2020-8-11 | 国家建筑装修材料质量监督检验中心 | 符合
347 |  | 91411403733865116P | 商丘市博大化工有限公司 | 商丘市睢阳区 | 2k纯白 | 图形商标 | 1L/桶 | 合格 | 2020-7-17 | 2020-8-10 | 国家建筑装修材料质量监督检验中心 | 符合
348 |  | 91410728554245667B | 河南润华涂料科技有限公司 | 长垣市 | 醇酸面漆 | 润华 | 20kg/桶 | 合格 | 2020-8-13 | 2020-8-13 | 国家建筑装修材料质量监督检验中心 | 符合
349 |  | 91410728MA40U33T2X | 河南省得丽涂料有限公司 | 长垣市 | 彩钢瓦漆(醇酸调和漆) | / | 18kg/桶 | 合格 | 2020-7-22 | 2020-8-13 | 国家建筑装修材料质量监督检验中心 | 符合
350 |  | 91410728715654796G | 新乡市富臣漆业有限公司 | 长垣市 | 环氧煤沥青漆 | 恒臣 | 20kg/桶/FHL52-31 | 合格 | 2020-7-9 | 2020-8-14 | 国家建筑装修材料质量监督检验中心 | 符合
351 |  | 91410183MA40KY7Q3G | 郑州悦成涂料有限公司 | 郑州市新密市 | 无机硅酸锌底漆 | 悦成 | 14kg/桶 | 合格 | 2020-7-19 | 2020-8-18 | 国家建筑装修材料质量监督检验中心 | 符合
352 |  | 9141070017332453XG | 河南永华涂料科技有限公司 | 新乡市平原示范区 | 50686仿红铜 | 永润 | 2.7kg/桶 | 合格 | 2020-6-2 | 2020-8-19 | 国家建筑装修材料质量监督检验中心 | 符合
353 |  | 914101007751139914 | 河南三元科技化工有限公司 | 郑州市豫郑航 | 白色面漆 | 三润 | 20kg/桶/HS011 | 合格 | 2020-7-15 | 2020-8-18 | 国家建筑装修材料质量监督检验中心 | 符合
354 |  | 914101827191259205 | 郑州华丽油漆有限公司 | 郑州市荥阳市 | 醇酸防锈漆(灰) | 环球 | 15kg/桶 | 合格 | 20200718 | 2020-8-18 | 国家建筑装修材料质量监督检验中心 | 符合
355 |  | 91410102789185478P | 郑州强邦涂料有限公司 | 郑州市中原区 | 环氧富锌底漆 | 郑强邦 | 25kg/桶 | 合格 | 2020-6-15 | 2020-8-19 | 国家建筑装修材料质量监督检验中心 | 符合
356 |  | 914101827065255971 | 郑州市永锋漆业有限公司 | 郑州市荥阳市 | 铁红醇酸防锈漆 | / | 20kg/桶 | 合格 | 2020-7-25 | 2020-8-19 | 国家建筑装修材料质量监督检验中心 | 符合
357 |  | 9141018261473229XM | 郑州华美油漆有限公司 | 郑州市上街区 | 醇酸防锈漆 | 靓华 | 0.6kg/桶 | 合格 | 2020-8-18 | 2020-8-19 | 国家建筑装修材料质量监督检验中心 | 符合
358 |  | 914101066753654970 | 郑州好上好梦蝶涂料有限公司 | 郑州市上街区 | 醇酸磁漆 | 梦蝶 | 15kg/桶 | 合格 | 2020-8-15 | 2020-8-20 | 国家建筑装修材料质量监督检验中心 | 符合
359 |  | 91410183728670453Y | 郑州海春涂料有限公司 | 郑州市新密市 | 黑色醇酸调和漆 | 海春 | 18kg/桶 | 合格 | 2020-8-6 | 2020-8-19 | 国家建筑装修材料质量监督检验中心 | 符合
360 |  | 914102007126391283 | 河南五一涂料有限公司 | 开封市龙亭区 | 福田白汽车漆 | 三勝 | 0.8kg/桶 | 合格 | 2020-3-24 | 2020-8-19 | 国家建筑装修材料质量监督检验中心 | 符合
361 |  | 91410223551631474Q | 河南同赢化工有限公司 | 开封市尉氏县 | PU净味水晶透明底漆 | / | 20kg/桶/SY610AA | 合格 | 2020072012 | 2020-8-20 | 国家建筑装修材料质量监督检验中心 | 符合
362 |  | 91410223554243936M | 河南一品化工有限公司 | 开封市尉氏县 | 丙烯酸聚氨酯罩光清漆 | 一品材料 | 20kg/桶/180183 | 合格 | 2020-7-2/251YP06 | 2020-8-20 | 国家建筑装修材料质量监督检验中心 | 符合
363 |  | 9141010075515629XK | 郑州双塔涂料有限公司 | 郑州市郑州经济开发区 | 铁红醇酸调合漆 | 双塔 | 800g/桶 | 合格 | 2020-8-20/203 | 2020-8-21 | 国家建筑装修材料质量监督检验中心 | 符合
说明：“抽查结果”中“符合”是指按照本次抽查方案的规定，被检产品符合相关标准要求（详见《通告》正文）