## Sheet1
附件１
甘肃省2020年第1批工业产品质量省级监督抽查不合格产品及企业名单
序号 | 抽查产品 | 商标 | 规格型号 | 生产日期 /批号 | 受检企业 | 生产企业 | 抽查结果 | 不合格项目 | 承检机构 | 生产企业 所在地
儿童玩具
1 | 静态塑胶玩具/趣味玩具 | 鑫华（标称） | 8755 | / | 北京华联综合超市股份有限公司兰州第一分公司 | 临沂市罗庄区鑫华玩具厂（标称） | 不合格 | 正常使用小零件 | 甘肃省产品质量监督检验研究院 | 山东省临沂市
食品接触用塑料制品
1 | 密胺塑料餐具（碗） | / | 13.3×12.5×3.7cm | / | 甘肃新乐连锁超市有限责任公司鑫汇国际时代广场店 | 惠州五和实业有限公司（标称） | 不合格 | 耐污染性 | 甘肃省产品质量监督检验研究院 | 广东省惠州市
木地板
1 | 浸渍纸层压木质地板 | / | （1226×208）mm | / | 王玉林 | 信昌高密度板厂有限公司（标称） | 不合格 | 甲醛释放量 | 甘肃省产品质量监督检验研究院 | 山东省
2 | 浸渍纸层压木质地板 | 森耐尔（标称） | （1220×199.5×12）mm | 2019-08-09 | 董清利（森耐尔地板） | 沈阳永森竹木业有限公司（标称） | 不合格 | 静曲强度、表面耐磨 | 甘肃省产品质量监督检验研究院 | 辽宁省沈阳市
食品接触用纸制品
1 | 淋膜纸杯 | 鸿发 | 230mL | 2020.5 | 舟曲县鸿发制作有限公司 | 舟曲县鸿发制作有限公司 | 不合格 | 感官指标 | 甘肃省产品质量监督检验研究院 | 甘肃省甘南州
2 | 航母幸福生活纸杯 | 清洁航母（标称） | 250mL | 2020-03-14 | 甘肃华润万家生活超市有限公司兰州临夏路分公司 | 管氏家居用品有限公司（标称） | 不合格 | 渗漏性能 | 甘肃省产品质量监督检验研究院 | 浙江省台州市
3 | 可可岛纸杯 | 可可岛（标称） | 228mL | 2020.4.15/20200415FA | 北京华联综合超市股份有限公司兰州第三分公司 | 义乌市盛源纸杯厂（标称） | 不合格 | 感官指标 | 甘肃省产品质量监督检验研究院 | 浙江省义乌市
塑料管型材
1 | 给水用聚乙烯（PE100）管材 | 众一兴旺 | dn40 PN1.6 PE100 | 2020.5.9/2020040052020 | 华亭众一兴旺管业有限公司 | 华亭众一兴旺管业有限公司 | 不合格 | 灰分 | 甘肃省产品质量监督检验研究院 | 甘肃省平凉市
2 | 给水用聚乙烯（PE）管材 | 宏禹 | dn125 PN1.6 PE100 饮用水管 | 2020-06-15 | 甘肃山丹青龙节水管业有限责任公司 | 甘肃山丹青龙节水管业有限责任公司 | 不合格 | 灰分 | 甘肃省产品质量监督检验研究院 | 甘肃省张掖市
建筑防水卷材
1 | 弹性体改性沥青防水卷材 | 雨中雨 | SBS I PY M PE 4 7.5 | 2019.8.4 | 张掖市甘州区正龙防水材料厂 | 张掖市甘州区正龙防水材料厂 | 不合格 | 可溶物含量、耐热性、低温柔性、接缝剥离强度、卷材下表面沥青涂盖层厚度、热老化（低温柔性） | 甘肃省产品质量监督检验研究院 | 甘肃省张掖市
2 | 弹性体改性沥青防水卷材 | 晋华缘 | SBS I PY PE PE 3 | 2020-06-13 | 酒泉市晋华防水建材有限公司 | 酒泉市晋华防水建材有限公司 | 不合格 | 可溶物含量、低温柔性、纵向延伸率、低温柔性（热老化） | 甘肃省产品质量监督检验研究院 | 甘肃省酒泉市
金属面绝热夹芯板
1 | 金属面岩棉夹芯板 | / | 5000×970×100mm | 2020.7.12 | 临夏市华亿彩钢厂 | 临夏市华亿彩钢厂 | 不合格 | 金属面材厚度、芯材密度 | 甘肃省产品质量监督检验研究院 | 甘肃省临夏市
2 | 金属面岩棉夹芯板 | / | 2650×950×100mm | 2020.6 | 临夏市贺喜彩钢钢构有限公司 | 临夏市贺喜彩钢钢构有限公司 | 不合格 | 金属面材厚度、芯材密度 | 甘肃省产品质量监督检验研究院 | 甘肃省临夏市
3 | 金属面玻璃棉夹芯板 | / | 970×100 | 2020.5.7 | 庆阳皓鑫彩钢有限公司 | 庆阳皓鑫彩钢有限公司 | 不合格 | 金属面材厚度、芯材密度 | 甘肃省产品质量监督检验研究院 | 甘肃省庆阳市
4 | 金属面岩棉夹芯板 | / | 950×75 | 2020.7.10 | 庆阳圣泰彩钢有限公司 | 庆阳圣泰彩钢有限公司 | 不合格 | 芯材密度 | 甘肃省产品质量监督检验研究院 | 甘肃省庆阳市
5 | 金属面岩棉夹芯板 | / | 1150×50 | 2020.7.10 | 泾川县春盛彩钢加工部 | 泾川县春盛彩钢加工部 | 不合格 | 金属面材厚度、芯材密度 | 甘肃省产品质量监督检验研究院 | 甘肃省平凉市
6 | 金属面岩棉夹芯板 | / | 1150×50 | 2020.7.9 | 泾川县鑫蓝宇复合板厂 | 泾川县鑫蓝宇复合板厂 | 不合格 | 金属面材厚度、芯材密度 | 甘肃省产品质量监督检验研究院 | 甘肃省平凉市
7 | 金属面岩棉夹芯板 | / | 950×100 | 2020.7.3 | 兰州华盛彩钢复合板有限公司 | 兰州华盛彩钢复合板有限公司 | 不合格 | 金属面材厚度、芯材密度 | 甘肃省产品质量监督检验研究院 | 甘肃省兰州市
8 | 金属面岩棉夹芯板 | / | 950×75 | 2020.3 | 白银亿鑫工贸有限公司 | 白银亿鑫工贸有限公司 | 不合格 | 金属面材厚度、芯材密度 | 甘肃省产品质量监督检验研究院 | 甘肃省白银市
9 | 金属面玻璃棉夹芯板 | / | 950×50 | 2020.7.4 | 甘肃荣华钢结构工程有限公司 | 甘肃荣华钢结构工程有限公司 | 不合格 | 金属面材厚度、芯材密度 | 甘肃省产品质量监督检验研究院 | 甘肃省兰州市
10 | 金属面玻璃棉夹芯板 | / | 950×100 | 2020.7.18 | 麦积区花牛镇东大彩钢加工厂 | 麦积区花牛镇东大彩钢加工厂 | 不合格 | 芯材密度 | 甘肃省产品质量监督检验研究院 | 甘肃省天水市
11 | 金属面岩棉夹芯板 | / | 950×150 | 2020-07-29 | 凉州区鑫振兴彩钢厂 | 凉州区鑫振兴彩钢厂 | 不合格 | 金属面材厚度、芯材密度 | 甘肃省产品质量监督检验研究院 | 甘肃省武威市