## 生产领域
附件17
2020年生产领域 建筑防水卷材 产品质量广西监督抽查结果汇总表
序号 | 生产企业名称 | 产品名称 | 商标 | 规格型号 | 生产日期/生产批号 | 抽查结果 | 主要不合格项目 | 生产企业所在辖区 | 承检机构
1 | 广西鑫富源防水科技有限公司 | CPSXFY反应粘结型高分子湿铺防水卷材 | 鑫富源 | HD 1.5-20 | 2020-07-21 | 不合格 | 卷材与卷材剥离强度(热处理) | 南宁市 | 广西壮族自治区产品质量检验研究院
2 | 广西广成防水防腐材料有限公司 | CPS反应粘结型高分子湿铺防水卷材 | 广成+图形商标 | H D 1.5-20 | 2020-06-08 | 合格 | / | 崇左市 | 广西壮族自治区产品质量检验研究院
3 | 广西武宣金牌防水材料科技有限公司 | GBCPS高分子反应粘型密封防水卷材 | 桂宝GBCPS | H D 1.5mm 20㎡ | 2020-06-15 | 合格 | / | 来宾市 | 广西壮族自治区产品质量检验研究院
4 | 广西象州天华科技防水材料有限责任公司 | 弹性体改性沥青防水卷材 | 图形商标 | SBS PY I PE PE 3.0 10 | 2020-05-18 | 合格 | / | 来宾市 | 广西壮族自治区产品质量检验研究院
5 | 广西象州天华科技防水材料有限责任公司 | 自粘聚合物改性沥青防水卷材 | 图形商标 | PY I D 4.0 7.5 | 2020-05-06 | 合格 | / | 来宾市 | 广西壮族自治区产品质量检验研究院
6 | 广西武宣金牌防水材料科技有限公司 | 自粘聚合物改性沥青防水卷材 | 桂宝GBCPS | PY I D 3.0mm 10㎡ | 2020-06-10 | 合格 | / | 来宾市 | 广西壮族自治区产品质量检验研究院
7 | 广西禹杰防水防腐材料有限公司 | SBS改性沥青防水卷材 | 图形商标 | SBS I PY PE 4.0mm 7.5㎡ | 2020-05-09 | 合格 | / | 南宁市 | 广西壮族自治区产品质量检验研究院
8 | 广西新广建化工科技有限公司 | GQJC-BAC自粘聚合物改性沥青防水卷材 | 图形商标 | 自粘Ⅰ PY PE 3 10 | 2020-05-25 | 合格 | / | 南宁市 | 广西壮族自治区产品质量检验研究院
9 | 广西新广建化工科技有限公司 | GQJC-SBS弹性体改性沥青防水卷材 | 图形商标 | SBS Ⅰ PY PE PE 3 10 | 2020-05-25 | 合格 | / | 南宁市 | 广西壮族自治区产品质量检验研究院
10 | 广西天地防水防腐技术发展有限公司 | TD-CPS高分子湿铺防水卷材反应粘 | / | PY D 3.0-10 | 2020-07-08 | 合格 | / | 南宁市 | 广西壮族自治区产品质量检验研究院