## 生产
附件4-1
2020年生产领域 铝合金建筑型材 产品质量广西监督抽查结果汇总表
序号 | 生产企业名称 | 生产企业所在辖区 | 产品名称 | 商标 | 规格型号 | 生产日期/批号 | 抽查结果 | 主要不合格项目 | 承检机构
1 | 桂林兴城福铝业有限公司 | 桂林市 | 1.4窄框内扇 | / | JY-015 | 2020-03-26 | 合格 | / | 广西壮族自治区产品质量检验研究院
2 | 藤县德润金属制品有限公司 | 梧州市 | 铝合金建筑型材-阳极氧化型材 | / | 6063-T5 9006光企 | 2020-03-15 | 合格 | / | 广西壮族自治区产品质量检验研究院
3 | 广西桂铝铝业有限公司 | 南宁市 | 铝合金建筑型材-喷粉型材 | / | 6063-T5 90A上方 壁厚：1.4mm | / | 合格 | / | 广西壮族自治区产品质量检验研究院

## 流通
附件4-2
2020年流通领域 铝合金建筑型材 产品质量广西监督抽查结果汇总表
序号 | 被抽查销售者 | 被抽查销售者区域 | 产品名称 | 标称商标 | 规格型号 | 生产日期 或批号 | 标称生产企业 | 标称生产企业区域 | 抽查结果 | 主要不合格项目 | 承检机构
1 | 钦州市钦北区廖明高铝材销售经营部 | 钦州市 | 铝合金建筑型材-电泳涂漆型材 | 圣棚 | 合金状态6063-T5 壁厚：1.0 | 2020-03-07 | 广西圣棚铝业有限公司 | 百色市 | 不合格 | 阳极氧化膜局部膜厚、漆膜局部膜厚、复合膜局部膜厚 | 广西壮族自治区产品质量检验研究院
2 | 广西龙创亚铝建材有限公司 | 玉林市 | 铝合金建筑型材-电泳涂漆型材 | / | 6063-T5 9655C-1.2 | 2019-11-02 | / | / | 不合格 | 阳极氧化膜 | 广西壮族自治区产品质量检验研究院
3 | 大化奋永装饰部 | 河池市 | 铝合金建筑型材-电泳涂漆 | 奋永 | 6063-T5 88F08Q | 2019-01-12 | 奋永铝业有限公司 | 佛山市 | 不合格 | 阳极氧化膜局部膜厚、漆膜局部膜厚、复合膜局部膜厚 | 广西壮族自治区产品质量检验研究院
4 | 北海市海城区杨雄铝合金经营部 | 北海市 | 铝合金建筑型材-电泳涂漆型材 | / | 合金状态：6063-T5 公称壁厚：1.2mm 型号：JM7657B12* | 2020-01-16 | 广东坚美铝型材厂（集团）有限公司 | 佛山市 | 合格 | / | 广西壮族自治区产品质量检验研究院
5 | 东兴海城装饰材料经营部 | 防城港市 | 电泳涂漆型材 | 建邦 | FC9001 | 2019-10-12 | 广西平果铜铝板业有限公司 | 百色市 | 合格 | / | 广西壮族自治区产品质量检验研究院
6 | 八步区信都祥旺装饰材料经营部 | 贺州市 | 铝合金建筑型材-电泳喷涂型材 | / | G9029C | 2019-05-27 | 广东坚美铝型材厂（集团）有限公司 | 佛山市 | 合格 | / | 广西壮族自治区产品质量检验研究院
7 | 象山区燕成铝材经营部 | 桂林市 | 喷粉铝合金建筑型材 | 宏美铝材 | HG8905 | 2020-03-15 | 广东金华海铝业有限公司 | 佛山市 | 合格 | / | 广西壮族自治区产品质量检验研究院
8 | 象山区燕成铝材经营部 | 桂林市 | 喷粉铝合金建筑型材 | 宏美铝材 | HG8916 | 2020-03-15 | 广东金华海铝业有限公司 | 佛山市 | 合格 | / | 广西壮族自治区产品质量检验研究院
9 | 广西硕东装饰工程有限公司 | 百色市 | 铝合金建筑型材-喷粉 | 中铝 | GL10108 | 2020-03-02 | 中国铝业公司贵州铝厂 | 贵阳市 | 合格 | / | 广西壮族自治区产品质量检验研究院
10 | 柳州市柳南区银实建材经营部 | 柳州市 | 喷粉型材 | 平铝 | A90TC26 | 2019-11-24 | 广西平铝集团有限公司 | 百色市 | 合格 | / | 广西壮族自治区产品质量检验研究院
11 | 柳州市柳南区银实建材经营部 | 柳州市 | 喷粉型材 | 平铝 | A90TC23 | 2019-11-24 | 广西平铝集团有限公司 | 百色市 | 合格 | / | 广西壮族自治区产品质量检验研究院
12 | 龙州新德铝铝材店 | 崇左市 | 边封 | / | NG-XP76803-1.4 | / | 广西南桂铝业有限公司 | 百色市 | 合格 | / | 广西壮族自治区产品质量检验研究院
13 | 来宾市兴宾区立通建材经营部 | 来宾市 | 电泳涂漆型材 | / | 90A06 | 2020-03-22 | 清远市广雄铝业有限公司 | 清远市 | 合格 | / | 广西壮族自治区产品质量检验研究院
14 | 平南县平南镇永盛建材经营部 | 贵港市 | 铝合金建筑型材-电泳喷漆 | 凤铝 | 6063-T5 888A18A-140 | 2018-03-26 | 凤铝铝业 | 佛山市 | 合格 | / | 广西壮族自治区产品质量检验研究院
15 | 广西海君建材贸易有限公司 | 贵港市 | 铝合金建筑型材-电泳涂漆 | 南桂 | 6063-T5 NG-91906 | 2019-04-11 | 广西南桂铝业有限公司 | 百色市 | 合格 | / | 广西壮族自治区产品质量检验研究院
16 | 梧州市长洲区江陵建材销售部 | 梧州市 | 铝合金建筑型材-喷粉型材 | / | 6063-T5 87802F | 2019-10-28 | 江西中安铝业有限公司 | 南昌市 | 合格 | / | 广西壮族自治区产品质量检验研究院
17 | 广西龙创亚铝建材有限公司 | 玉林市 | 铝合金建筑型材-粉末喷涂型材 | 南南 | 6063-T5 90A-30-1.4 | 2020-04-04 | 南南铝业股份有限公司 | 南宁市 | 合格 | / | 广西壮族自治区产品质量检验研究院
18 | 大化伟昌铝材批发部 | 河池市 | 铝合金建筑型材-电泳涂漆型材 | 伟昌 | 6063-T5 WGX81305A | 2020-03-26 | 广东华昌铝厂有限公司 | 佛山市 | 合格 | / | 广西壮族自治区产品质量检验研究院
19 | 广西步步顺门窗有限公司 | 南宁市 | 铝合金建筑型材-平下滑 | / | 90A03 | 2019-11-08 | 广西川桂铝业有限公司 | 百色市 | 合格 | / | 广西壮族自治区产品质量检验研究院
20 | 广西步步顺门窗有限公司 | 南宁市 | 铝合金建筑型材-单玻下方 | / | 90A16 | 2020-04-12 | 广西川桂铝业有限公司 | 百色市 | 合格 | / | 广西壮族自治区产品质量检验研究院
21 | 大化奋永装饰部 | 河池市 | 铝合金建筑型材-喷粉型材 | 奋永 | 6063-T5 88F08Q | 2019-11-16 | 奋永铝业有限公司 | 佛山市 | 合格 | / | 广西壮族自治区产品质量检验研究院
22 | 灵山县鸿发装饰材料经营部 | 钦州市 | 铝合金建筑型材-电泳涂漆型材 | 永利坚 | 6063-T5 NN90B01C | 2019-11-12 | 广东永利坚铝业有限公司 | 佛山市 | 合格 | / | 广西壮族自治区产品质量检验研究院