## Sheet1
附件2
2020年陶瓷砖产品质量市级监督抽查结果
序号 | 行政区划 | 产品名称 | 产品种类 | 生产/销售企业 | 商标 | 生产日期/批号 | 抽查结果 | 不合格项 | 报告编号 | 企业状态 | 承检机构 | 生产/流通领域
1 | 阳谷县 | 陶瓷砖 | 陶瓷砖 | 阳谷县侨润办事处澳林商贸城卓远陶瓷店 | 莫斯卡 | 2020.2.14 | 不合格 | 标记、破坏强度、吸水率 | 20201120003 | 在营 | 山东三方联检检测技术有限公司 | 流通领域
2 | 阳谷县 | 陶瓷砖 | 陶瓷砖 | 阳谷县侨润办事处澳林商贸城双庆瓷砖店 | 佛美名美 | 2020.8.24 | 不合格 | 标记 | 20201120005 | 在营 | 山东三方联检检测技术有限公司 | 流通领域
3 | 高唐县 | 陶瓷砖 | 陶瓷砖 | 高唐县君兴建筑工程有限公司 | 帅玉陶瓷 | / | 不合格 | 破坏强度、吸水率 | 20201130011 | 在营 | 山东三方联检检测技术有限公司 | 流通领域
4 | 高唐县 | 陶瓷砖 | 陶瓷砖 | 高唐县刘光合诚信建材部 | 宝兰莺 | 200819 | 不合格 | 标记 | 20201130014 | 在营 | 山东三方联检检测技术有限公司 | 流通领域
5 | 高唐县 | 陶瓷砖 | 陶瓷砖 | 高唐县炳华建材门市部 | / | 2019.05.31 | 不合格 | 标记 | 20201130015 | 在营 | 山东三方联检检测技术有限公司 | 流通领域
6 | 茌平区 | 陶瓷砖 | 陶瓷砖 | 茌平县乐水家园威尔斯陶瓷商行 | 威尔斯 | 2019.7.3 | 合格 | 无 | 20201120001 | 在营 | 山东三方联检检测技术有限公司 | 流通领域
7 | 茌平区 | 陶瓷砖 | 陶瓷砖 | 茌平县顺动建材有限公司 | 顺辉瓷砖 | 2020.5.10 | 合格 | 无 | 20201120002 | 在营 | 山东三方联检检测技术有限公司 | 流通领域
8 | 阳谷县 | 陶瓷砖 | 陶瓷砖 | 阳谷亿盛建材有限公司 | LD唯美 | 2020GD4B | 合格 | 无 | 20201120004 | 在营 | 山东三方联检检测技术有限公司 | 流通领域
9 | 东昌府区 | 陶瓷砖 | 陶瓷砖 | 聊城事成商贸有限公司 | 豪爵公馆 | / | 合格 | 无 | 20201130001 | 在营 | 山东三方联检检测技术有限公司 | 流通领域
10 | 东昌府区 | 陶瓷砖 | 陶瓷砖 | 聊城市东昌府区鑫龙建材有限公司 | 乐家驹 | 2018.12.20 | 合格 | 无 | 20201130003 | 在营 | 山东三方联检检测技术有限公司 | 流通领域
11 | 东昌府区 | 陶瓷砖 | 陶瓷砖 | 聊城市东昌府区中荣建陶经销部 | 金巴利 | 2019.10.15 | 合格 | 无 | 20201130005 | 在营 | 山东三方联检检测技术有限公司 | 流通领域
12 | 东昌府区 | 陶瓷砖 | 陶瓷砖 | 聊城市东昌府区中荣建陶经销部 | 金巴利 | 2019.10.03 | 合格 | 无 | 20201130006 | 在营 | 山东三方联检检测技术有限公司 | 流通领域
13 | 东昌府区 | 陶瓷砖 | 陶瓷砖 | 聊城市东昌府区航行瓷砖经营部 | 大将军 | 20170817 | 合格 | 无 | 20201130007 | 在营 | 山东三方联检检测技术有限公司 | 流通领域
14 | 东昌府区 | 陶瓷砖 | 陶瓷砖 | 聊城市东昌府区航行瓷砖经营部 | 大将军 | 160702 | 合格 | 无 | 20201130008 | 在营 | 山东三方联检检测技术有限公司 | 流通领域
15 | 高唐县 | 抗冻岩石砖 | 陶瓷砖 | 高唐县卓远陶瓷销售部 | 大世界 | / | 合格 | 无 | 20201130009 | 在营 | 山东三方联检检测技术有限公司 | 流通领域
16 | 高唐县 | 陶瓷砖 | 陶瓷砖 | 高唐县金汇陶瓷店 | 利德福陶瓷 | 2020.7.24 | 合格 | 无 | 20201130010 | 在营 | 山东三方联检检测技术有限公司 | 流通领域
17 | 高唐县 | 陶瓷砖 | 陶瓷砖 | 高唐县君兴建筑工程有限公司 | 豪客来 | / | 合格 | 无 | 20201130012 | 在营 | 山东三方联检检测技术有限公司 | 流通领域
18 | 高唐县 | 陶瓷砖 | 陶瓷砖 | 高唐县刘光合诚信建材部 | 梅地亚 | 2016.3 | 合格 | 无 | 20201130013 | 在营 | 山东三方联检检测技术有限公司 | 流通领域