## 监督检验报告信息
2021年建筑保温材料产品质量市监督抽查结果
本次抽查了生产领域20家企业20批次产品，所检项目全部符合标准。 依据 GB/T 10801. 1-2002《绝热用模塑聚苯乙烯泡沫塑料》，GB/T 10801.2—2018《绝热用挤塑聚苯乙烯泡沫塑料(XPS)》，GB 8624-2012《建筑材料及制品燃烧性能分级》等标准，对表观密度、压缩强度、导热系数、燃烧分级、尺寸稳定性、氧指数等6个项目进行了检验。 抽查发现有1家企业的1批次产品不符合相关标准要求，不合格项目为： 导热系数 。我局已依法对不合格产品开始了后处理工作。 具体抽查结果见附件。
附件
2021年建筑保温材料产品质量市级监督抽查结果汇总表
序号 | 产品名称 | 受检单位名称 | 统一社会信用代码 | 标称生产者名称 | 生产日期或批号 | 规格型号 | 商标 | 抽查结果 | 不合格项目 | 抽样日期 | 行政区划 | 承检单位
1 | 绝热用挤塑聚苯乙烯泡沫塑料（XPS） | 青岛绿洲建材有限公司 | 91370281MA3CJLH02G | 青岛绿洲建材有限公司 | 2020-11-8 | XPS-X150-B2-034 | / | 所检项目符合标准 | / | 2021-04-15 | 胶州市 | 青岛市产品质量检验研究院
2 | 绝热用模塑聚苯乙烯泡沫塑料 | 青岛奥美铭润节能科技有限公司 | 91370282MA3MP3MB7K | 青岛奥美铭润节能科技有限公司 | 2021-04-03 | Ⅰ类 阻燃型 B2级 | / | 所检项目符合标准 | / | 2021-05-13 | 莱西市 | 青岛市产品质量检验研究院
3 | 绝热用模塑聚苯乙烯泡沫塑料 | 青岛瑞志远新型建材有限公司 | 91370281MA3BYHK360 | 青岛瑞志远新型建材有限公司 | 2021-04-05 | I类 阻燃型 B1级 | / | 所检项目符合标准 | / | 2021-04-13 | 胶州市 | 青岛市产品质量检验研究院
4 | 绝热用模塑聚苯乙烯泡沫塑料 | 青岛欧立华建筑保温工程有限公司 | 91370211682596162X | 青岛欧立华建筑保温工程有限公司 | 2021-03-25 | Ⅱ类 阻燃型 B1级 | / | 所检项目符合标准 | / | 2021-04-25 | 西海岸新区 | 青岛市产品质量检验研究院
5 | 绝热用模塑聚苯乙烯泡沫塑料 | 青岛中利建筑保温材料有限公司 | 913702116790732641 | 青岛中利建筑保温材料有限公司 | 2020-11-15 | Ⅰ类 阻燃型 B2级 | / | 所检项目符合标准 | / | 2021-04-25 | 西海岸新区 | 青岛市产品质量检验研究院
6 | 绝热用挤塑聚苯乙烯泡沫塑料（XPS） | 青岛中天豪建材有限公司 | 913702815990125342B | 青岛中天豪建材有限公司 | 2021-01-10 | XPS-X150-B2-034 | / | 所检项目符合标准 | / | 2021-04-21 | 胶州市 | 青岛市产品质量检验研究院
7 | 绝热用模塑聚苯乙烯泡沫塑料 | 青岛欧克斯新型建材有限公司 | 913702147504119843 | 青岛欧克斯新型建材有限公司 | 2021-03-20 | I类 阻燃型 B2级 | 图形商标 | 所检项目符合标准 | / | 2021-04-21 | 城阳区 | 青岛市产品质量检验研究院
8 | 绝热用挤塑聚苯乙烯泡沫塑料（XPS） | 青岛国程雪节能新型保温建材有限公司 | 913702816867549149 | 青岛国程雪节能新型保温建材有限公司 | 2021-01-05 | XPS-X150-B2-034 | / | 所检项目符合标准 | / | 2021-04-21 | 胶州市 | 青岛市产品质量检验研究院
9 | 绝热用模塑聚苯乙烯泡沫塑料 | 青岛顺泰达保温材料有限公司 | 913702136645091926 | 青岛顺泰达保温材料有限公司 | 2021-03-20 | Ⅰ类 阻燃型 B2级 | / | 所检项目符合标准 | / | 2021-04-20 | 李沧区 | 青岛市产品质量检验研究院
10 | 绝热用挤塑聚苯乙烯泡沫塑料（XPS） | 青岛海奥新型建材有限公司 | 91370281587807136G | 青岛海奥新型建材有限公司 | 2020-10-10 | XPS-X150-B2-034 | / | 所检项目符合标准 | / | 2021-04-15 | 胶州市 | 青岛市产品质量检验研究院
11 | 绝热用模塑聚苯乙烯泡沫塑料 | 青岛绿建保温材料厂 | 91370282661279133W | 青岛绿建保温材料厂 | 2021-03-10 | Ⅰ类 阻燃型 B2级 | / | 所检项目符合标准 | / | 2021-04-14 | 即墨区 | 青岛市产品质量检验研究院
12 | 绝热用挤塑聚苯乙烯泡沫塑料（XPS） | 青岛海岸阳光新型建材有限公司 | 91370213553984556M | 青岛海岸阳光新型建材有限公司 | 2020-12-08 | XPS-W200-B2-034 |  | 所检项目符合标准 | / | 2021-04-13 | 胶州市 | 青岛市产品质量检验研究院
13 | 绝热用挤塑聚苯乙烯泡沫塑料（XPS） | 青岛金美德建材有限公司 | 91370281096174143R | 青岛金美德建材有限公司 | 2021-01-07 | XPS-X150-B2-034 | / | 所检项目符合标准 | / | 2021-04-15 | 胶州市 | 青岛市产品质量检验研究院
14 | 绝热用模塑聚苯乙烯泡沫塑料 | 青岛宇丰保温材料有限公司 | 91370214794013275J | 青岛宇丰保温材料有限公司 | 2021-03-10 | Ⅰ类 阻燃型 B1级 | 图形商标 | 所检项目符合标准 | / | 2021-04-14 | 即墨区 | 青岛市产品质量检验研究院
15 | 绝热用挤塑聚苯乙烯泡沫塑料（XPS） | 青岛信顺达保温材料有限公司 | 9137021432149470X3 | 青岛信顺达保温材料有限公司 | 2021-01-10 | XPS-X150-B2-034 | / | 所检项目符合标准 | / | 2021-04-14 | 城阳区 | 青岛市产品质量检验研究院
16 | 绝热用模塑聚苯乙烯泡沫塑料 | 青岛固安特建筑节能开发有限公司 | 91370283664516341P | 青岛固安特建筑节能开发有限公司 | 2021-03-02 | Ⅰ类 阻燃型 B2级 | / | 所检项目符合标准 | / | 2021-04-09 | 平度市 | 青岛市产品质量检验研究院
17 | 绝热用挤塑聚苯乙烯泡沫塑料（XPS） | 青岛鑫腾保温材料有限公司 | 913702823259845462 | 青岛鑫腾保温材料有限公司 | 2020-10-20 | XPS-W200-B2-034 | / | 所检项目符合标准 | / | 2021-04-09 | 即墨区 | 青岛市产品质量检验研究院
18 | 绝热用模塑聚苯乙烯泡沫塑料 | 青岛万兴建材有限公司 | 91370282667878559M | 青岛万兴建材有限公司 | 2021-03-09 | Ⅱ类 阻燃型 B2级 | / | 所检项目符合标准 | / | 2021-04-07 | 莱西市 | 青岛市产品质量检验研究院
19 | 绝热用模塑聚苯乙烯泡沫塑料 | 青岛瀛洲美塑节能科技有限公司 | 91370285553989840G | 青岛瀛洲美塑节能科技有限公司 | 2021-03-07 | I类 阻燃型 B2级 | / | 所检项目符合标准 | / | 2021-04-07 | 莱西市 | 青岛市产品质量检验研究院
20 | 绝热用挤塑聚苯乙烯泡沫塑料（XPS） | 青岛合创天成节能科技有限公司 | 91370285MA3PMF0G79 | 青岛合创天成节能科技有限公司 | 2020-12-25 | XPS-X150-B2-034 | / | 所检项目符合标准 | / | 2021-04-07 | 莱西市 | 青岛市产品质量检验研究院