## 监督检验报告信息
2021年电线电缆产品质量市监督抽查结果
本次抽查了流通领域51家经销单位的70批次产品。监督抽查不合格产品检出率为40%。 依据（GB/T 5013.4—2008额定电压450/750V及以下橡皮绝缘电缆 第4部分:软线和软电缆、GB/T 5023.3—2008额定电压450/750V及以下聚氯乙烯绝缘电缆第3部分：固定布线用无护套电缆、GB/T 5023.5—2008额定电压450/750V及以下聚氯乙烯绝缘电缆第5部分：软电缆（软线）、GB/T 12706.1—2020额定电压1 kV（Um=1.2 kV）到35 kV（Um=40.5 kV）挤包绝缘电力电缆及附件第1部分：额定电压1 kV（Um=1.2 kV）和3 kV（Um=3.6 kV）电缆、GB/T 19666—2019 阻燃和耐火电线电缆或光缆通则、JB/T 8734.2—2016 额定电压450/750V及以下聚氯乙烯绝缘电缆电线和软线 第2部分：固定布线用电缆电线、JB/T 8734.3—2016 额定电压450/750V及以下聚氯乙烯绝缘电缆电线和软线第3部分：连接用软电线和软电缆、JB/T 8734.5—2016 额定电压450/750V及以下聚氯乙烯绝缘电缆电线和软线第5部分：屏蔽电线、JB/T 8735.2—2016 额定电压450/750V及以下橡皮绝缘软线和软电缆第2部分：橡套软电缆、JB/T 8734.5—2016 额定电压450/750V及以下聚氯乙烯绝缘电缆电线和软线第5部分：屏蔽电线、JB/T 10491.2—2004额定电压450/750V及以下交联聚烯烃绝缘电线和电缆 第2部分：耐热105℃交联聚烯烃绝缘电线和电缆，对导体结构检查、外形尺寸和椭圆度测量、标志和绝缘线芯识别、绝缘平均厚度、绝缘最薄处厚度、护套平均厚度、护套最薄处厚度、导体电阻、绝缘老化前抗张强度、绝缘老化前断裂伸长率、绝缘热收缩、绝缘热延伸、护套老化前抗张强度、护套老化前断裂伸长率、曲挠试验、单根垂直燃烧试验、成束阻燃性能、耐火性能 等18个项目进行了检验。 抽查发现有23家企业的28批次产品不符合相关标准要求，不合格项目为：绝缘平均厚度、绝缘最薄处厚度、护套平均厚度、护套最薄处厚度、外形尺寸测量、椭圆度、导体结构检查、标志中的黄/绿组合色线芯比例、绝缘线芯识别、绝缘老化前断裂伸长率、绝缘老化前抗张强度、护套老化前抗张强度、绝缘热延伸试验、标志连续性检查、护套平均厚度、护套最薄处厚度、导体电阻、曲挠试验、电缆的成束阻燃试验(C类)、耐火性能 。我局已依法对不合格产品开始了后处理工作。 具体抽查结果见附件。
附件
2021年电线电缆产品质量市级监督抽查结果汇总表
序号 | 抽样领域 | 产品名称 | 受检单位名称 | 统一社会信用代码 | 标称生产者名称 | 生产日期或批号 | 规格型号 | 商标 | 抽查结果 | 不合格项目 | 抽样日期 | 行政区划 | 承检单位
1 | 流通领域 | 聚氯乙烯绝缘电线电缆 | 黄岛区华耀盛五金建材店 | 92370211MA3VWYYDX8 |  | 2021-01/- | ZR-RVV 300/500V 4×0.75 | / | 不合格 | 标志连续性检查,导体电阻,电缆的成束阻燃试验(C类),绝缘老化前抗张强度,绝缘线芯识别,曲挠试验 | 2021-10-06 | 西海岸新区 | 青岛市产品质量检验研究院
2 | 流通领域 | 一般用途单芯硬导体无护套电缆 | 青岛永安永平电气有限公司 | 92370211MA3VWYYDX8 |  | 2021-06/- | 60227 IEC 01(BV) 450/750V 1×2.5 | / | 不合格 | 标志连续性检查,黄/绿组合色线芯比例,绝缘老化前抗张强度 | 2021-09-30 | 即墨区 | 青岛市产品质量检验研究院
3 | 流通领域 | 聚氯乙烯绝缘电线电缆 | 胶州市超宇五金商店 | 913715213489850741 |  | 2020-12/- | NH-BV 450/750V 1×4 | / | 不合格 | 耐火性能 | 2021-09-30 | 胶州市 | 青岛市产品质量检验研究院
4 | 流通领域 | 聚氯乙烯绝缘电缆 | 即墨市闫振杰电线批发部 | 913101165805684867 |  | 2020-10/- | BLVVB 300/500V 2×6 | / | 不合格 | 导体电阻,护套老化前抗张强度,护套平均厚度,护套最薄处厚度,绝缘老化前断裂伸长率,绝缘老化前抗张强度,绝缘平均厚度,绝缘最薄处厚度,外形尺寸测量 | 2021-09-30 | 即墨区 | 青岛市产品质量检验研究院
5 | 流通领域 | 聚氯乙烯绝缘电线电缆 | 青岛长城山鹰线缆有限公司 | 91370214MA3C57149U | 青岛长城山鹰线缆有限公司 | 2021-09-17/- | ZR-RVS 300/300V 2×1.0 | / | 不合格 | 导体结构检查,绝缘平均厚度,绝缘线芯识别,绝缘最薄处厚度 | 2021-10-07 | 城阳区 | 青岛市产品质量检验研究院
6 | 流通领域 | 聚氯乙烯绝缘电线电缆 | 青岛长城山鹰线缆有限公司 | 91370214MA3C57149U | 青岛长城山鹰线缆有限公司 | 2021-09-17/- | ZR-RVV 300/500V 2×1.5 | / | 不合格 | 绝缘平均厚度,绝缘最薄处厚度 | 2021-10-07 | 城阳区 | 青岛市产品质量检验研究院
7 | 流通领域 | 铝芯聚氯乙烯绝缘聚氯乙烯护套阻燃扁形电缆 | 平度市安优宝电器商店 | 370283602319510 | 阳谷铭洲电缆有限公司 | 2021-07-22/- | ZC-BLVVB 300/500V 2×6 | / | 不合格 | 标志连续性检查,导体电阻,护套老化前抗张强度,护套平均厚度,护套最薄处厚度,绝缘老化前断裂伸长率,绝缘老化前抗张强度,绝缘最薄处厚度,外形尺寸测量 | 2021-10-07 | 平度市 | 青岛市产品质量检验研究院
8 | 流通领域 | 聚氯乙烯绝缘电线 | 青岛凯博盛世电缆有限公司 | 91370211MA3PMURN7X |  | 2021-06-06/- | ZR-RVV 300/500V 2×1 | / | 不合格 | 标志连续性检查,导体电阻,电缆的成束阻燃试验(C类) | 2021-10-13 | 西海岸新区 | 青岛市产品质量检验研究院
9 | 流通领域 | 聚氯乙烯绝缘聚氯乙烯护套软芯电力电缆 | 黄岛区天宝金商店 | 92370211MA3EG70G22 |  | 2021-09-13/- | ZC-VRV-0.6/1 3×1.5 | / | 不合格 | 导体结构检查,电缆的成束阻燃试验(C类),绝缘线芯识别 | 2021-10-13 | 西海岸新区 | 青岛市产品质量检验研究院
10 | 流通领域 | 阻燃聚氯乙烯绝缘电线 | 黄岛区正升鼎五金建材经销处 | 92370211MA3EAMJA2F | 山东阳谷鲁信线缆有限公司 | 2021-08-20/- | ZR-BLVVB 300/500V 2×6 | / | 不合格 | 标志连续性检查,导体电阻,护套平均厚度,护套最薄处厚度,绝缘老化前断裂伸长率,绝缘老化前抗张强度,绝缘平均厚度,绝缘最薄处厚度,外形尺寸测量 | 2021-09-27 | 西海岸新区 | 青岛市产品质量检验研究院
11 | 流通领域 | 聚氯乙烯绝缘护套电线 | 青岛盛通线缆有限公司 | 913702037768221837 | 青岛盛通线缆有限公司 | 2021-08-30/- | BVVB 300/500V 2×2.5 | / | 不合格 | 绝缘平均厚度 | 2021-09-28 | 市北区 | 青岛市产品质量检验研究院
12 | 流通领域 | 铜芯聚氯乙烯绝缘阻燃C类绞型连接用软电线 | 青岛正标津达线缆有限公司 | 91370214MA3PR4GC38 | 天津正标津达线缆集团有限公司 | 2021-03-14/- | ZC-RVS 300/300V 2×0.75 | 图形商标 | 不合格 | 绝缘线芯识别 | 2021-09-18 | 城阳区 | 青岛市产品质量检验研究院
13 | 流通领域 | 聚氯乙烯绝缘无护套电缆电线 | 李沧区天福地电线电缆经销处 | 92370213MA3EAGPG3X | 阳谷百年绿灯行电缆有限公司 | 2021-04/- | 60227 IEC 01(BV) 450/750V 1×4 | / | 不合格 | 导体电阻 | 2021-09-24 | 李沧区 | 青岛市产品质量检验研究院
14 | 流通领域 | 低烟无卤电线 | 胶州市瑞航五金材料经营部 | 92370281MA3PQ5TN3Q |  | 2020-12-08/- | WDZ-BYJ-105 450/750V 1×2.5 | / | 不合格 | 黄/绿组合色线芯比例,绝缘热延伸试验 | 2021-10-14 | 胶州市 | 青岛市产品质量检验研究院
15 | 流通领域 | 聚氯乙烯绝缘绞型电线 | 青岛博洋线缆有限公司 | 91370203MA3C5AFPXB | 青岛博洋线缆有限公司 | 2020-07-12/- | RVS 300/300V 2×0.75 | / | 不合格 | 导体结构检查 | 2021-09-26 | 市北区 | 青岛市产品质量检验研究院
16 | 流通领域 | 铜芯聚氯乙烯绝缘聚氯乙烯护套扁形电缆 | 胶州市时利合五金建材经营部 | 92370281MA3E5137E1F | 青岛市泰星电缆有限公司 | 2020-11-02/- | BVVB 300/500V 2×1.5 | / | 不合格 | 绝缘老化前断裂伸长率 | 2021-10-14 | 胶州市 | 青岛市产品质量检验研究院
17 | 流通领域 | 聚氯乙烯绝缘电线 | 青岛凯博盛世电缆有限公司 | 91370211MA3PMURN7X |  | 2021-06-26/- | NH-RVS 300/300V 2×2.5 | / | 不合格 | 导体电阻,导体结构检查,耐火性能 | 2021-10-13 | 西海岸新区 | 青岛市产品质量检验研究院
18 | 流通领域 | 聚氯乙烯绝缘软电缆电线 | 青岛鑫通达阳谷电缆有限公司 | 91370203MA3FB4ER7P | 阳谷百年绿灯行电缆有限公司 | 2020-12/- | 60227 IEC 53(RVV) 300/500V 3×1 | / | 不合格 | 黄/绿组合色线芯比例,绝缘老化前断裂伸长率,平均值 | 2021-09-28 | 市北区 | 青岛市产品质量检验研究院
19 | 流通领域 | 铜芯聚氯乙烯绝缘绞型连接用耐火软电线 | 黄岛区鑫立奕源五金建材店 | 92370211MA3UEWH01F | 阳谷鲁帆线缆 | 2021-08-10/- | NH-RVS 300/300V 2×1.0 | / | 不合格 | 导体电阻,导体结构检查,耐火性能 | 2021-10-06 | 西海岸新区 | 青岛市产品质量检验研究院
20 | 流通领域 | 通用橡套软电缆 | 莱西市一霖五金电器商场 | 92370285MA3E52BHN26 | 青岛华祥电缆有限公司 | 2020-11-30/- | YZ 300/500V 2×6 | / | 不合格 | 标志连续性检查,导体电阻,护套老化前抗张强度,绝缘老化前抗张强度 | 2021-10-08 | 莱西市 | 青岛市产品质量检验研究院
21 | 流通领域 | 普通聚氯乙烯护套软线 | 李沧区盛长源线缆销售部 | 370213600812091 | 江苏鸿安电缆科技有限公司 | 2021-06-29/- | 60227 IEC 53(RVV) 300/500V 2×1.5 | / | 不合格 | 曲挠试验,椭圆度 | 2021-09-18 | 李沧区 | 青岛市产品质量检验研究院
22 | 流通领域 | 纯无氧铜 软护套 | 平度市安优宝电器商店 | 92370283MA3EF2EE60 | 青岛远通电线电缆有限公司 | 2021-08-26/- | 60227 IEC 53(RVV) 300/500V 2×1 | / | 不合格 | 标志连续性检查,导体电阻,护套平均厚度,绝缘老化前抗张强度,曲挠试验 | 2021-10-07 | 平度市 | 青岛市产品质量检验研究院
23 | 流通领域 | 铜芯无卤低烟聚烯烃绝缘阻燃耐火电线 | 李沧区久至成电缆经销处 | 92310213MA3E4RQ73W |  | 2021-08-24/- | WDZN-BYJ 450/750V 1×4 | / | 不合格 | 绝缘老化前断裂伸长率,绝缘热延伸试验 | 2021-09-24 | 李沧区 | 青岛市产品质量检验研究院
24 | 流通领域 | 聚氯乙烯绝缘软电缆电线 | 莱西市光宁电线电缆经销处 | 92370285MA3N4J1L7E | 龙口市铭和线缆有限公司 | 2021-01-18/- | RVV 300/500V 2×6 | / | 不合格 | 标志连续性检查,导体结构检查,护套平均厚度,绝缘最薄处厚度 | 2021-10-21 | 莱西市 | 青岛市产品质量检验研究院
25 | 流通领域 | 通用橡套电缆 | 黄岛区华耀盛五金建材店 | 92370211MA3UWYYDX8 |  | 2020-08-06/- | YC 450/750V 2×2.5 | / | 不合格 | 导体电阻,护套老化前抗张强度,护套平均厚度,护套最薄处厚度,绝缘老化前抗张强度,平均值 | 2021-10-06 | 西海岸新区 | 青岛市产品质量检验研究院
26 | 流通领域 | 普通强度橡套软线 | 胶州市一品豪达电缆经销处 | 92370281MA3EENXX55L |  | 2019-06/- | 60245 IEC 53(YZ) 300/500V 2×2.5 | / | 不合格 | 标志连续性检查,导体电阻,绝缘平均厚度,绝缘线芯识别,绝缘最薄处厚度,曲挠试验 | 2021-10-13 | 胶州市 | 青岛市产品质量检验研究院
27 | 流通领域 | 铜芯聚氯乙烯绝缘聚氯乙烯护套屏蔽软电线 | 青岛聚祥瑞电气有限公司 | 91370214MA3DLY9D53 |  | 2020-10-08/- | ZR-RVVP 300/300V 3×1.0 | / | 不合格 | 标志连续性检查,成束阻燃性能(C类),导体电阻,护套平均厚度,护套最薄处厚度,绝缘平均厚度,绝缘线芯识别,绝缘最薄处厚度,平均值 | 2021-10-21 | 城阳区 | 青岛市产品质量检验研究院
28 | 流通领域 | 聚氯乙烯绝缘软护套电线电缆 | 青岛聚祥瑞电气有限公司 | 91370214MA3DLY9D53 | 青岛正缆线缆有限公司 | 2020-10-29/- | RVV 300/500V 2×4 | / | 不合格 | 标志连续性检查,导体电阻,绝缘最薄处厚度 | 2021-10-21 | 城阳区 | 青岛市产品质量检验研究院
29 | 流通领域 | 聚氯乙烯绝缘无护套电线电缆 | 青岛城阳区汇隆达线缆经销处 | 92370214MA3E43P8X8 | 青岛市泰星电缆有限公司 | 2021-04-13/- | 60227 IEC 01(BV) 450/750V 1×4 | / | 所检项目符合标准 |  | 2021-09-18 | 城阳区 | 青岛市产品质量检验研究院
30 | 流通领域 | 聚氯乙烯绝缘软电缆电线 | 城阳区大雁塔五金电缆经销处 | 92370214MA3E8N7M6U | 山东绿灯行电缆有限公司 | 2020-11/ | 60227 IEC 53(RVV) 300/500V 3×1.5 | / | 所检项目符合标准 |  | 2021-09-18 | 城阳区 | 青岛市产品质量检验研究院
31 | 流通领域 | 聚氯乙烯绝缘软电线电缆 | 市南区必多五金店 | 92370202MA3NJQFG42 | 公牛集团股份有限公司 | 2021-03-26/- | 60227 IEC 53(RVV) 300/500V 2×1 | / | 所检项目符合标准 |  | 2021-09-28 | 市南区 | 青岛市产品质量检验研究院
32 | 流通领域 | 铜芯聚氯乙烯绝缘软电缆 | 黄岛区兴惠超安五金建材经营部 | 92370211MA3F81M37B | 江苏中鹏电缆有限公司 | 2020-04-03/- | BVR 450/750V 1×2.5 | / | 所检项目符合标准 |  | 2021-09-27 | 西海岸新区 | 青岛市产品质量检验研究院
33 | 流通领域 | 轻型聚氯乙烯护套（扁形）软线 | 崂山区佳尚赢五金店 | 92370212MA3EDCF71W | 广东金科电缆实业有限公司 | 2021-04-18/- | 60227 IEC 52(RVV) 300/300V 2×0.5 | / | 所检项目符合标准 | / | 2021-09-26 | 崂山区 | 青岛市产品质量检验研究院
34 | 流通领域 | 铜芯聚氯乙烯绝缘聚氯乙烯护套扁形电缆 | 崂山区广鑫建五金店 | 92370212MA3E1NLJ23 | 上海德力西集团有限公司 | 2021-04-27/- | BVVB 300/500V 2×1.5 | / | 所检项目符合标准 | / | 2021-09-26 | 崂山区 | 青岛市产品质量检验研究院
35 | 流通领域 | 聚氯乙烯绝缘电线 | 青岛博洋线缆有限公司 | 91370203MA3C5AFPXB | 青岛博洋线缆有限公司 | 2020-05-09/- | 60227 IEC 01(BV) 450/750V 1×6 | / | 所检项目符合标准 | / | 2021-09-26 | 市北区 | 青岛市产品质量检验研究院
36 | 流通领域 | 铜芯聚氯乙烯绝缘聚氯乙烯护套扁形电线 | 崂山区佳尚赢五金店 | 92370212MA3EDCF71W | 广东金科电缆实业有限公司 | 2021-07-30/- | BVVB 300/500V 2×1.5 | / | 所检项目符合标准 | / | 2021-09-26 | 崂山区 | 青岛市产品质量检验研究院
37 | 流通领域 | 聚氯乙烯绝缘无护套电线电缆 | 市北区祥天祥龙线缆经营部 | 92370203MA3FBAYR05 | 青岛光明线缆有限公司 | 2021-08-22/- | 60227 IEC 01(BV) 400/750V 1×4 | / | 所检项目符合标准 | / | 2021-09-28 | 市北区 | 青岛市产品质量检验研究院
38 | 流通领域 | 铜芯聚氯乙烯绝缘聚氯乙烯护套扁形电缆 | 市北区广亚通线缆经销处 | 92370203MA3E95TL4F | 青岛聚祥电缆有限公司 | 2021-08-30/- | BVVB 300/500V 2×2.5 | / | 所检项目符合标准 | / | 2021-09-28 | 市北区 | 青岛市产品质量检验研究院
39 | 流通领域 | 普通聚氯乙烯护套软线 | 即墨市隆利达五金店 | 92370282MA305KY02K | 天津仲驰线缆有限公司 | 2021-08-10/- | RVV 300/500V 2×4 | / | 所检项目符合标准 | / | 2021-09-29 | 即墨区 | 青岛市产品质量检验研究院
40 | 流通领域 | 铜芯聚氯乙烯绝缘护套线 | 即墨市平安祥五金机电经营部 | 92370282MA3MLMTQ4U | 青岛通力电缆有限公司 | 2021-05-15/- | BVVB 300/500V 2×2.5 | / | 所检项目符合标准 | / | 2021-09-29 | 即墨区 | 青岛市产品质量检验研究院
41 | 流通领域 | 聚氯乙烯绝缘软电线电缆 | 胶州市瑞宏巨五金机电经营部 | 9237028MA3MQC0W9B | 青岛长城电力集团有限公司 | 2021-02-05/- | 60227 IEC 53(RVV) 300/500V 2×0.75 | / | 所检项目符合标准 | / | 2021-10-13 | 胶州市 | 青岛市产品质量检验研究院
42 | 流通领域 | 一般用途单芯硬导体无护套电缆 | 李沧区盛长源线缆销售部 | 370213600812091 | 江苏鸿安电缆科技有限公司 | 2021-08-14/- | 60227 IEC 01(BV) 450/750V 1×2.5 | / | 所检项目符合标准 | / | 2021-09-18 | 李沧区 | 青岛市产品质量检验研究院
43 | 流通领域 | 普通聚氯乙烯护套软线 | 莱西市琪飞电线电缆经销处 | 92370285MA3EGXBC02 | 天津市飞亚电线电缆有限公司 | 2021-03-01/- | 60227 IEC 53(RVV) 300/500V 2×1 | / | 所检项目符合标准 | / | 2021-10-08 | 莱西市 | 青岛市产品质量检验研究院
44 | 流通领域 | 普通聚氯乙烯护套软线 | 黄岛区兴惠超安五金建材经营部 | 92370211MA3F81M37B | 和昌电业（肇庆）有限公司 | 2021-04-07/- | ZR-RVV 300/500V 2×2.5 | / | 所检项目符合标准 | / | 2021-09-27 | 西海岸新区 | 青岛市产品质量检验研究院
45 | 流通领域 | 一般用途单芯硬导体无护套电缆 | 李沧区天福地电线电缆经销处 | 92370213MA3EAGPG3X | 山东阳谷阳光电缆有限公司 | 2020-08/- | 60227 IEC 01(BV) 450/750V 1×6 | / | 所检项目符合标准 | / | 2021-09-24 | 李沧区 | 青岛市产品质量检验研究院
46 | 流通领域 | 聚氯乙烯绝缘无护套电线电缆 | 胶州市旭辉五金销售部 | 92370281MA3EENR574 | 青岛长城电缆集团有限公司 | 2020-10-05/- | 60227 IEC 01(BV) 450/750V 1×2.5 | / | 所检项目符合标准 | / | 2021-10-14 | 胶州市 | 青岛市产品质量检验研究院
47 | 流通领域 | 聚氯乙烯绝缘电线 | 胶州市鑫金州电缆电器经营部 | 92370281MA3EHCQ81X | 青岛金州电缆有限公司 | 2021-09-15/- | 60227 IEC 01(BV) 450/750V 1×2.5 | / | 所检项目符合标准 | / | 2021-10-14 | 胶州市 | 青岛市产品质量检验研究院
48 | 流通领域 | 一般用途单芯硬导体无护套电缆 | 胶州市旭华电缆商店 | 370281600739377 | 青岛华旭电缆有限公司 | 2021-01-26/- | 60227 IEC 01(BV) 450/750V 1×2.5 | / | 所检项目符合标准 | / | 2021-10-14 | 胶州市 | 青岛市产品质量检验研究院
49 | 流通领域 | 聚氯乙烯绝缘软电缆 | 胶州市腾华五金经营部 | 92370281MA3E5XL73A | 青岛裕华电线电缆有限公司 | 2021-08-20/- | 60227 IEC 53(RVV) 300/500V 3×0.75 | / | 所检项目符合标准 | / | 2021-10-14 | 胶州市 | 青岛市产品质量检验研究院
50 | 流通领域 | 聚氯乙烯绝缘软电线电缆 | 胶州市旭辉五金销售部 | 92370281MA3EENR574 | 青岛长城电缆集团有限公司 | 2021-10-06/- | 60227 IEC 53(RVV) 300/500V 2×1 | / | 所检项目符合标准 | / | 2021-10-14 | 胶州市 | 青岛市产品质量检验研究院
51 | 流通领域 | 普通聚氯乙烯护套软线 | 胶州市永闯天下五金建材经营部 | 92370281MA3QNARM00 | 上海起帆电缆股份有限公司 | 2020-04-02/- | 60227 IEC 53(RVV) 300/500V 2×2.5 | / | 所检项目符合标准 | / | 2021-10-14 | 胶州市 | 青岛市产品质量检验研究院
52 | 流通领域 | 橡套软电缆电线 | 黄岛区兴惠超安五金建材经营部 | 92370211MA3F81M37B | 华旗线缆有限公司 | 2021-05/- | 60245 IEC 53(YZ) 300/500V 3×2.5 | / | 所检项目符合标准 | / | 2021-09-27 | 西海岸新区 | 青岛市产品质量检验研究院
53 | 流通领域 | 铜芯聚氯乙烯绝缘聚氯乙烯护套屏蔽软电线 | 远东电缆青岛销售有限公司 | 91370203697188807R | 远东电缆有限公司 | 2021-07-25/- | RVVP 300/300V 4×0.5 | / | 所检项目符合标准 | / | 2021-09-28 | 市北区 | 青岛市产品质量检验研究院
54 | 流通领域 | 普通聚氯乙烯护套软线 | 胶州市富永机电经销处 | 92370281MA3E0A4B83 | 易初特种电线电缆（昆山）有限公司 | 2021-07-01/- | 60227 IEC 53(RVV) 300/500V 2×1 | / | 所检项目符合标准 | / | 2021-09-30 | 胶州市 | 青岛市产品质量检验研究院
55 | 流通领域 | 电线电缆 | 胶州市富永机电经销处 | 92370281MA3E0A4B83 | 浙江三旗电线电缆有限公司 | 2020-11-07/- | 60227 IEC 53(RVV) 300/500V 4×0.75 | / | 所检项目符合标准 | / | 2021-09-30 | 胶州市 | 青岛市产品质量检验研究院
56 | 流通领域 | 聚氯乙烯绝缘软电缆电线 | 青岛泽锦电缆销售有限公司 | 913702115990252038 | 青岛豪迈电缆集团有限公司 | 2020-12-31/- | 60227 IEC 53(RVV) 300/500V 3×1 | / | 所检项目符合标准 | / | 2021-09-27 | 西海岸新区 | 青岛市产品质量检验研究院
57 | 流通领域 | 铜芯聚氯乙烯绝缘聚氯乙烯护套屏蔽软电线 | 黄岛区东路达线缆经销处 | 92370211MA3MLD707U | 青岛昊东电缆有限公司 | 2021-08-24/- | RVVP 300/300V 2×0.75 | / | 所检项目符合标准 | / | 2021-10-06 | 西海岸新区 | 青岛市产品质量检验研究院
58 | 流通领域 | 铜芯聚氯乙烯绝缘聚氯乙烯护套扁形电缆 | 黄岛区东路达线缆经销处 | 92370211MA3MLD707U | 青岛昊东电缆有限公司 | 2021-07-13/- | BVVB 300/500V 2×2.5 | / | 所检项目符合标准 | / | 2021-10-06 | 西海岸新区 | 青岛市产品质量检验研究院
59 | 流通领域 | 聚氯乙烯绝缘无护套电缆电线 | 黄岛区华耀盛五金建材店 | 92370211MA3UWYYDX8 | 山东绿灯行电缆有限公司 | 2021-02/- | 60227 IEC 01(BV) 450/750V 1×4 | / | 所检项目符合标准 | / | 2021-10-06 | 西海岸新区 | 青岛市产品质量检验研究院
60 | 流通领域 | 聚氯乙烯绝缘无护套电线电缆 | 青岛泽锦电缆销售有限公司 | 913702115990252038 | 青岛豪迈电缆集团有限公司 | 2021-07-24/- | 60227 IEC 05(BV) 300/500V 1×1 | / | 所检项目符合标准 | / | 2021-09-27 | 西海岸新区 | 青岛市产品质量检验研究院
61 | 流通领域 | 一般用途单芯硬导体无护套电缆 | 青岛铠宝维机电科技发展有限公司 | 913702030610641980 | 宝胜（山东）电缆有限公司 | 2020-07-18/- | 60227 IEC 01(BV) 450/750V 1×10 | / | 所检项目符合标准 | / | 2021-09-26 | 市北区 | 青岛市产品质量检验研究院
62 | 流通领域 | 一般用途单芯硬导体无护套电缆 | 崂山区海浩源五金店 | 92370212MA3FFWG58U | 上海德力西集团有限公司 | 2020-04-05/- | 60227 IEC 01(BV) 450/750V 1×1.5 | / | 所检项目符合标准 | / | 2021-09-26 | 崂山区 | 青岛市产品质量检验研究院
63 | 流通领域 | 聚氯乙烯绝缘无护套电缆电线 | 胶州市腾华五金经营部 | 92370281MA3E5XL73A | 青岛裕华电线电缆有限公司 | 2021-08-10/- | 60227 IEC 01(BV) 450/750V 1×2.5 | / | 所检项目符合标准 | / | 2021-10-14 | 胶州市 | 青岛市产品质量检验研究院
64 | 流通领域 | 铜芯聚氯乙烯绝缘聚氯乙烯护套软电线 | 青岛中海电缆有限公司 | 91370203561155715B | 青岛海河特种电缆制造有限公司 | 2020-03-09/- | 60227 IEC 53(RVV) 300/500V 2×0.75 | / | 所检项目符合标准 | / | 2021-10-21 | 市北区 | 青岛市产品质量检验研究院
65 | 流通领域 | 铜芯聚氯乙烯绝缘聚氯乙烯护套扁形电线 | 青岛百安居装饰建材有限公司 | 913702007109366551 | 湖北洪乐电缆股份有限公司 | 2020-01-02/- | BVVB 300/500V 3×2.5 | / | 所检项目符合标准 | / | 2021-10-23 | 市南区 | 青岛市产品质量检验研究院
66 | 流通领域 | 铜芯聚氯乙烯绝缘电线 | 青岛百安居装饰建材有限公司 | 913702007109366551 | 湖北洪乐电缆股份有限公司 | 2021-04-09/- | 60227 IEC 01(BV) 450/750V 1×6 | / | 所检项目符合标准 | / | 2021-10-23 | 市南区 | 青岛市产品质量检验研究院
67 | 流通领域 | 铜芯聚氯乙烯绝缘聚氯乙烯护套扁形电缆 | 青岛奔达康商贸有限公司 | 913702035720566593 | 青岛汉缆股份有限公司 | 2020-09-21/- | BVVB 300/500V 2×2.5 | / | 所检项目符合标准 | / | 2021-10-23 | 市北区 | 青岛市产品质量检验研究院
68 | 流通领域 | 一般用途单芯硬导体无护套电缆 | 青岛煜正五金机电有限公司 | 91370281561188234R | 青岛华强电缆有限公司 | 2021-05-11/- | 60227 IEC 01(BV) 450/750V 1×2.5 | / | 所检项目符合标准 | / | 2021-10-14 | 胶州市 | 青岛市产品质量检验研究院
69 | 流通领域 | 橡套软电缆 | 曹旭坤 | 37285600145375 | 泰通线缆有限公司 | 2020-12-26/- | 60227 IEC 53(YZ) 300/500V 2×1.5 | / | 所检项目符合标准 | / | 2021-10-08 | 莱西市 | 青岛市产品质量检验研究院
70 | 流通领域 | 铜芯聚氯乙烯绝缘聚氯乙烯护套屏蔽软电线 | 青岛中海电缆有限公司 | 91370203561155715B | 青岛海河特种电缆制造有限公司 | 2020-14-16/- | RVVP 300/300V 2×0.75 | / | 所检项目符合标准 | / | 2021-10-21 | 市北区 | 青岛市产品质量检验研究院