## Sheet1
河北省产品质量监督抽查产品公告送达汇总表
一、贵金属珠宝
序号 | 行政区划 |  | 样品名称 | 标称商标 | 规格型号 | 受检（样品采集）单位 | 标称生产单位 | 判定结果 | 不合格项目
| 市 | 县区
1 | 唐山市 | 乐亭县 | 足银精工锁包 | 美银世家 | / | 乐亭县城区简悦雅施丽芙珠宝行 | 美银世家珠宝首饰有限公司 | 不合格 | 名称；印记
2 | 唐山市 | 乐亭县 | 足银999精工手镯 | 美银世家 | / | 乐亭县城区简悦雅施丽芙珠宝行 | 美银世家珠宝首饰有限公司 | 不合格 | 名称
二、给水管材
序号 | 行政区划 |  | 样品名称 | 标称商标 | 规格型号 | 受检（样品采集）单位 | 标称生产单位 | 判定结果 | 不合格项目
| 市 | 县区
3 | 沧州市 | 盐山县 | PVC-U无铅给水管材 | / | / | 盐山县国庆水暖管件销售中心 | 北京贝斯特科技有限公司 | 不合格 | 尺寸；密度；液压试验（20℃，1h）；纵向回缩率
三、钢铁产品
序号 | 行政区划 |  | 样品名称 | 标称商标 | 规格型号 | 受检（样品采集）单位 | 标称生产单位 | 判定结果 | 不合格项目
| 市 | 县区
4 | 保定市 | 曲阳县 | 结构用冷弯空心型钢（热镀锌）） | / | / | 曲阳县凤敏钢材经销处 | 曲阳县凤敏钢材经销处 | 不合格 | 镀锌层
四、防水卷材
序号 | 行政区划 |  | 样品名称 | 标称商标 | 规格型号 | 受检（样品采集）单位 | 标称生产单位 | 判定结果 | 不合格项目
| 市 | 县区
5 | 廊坊市 | 固安县 | 弹性体改性沥青防水卷材 | 立高 | SBS Ⅱ PY PE PE 3 10 | 河北立高园林绿化工程有限责任公司 | 北京立高防水工程有限公司 | 不合格 | 拉力,延伸率
五、床上用品
序号 | 行政区划 |  | 样品名称 | 标称商标 | 规格型号 | 受检（样品采集）单位 | 标称生产单位 | 判定结果 | 不合格项目
| 市 | 县区
6 | 石家庄市 | 深泽县 | 晚美粗布精纺印花床单2.5 | WAROMFU | 250㎝×250㎝ | 深泽县悦城益佳悦城市购物广场有限公司 | 南通宁美家用纺织品有限公司 | 不合格 | 纤维含量
六、服装
序号 | 行政区划 |  | 样品名称 | 标称商标 | 规格型号 | 受检（样品采集）单位 | 标称生产单位 | 判定结果 | 不合格项目
| 市 | 县区
7 | 保定市 | 涞水县 | 卫衣 | C&M | 160/84A | 涞水县迷尚服装店 | 广州芈尚服饰有限公司 | 不合格 | 纤维含量
8 | 廊坊市 | 永清县 | 卡巴依羽绒服 | / | 160/84A | 永清县好喜欢服饰店 | 北京汇颖服装有限公司 | 不合格 | 绒子含量
9 | 安新县 |  | 外套 | 線鎖 | XL | 安新县京尚商贸有限公司 | 广州意筑服饰有限公司 | 不合格 | 纤维含量
七、电线电缆
序号 | 行政区划 |  | 样品名称 | 标称商标 | 规格型号 | 受检（样品采集）单位 | 标称生产单位 | 判定结果 | 不合格项目
| 市 | 县区
10 | 保定市 | 定兴县 | 聚氯乙烯绝缘阻燃固定布线用电线 | / | / | 定兴县宏盛五金机电修理部 | 北京潮阳昆仑电线电缆有限公司 | 不合格 | 20℃导体电阻；失重试验
11 | 保定市 | 曲阳县 | 一般用途单芯硬导体无护套电缆 | 图形商标 | / | 曲阳县爱伟五金水暖门市部 | 北京双盛永安线缆有限公司 | 不合格 | 20℃导体电阻；绝缘老化前抗张强度；绝缘老化后抗张强度；绝缘失重试验
12 | 衡水市 | 枣强县 | 聚氯乙烯绝缘阻燃固定布线用电线 | / | / | 枣强县强盛电器物资经销处 | 北京亚太立达线缆有限公司 | 不合格 | 20℃导体电阻；绝缘老化前抗张强度；绝缘老化前后抗张强度变化率；绝缘老化前后断裂伸长率变化率；绝缘失重试验
13 | 邢台市 | 宁晋县 | 铜芯聚氯乙烯绝缘聚氯乙烯护套软电缆 | 图形商标 | RVV 300/500V 2×1.5 | 宁晋县蓝鼎电器经销处 | 天津市晨辉线缆有限公司 | 不合格 | 20℃导体电阻
14 | 邯郸市 | 邱县 | 聚氯乙烯绝缘阻燃固定布线用电线 | 标称:图形商标 | ZR-BV 450/750V 1×1.5 | 邱县五金电料土产日杂 | 天津津成昆仑线缆有限公司 | 不合格 | 20℃导体电阻
15 | 电线电缆 | 邢台市 | 通用电线电缆 | ZR-RVV 300/500V 2×1mm | 津凯 | 成航线缆有限公司 | 天津天猫线缆科技有限公司 | 不合格 | 导体电阻；绝缘老化前后抗张强度；护套老化前抗张强度；护套老化后断裂伸长率；护套老化前后抗张强度变化率；护套老化前后断裂伸长率变化率；绝缘和护套失重试验
16 | 电线电缆 | 邯郸市 | 聚氯乙烯阻燃电缆 | ZC-BVR 450/750V 4mm | / | 邱县旭凯日用品销售有限公司 | 南羊珠江电线电缆 | 不合格 | 导体电阻；绝缘老化前抗张强度；绝缘老化后抗张强度
17 | 电线电缆 | 邯郸市 | 聚氯乙烯阻燃电缆 | ZC-BVR 450/750V 2.5mm | / | 邱县旭凯日用品销售有限公司 | 广州腾达电线电缆有限公司 | 不合格 | 导体电阻；绝缘老化前抗张强度；绝缘老化后抗张强度
18 | 电线电缆 | 邯郸市 | 聚氯乙烯绝缘阻燃电线 | ZR-BV 450/750V 4mm | 图形 | 邱县国润电子商务有限公司 | 明兴宇电线电缆 | 不合格 | 导体电阻；绝缘老化前抗张强度；绝缘老化后抗张强度；绝缘热失重
19 | 电线电缆 | 邯郸市 | 聚氯乙烯绝缘阻燃电线 | ZR-BV 450/750V 2.5mm | 图形 | 邱县国润电子商务有限公司 | 明兴宇电线电缆 | 不合格 | 导体电阻；绝缘老化前抗张强度；绝缘老化后抗张强度；绝缘热失重
20 | 电线电缆 | 邯郸市 | 聚氯乙烯绝缘阻燃电线 | ZR-BV 450/750V 1.5mm | 图形 | 邱县国润电子商务有限公司 | 明兴宇电线电缆 | 不合格 | 导体电阻；绝缘老化前抗张强度；绝缘老化后抗张强度；绝缘热失重
21 | 电线电缆 | 邯郸市 | 国标高级电线电缆 | ZR-RVV 300/500V 2×1mm | 图形 | 河北酷硕贸易有限公司 | 揭阳市华盛线缆有限公司 | 不合格 | 导体电阻
22 | 电线电缆 | 邯郸市 | 国标高级电线电缆 | ZR-RVV 300/500V 2×1.5mm | 图形 | 河北酷硕贸易有限公司 | 揭阳市华盛线缆有限公司 | 不合格 | 导体电阻
23 | 电线电缆 | 保定市 | 聚氯乙烯绝缘阻燃固定布线用电线 | ZR-BV 450/750V 1×1.5 | 津浩 | 安国市药城五金门市部 | 北京鼎恒利达电线电缆有限公司 | 不合格 | 20℃导体电阻；绝缘失重试验
24 | 电线电缆 | 邢台市 | 一般用途单芯硬导体无护套电缆 | 60227 IEC 01(BV) 450/750V 1×6 | 图形商标 | 威县未来亿家五金销售有限公司 | 明缆电缆科技有限公司 | 不合格 | 20℃导体电阻；绝缘老化前抗张强度；绝缘老化后抗张强度
25 | 电线电缆 | 石家庄市 | 聚氯乙烯绝缘阻燃C类固定布线用电线 | ZC-BV 450/750V1×2.5 | / | 桥西区超盛五金电料经营部 | 河北全顺线缆有限公司 | 不合格 | 20℃导体电阻
26 | 电线电缆 | 衡水市 | 聚氯乙烯绝缘阻燃固定布线用电线 | ZR-BV 450/750V 1×2.5 | / | 景县刘二五金机电大全门市部 | 中国正泰(香港)世纪电缆有限公司 | 不合格 | 20℃导体电阻；老化前抗张强度；老化后抗张强度；失重试验
27 | 电线电缆 | 衡水市 | 聚氯乙烯绝缘阻燃固定布线用电线 | ZR-BV 450/750V 1×4 | / | 景县刘二五金机电大全门市部 | 中国正泰(香港)世纪电缆有限公司 | 不合格 | 20℃导体电阻；绝缘老化前抗张强度；绝缘老化后抗张强度；绝缘失重试验
28 | 电线电缆 | 沧州市 | 聚氯乙烯绝缘阻燃固定布线用电线 | ZR-BV 450/750V 1×2.5 | / | 孟村回族自治县顺驰土产综合门市部 | 天津市电缆总厂线缆二分厂 | 不合格 | 20℃导体电阻；绝缘老化前抗张强度；老化后抗张强度
八、家具
序号 | 行政区划 |  | 样品名称 | 标称商标 | 规格型号 | 受检（样品采集）单位 | 标称生产单位 | 判定结果 | 不合格项目
| 市 | 县区
29 | 沧州市 | 任丘市 | 实木婴儿床 | 萌宝乐 | MBL-999 | 任丘市水灵通百货店 | 舒城县马河口萌宝乐儿童用品厂 | 不合格 | 突出部件；稳定性
30 | 廊坊市 | 香河县 | 实木婴儿床 | 萌宝乐 | MBL-991A | 香河县滨捷家具销售部 | 舒城县马河口萌宝乐儿童用品厂 | 不合格 | 突出部件；稳定性
九、开关插座
序号 | 行政区划 |  | 样品名称 | 标称商标 | 规格型号 | 受检（样品采集）单位 | 标称生产单位 | 判定结果 | 不合格项目
| 市 | 县区
31 | 沧州市 | 青县 | 全兼容闪充套装 （铭牌上：开关电源适配器） | / | TW-100400 C00 | 青县捷讯手机维修店 | 深圳市乐享科技有限公司 | 不合格 | 电气间隙；爬电距离；电源端子骚扰电压；发热要求；抗电强度
十、水龙头
序号 | 行政区划 |  | 样品名称 | 标称商标 | 规格型号 | 受检（样品采集）单位 | 标称生产单位 | 判定结果 | 不合格项目
| 市 | 县区
32 | 石家庄市 | 灵寿县 | 陶瓷阀芯水龙头 | 禾鑫金牛 | 1.0MPa | 吕风海 | 玉环汇跃洁具厂 | 不合格 | 管螺纹精度
33 | 辛集市 |  | 陶瓷芯水龙头 | 法法 | 1只/盒 1.0MPa | 辛集市辉凯建材批发部 | 泉州世嘉卫浴有限公司 | 不合格 | 管螺纹精度
34 | 承德市 | 宽城满族自治县 | 特种陶瓷芯龙头 | 羽驰 | 公称压力1.0MPa | 宽城满族自治县朱钰五金商店 | 南安市羽驰洁具厂 | 不合格 | 管螺纹精度；流量
35 | 唐山市 | 玉田县 | 单冷面盆水龙头 | 洁芳 | JF-2397 | 玉田县华东物资有限公司 | 福建省洁芳卫浴工贸有限公司 | 不合格 | 流量；流量均匀性
十一、液化石油气
序号 | 行政区划 |  | 样品名称 | 标称商标 | 规格型号 | 受检（样品采集）单位 | 标称生产单位 | 判定结果 | 不合格项目
| 市 | 县区
36 | 邯郸市 | 武安市 | 液化石油气 | / | 商品丙丁烷混合物 | 武安市矿山村伟建液化气站 | 石家庄万聚化工有限公司 | 不合格 | （C3＋C4）烃类组分
十二、玩具
序号 | 行政区划 |  | 样品名称 | 标称商标 | 规格型号 | 受检（样品采集）单位 | 标称生产单位 | 判定结果 | 不合格项目
| 市 | 县区
37 | 保定市 | 高碑店市 | 臻尚健儿宝玩具 | 臻尚健儿宝 | / | 保定童赞毛绒玩具制造有限公司 | 保定童赞毛绒玩具制造有限公司 | 不合格 | 玩具标识
38 | 石家庄市 | 桥西区 | 趣味玩具 | / | NO.6618 | 桥西区橙宝玩具商行 | 汕头市澄海区加加林玩具厂 | 不合格 | 发热和非正常工作
十三、絮用纤维制品
序号 | 行政区划 |  | 样品名称 | 标称商标 | 规格型号 | 受检（样品采集）单位 | 标称生产单位 | 判定结果 | 不合格项目
| 市 | 县区
39 | 邢台市 | 南宫市 | 天然棉花被 | KAISI凯斯 | / | 南宫市梵德雅纺织品有限公司 | 南宫市梵德雅纺织品有限公司 | 不合格 | 产品使用说明；纤维含量
40 | 邢台市 | 南宫市 | 纯天然棉花被褥 | 李奶奶 | 1×2米 | 南宫市瑞影商贸有限公司 | 南宫市爱尚家纺有限公司 | 不合格 | 产品使用说明；纤维含量
41 | 邢台市 | 南宫市 | 纯天然棉花被褥 | 李奶奶 | 2.2×2.4米 | 南宫市瑞影商贸有限公司 | 南宫市爱尚家纺有限公司 | 不合格 | pH值；产品使用说明；纤维含量
42 | 邢台市 | 南宫市 | 天然棉花被 | KAISI凯斯 | 220*240 | 南宫市梵德雅纺织品有限公司 | 南宫市梵德雅纺织品有限公司 | 不合格 | pH值；纤维含量
十四、箱包类
序号 | 行政区划 |  | 样品名称 | 标称商标 | 规格型号 | 受检（样品采集）单位 | 标称生产单位 | 判定结果 | 不合格项目
| 市 | 县区
43 | 保定市 | 白沟新城 | 酷森书包 | 酷森 | 280*130*430mm | 保定萨格商贸有限公司 | 保定萨格商贸有限公司 | 不合格 | 振荡冲击性能
44 | 石家庄市 | 新华区 | 双肩包 | 蒂梵森(DRFSON) | 40*29*10(CM) | 石家庄优昂电子科技有限公司 | 保定恩奇箱包制造有限公司 | 不合格 | 振荡冲击性能
45 | 石家庄市 | 新华区 | 双背包 | 蒂梵森(DRFSON) | 45*30*15(cm) | 石家庄鸿罗商贸有限公司 | 保定恩奇箱包制造有限公司 | 不合格 | 振荡冲击性能
46 | 保定市 | 白沟新城 | 未标注(拉杆箱) | DUOLUPLO多伦保罗 | 20寸 | 河北隆昆箱包制造有限公司 | 保定隆昆商贸有限公司 | 不合格 | 振荡冲击性能
47 | 保定市 | 白沟新城 | 背包 | 尼麦NiMai | / | 河北尼麦箱包制造有限公司 | 保定虔诚箱包制造有限公司 | 不合格 | 振荡冲击性能
48 | 保定市 | 白沟新城 | 酷森双肩包 | 酷森 | 340*180*500mm | 保定萨格商贸有限公司 | 保定萨格商贸有限公司 | 不合格 | 振荡冲击性能
说明：1.表中检测数据以第三方机构出具的《检测（验）报告》为准；2.涉及标称生产单位及产品信息为采集样品标称信息。