## Sheet3
序号 | 生产企业名称 | 生产企业地址 | 生产企业所在地 | 流通企业名称 | 流通企业地址 | 流通企业所在地2 | 产品名称 | 商标 | 规格型号 | 生产日期/批号 | 结论（合格/不合格） | 主要不合格项目 | 承检机构 | 报告编号 | 备注
1 | 郑州顺红玻璃工程有限公司 | 郑州市中牟县中万路北侧、农科所东 | 郑州市，中牟县 | 郑州顺红玻璃工程有限公司 | 郑州市中牟县中万路北侧、农科所东 | 郑州市，中牟县 | 钢化玻璃 | / | 5mm | 2021-12-21 | 合格 | / | 河南省产品质量监督检验院 | SY2021055603
2 | 郑州中银晶玻工程玻璃有限公司 | 郑州经济技术开发区前程办事处袁庄村7号 | 郑州市，经济技术开发区 | 郑州中银晶玻工程玻璃有限公司 | 郑州经济技术开发区前程办事处袁庄村7号 | 郑州市，经济技术开发区 | 钢化玻璃 | / | 5mm | 2021-12-22 | 合格 | / | 河南省产品质量监督检验院 | SY2021055604
3 | 郑东新区白沙镇盛源钢化中空玻璃销售部 | 郑州市郑东新区白沙镇杜桥村 | 郑州市，郑东新区 | 郑东新区白沙镇盛源钢化中空玻璃销售部 | 郑州市郑东新区白沙镇杜桥村 | 郑州市，郑东新区 | 钢化玻璃 | / | 5mm | 2021-12-22 | 合格 | / | 河南省产品质量监督检验院 | SY2021055605
4 | 郑东新区白沙镇鑫源玻璃钢化厂 | 郑东新区白沙镇大雍庄祥和电力建筑安装有限公司院内 | 郑州市，郑东新区 | 郑东新区白沙镇鑫源玻璃钢化厂 | 郑东新区白沙镇大雍庄祥和电力建筑安装有限公司院内 | 郑州市，郑东新区 | 钢化玻璃 | / | 5mm | 2021-12-21 | 合格 | / | 河南省产品质量监督检验院 | SY2021055606
5 | 河南鑫辉玻璃有限公司 | 郑州市经开区祥云办事处后魏村 | 郑州市，经济技术开发区 | 河南鑫辉玻璃有限公司 | 郑州市管城区港湾路2号14号楼13层37号 | 郑州市，管城区 | 钢化玻璃 | / | 5mm | 2021-12-24 | 合格 | / | 河南省产品质量监督检验院 | SY2021055608
6 | 郑州亿嵘玻璃有限公司 | 荥阳市飞龙路与站南路交叉口西南侧 | 郑州市，荥阳市 | 郑州亿嵘玻璃有限公司 | 荥阳市飞龙路与站南路交叉口西南侧 | 郑州市，荥阳市 | 钢化玻璃 | / | 5mm | 2021-12-28 | 合格 | / | 河南省产品质量监督检验院 | SY2021055702
7 | 河南瑞晶钢化中空玻璃工程有限公司 | 郑州市惠济区中州大道东贾鲁河桥南马头岗污水处理厂西 | 郑州市，惠济区 | 河南瑞晶钢化中空玻璃工程有限公司 | 郑州市惠济区中州大道东贾鲁河桥南马头岗污水处理厂西 | 郑州市，惠济区 | 钢化玻璃 | / | 6mm | 2021-12-28 | 合格 | / | 河南省产品质量监督检验院 | SY2021055703
8 | 河南远大玻璃有限公司 | 郑州市上街区许昌路166号 | 郑州市，上街区 | 河南远大玻璃有限公司 | 郑州市上街区许昌路166号 | 郑州市，上街区 | 钢化玻璃 | / | 6mm | 2021-12-29 | 合格 | / | 河南省产品质量监督检验院 | SY2021055704
9 | 河南精艺玻璃销售有限公司 | 新密市刘寨镇张庄村 | 郑州市，新密市 | 河南精艺玻璃销售有限公司 | 郑州经济技术开发区祥云办事处后魏村牧专实验基地西隔壁 | 郑州市，经济技术开发区 | 钢化玻璃 | / | 5mm | 2021-12-24 | 不合格 | 碎片状态、 表面应力、 厚度 | 河南省产品质量监督检验院 | SY2021055607
10 | 河南亚星建筑安装工程有限公司 | 郑州市上街区峡窝镇龙江路13号院 | 郑州市，上街区 | 河南亚星建筑安装工程有限公司 | 郑州市上街区峡窝镇龙江路13号院 | 郑州市，上街区 | 钢化玻璃 | / | 5mm | 2021-12-29 | 不合格 | 碎片状态 | 河南省产品质量监督检验院 | SY2021055705