## Sheet3
序号 | 生产企业名称 | 生产企业地址 | 生产企业所在地 | 流通企业名称 | 流通企业地址 | 流通企业所在地2 | 产品名称 | 商标 | 规格型号 | 生产日期/批号 | 结论（合格/不合格） | 主要不合格项目 | 承检机构 | 报告编号 | 备注
1 | 经纬建材有限公司 | 荥阳市贾峪镇龙卧洼村 | 郑州市，荥阳市，贾峪镇 | 经纬建材有限公司 | 荥阳市贾峪镇龙卧洼村 | 郑州市，荥阳市，贾峪镇 | 机制砂 | / | 粗砂Ⅱ类2区 | 44565 | 合格 | / | 河南省产品质量监督检验院 | SY2022050077
2 | 河南五联实业有限公司 | 荥阳市高村乡吴村 | 郑州市，荥阳市，高村乡 | 河南五联实业有限公司 | 荥阳市高村乡吴村 | 郑州市，荥阳市，高村乡 | 机制砂 | / | 中砂Ⅱ类2区 | 44555 | 合格 | / | 河南省产品质量监督检验院 | SY2022050078
3 | 河南夯士混凝土有限公司 | 荥阳市贾峪镇岵山村 | 郑州市，荥阳市，贾峪镇 | 河南夯士混凝土有限公司 | 荥阳市贾峪镇岵山村 | 郑州市，荥阳市，贾峪镇 | 机制砂 | / | 粗砂Ⅱ类2区 | 44563 | 合格 | / | 河南省产品质量监督检验院 | SY2022050079
4 | 登封市嵩基建材有限公司（标称） | / | / | 郑州市轩康混凝土有限公司 | 新郑市郭店镇轻工路南侧 | 郑州市，新郑市，郭店镇 | 机制砂 | / | 中砂 Ⅱ类 2区 | 44561 | 合格 | / | 河南省产品质量监督检验院 | SY2022050081
5 | 新郑市华鑫商品混凝土有限公司 | 新郑市薛店镇中华北路包嶂山村 | 郑州市，新郑市，薛店镇 | 新郑市华鑫商品混凝土有限公司 | 新郑市薛店镇中华北路包嶂山村 | 郑州市，新郑市，薛店镇 | 机制砂 | / | 粗砂 Ⅱ类 2区 | 44564 | 合格 | / | 河南省产品质量监督检验院 | SY2022050083
6 | 高世有（标称） | / | / | 郑州新航混凝土有限公司 | 新郑市解放南路与新村大道交叉口东南角100米路东 | 郑州市，新郑市 | 机制砂 | / | 中砂Ⅱ类 2区 | 44555 | 合格 | / | 河南省产品质量监督检验院 | SY2022050086
7 | 禹州市宜鑫建材有限公司（标称） | 禹州市浅井镇马沟村（标称） | 禹州市，浅井镇 | 河南通鑫混凝土有限责任公司 | 新郑市和庄镇 | 郑州市，新郑市，和庄镇 | 机制砂 | / | 中砂 Ⅱ类 2区 | 44560 | 合格 | / | 河南省产品质量监督检验院 | SY2022050087
8 | 河南永阳节能建材有限公司 | 荥阳市崔庙乡崔庙村 | 郑州市，荥阳市，崔庙镇 | 河南永阳节能建材有限公司 | 荥阳市崔庙乡崔庙村 | 郑州市，荥阳市，崔庙镇 | 机制砂 | / | 中砂 Ⅱ类 2区 | 44550 | 合格 | / | 河南省产品质量监督检验院 | SY2022050089
9 | 河南德鑫新型建材有限公司 | 荥阳市贾峪镇龙卧凹村马米公路 | 郑州市，荥阳市，贾峪镇 | 河南德鑫新型建材有限公司 | 荥阳市贾峪镇龙卧凹村马米公路 | 郑州市，荥阳市，贾峪镇 | 机制砂 | / | 中砂 Ⅱ类 2区 | 44556 | 合格 | / | 河南省产品质量监督检验院 | SY2022050090
10 | 禹州市国泰建材有限公司（标称） | 禹州市浅井镇土门口村（标称） | 禹州市，浅井镇 | 郑州恒越建材有限公司 | 新郑市新村镇郝家村 | 郑州市，新郑市，新村镇 | 机制砂 | / | 中砂 Ⅱ类 2区 | 44545 | 合格 | / | 河南省产品质量监督检验院 | SY2022050091
11 | 天瑞集团郑州新材料有限公司（标称） | 荥阳市崔庙镇邵寨村（标称） | 郑州市，荥阳市，崔庙镇 | 河南同强混凝土有限公司 | 荥阳市贾峪镇楚村12组 | 郑州市，荥阳市，贾峪镇 | 机制砂 | / | 粗砂 Ⅱ类 2区 | 44555 | 合格 | / | 河南省产品质量监督检验院 | SY2022050127
12 | 郑州辰飞建材有限公司（标称） | 荥阳市郑上路与广武路交叉口向南100米（标称） | 郑州市，荥阳市 | 郑州华威新型建材有限公司 | 荥阳市贾峪镇周垌村 | 郑州市，荥阳市，贾峪镇 | 机制砂 | / | 粗砂 Ⅱ类 2区 | 44558 | 合格 | / | 河南省产品质量监督检验院 | SY2022050130
13 | 天瑞集团郑州新材料有限公司 | 荥阳市崔庙镇邵寨村 | 郑州市，荥阳市，崔庙镇 | 天瑞集团郑州新材料有限公司 | 荥阳市崔庙镇邵寨村 | 郑州市，荥阳市，崔庙镇 | 机制砂 | / | 细砂 Ⅰ类 2区 | 44559 | 合格 | / | 河南省产品质量监督检验院 | SY2022050133
14 | 天瑞集团郑州新材料有限公司 | 荥阳市崔庙镇邵寨村 | 郑州市，荥阳市，崔庙镇 | 天瑞集团郑州新材料有限公司 | 荥阳市崔庙镇邵寨村 | 郑州市，荥阳市，崔庙镇 | 机制砂 | / | 粗砂 Ⅰ类 2区 | 44559 | 合格 | / | 河南省产品质量监督检验院 | SY2022050134
15 | 河南华信混凝土有限公司 | 郑州市中原区须水街道办事处三十里铺村第四村民组郑上路北200米 | 郑州市，中原区 | 河南华信混凝土有限公司 | 郑州市中原区须水街道办事处三十里铺村第四村民组郑上路北200米 | 郑州市，中原区 | 机制砂 | / | 中砂 2区 Ⅱ类 | 44555 | 合格 | / | 河南省产品质量监督检验院 | SY2022050138
16 | 郑州益盟实业有限公司 | 荥阳市广武镇广古路1号 | 郑州市，荥阳市，广武镇 | 郑州益盟实业有限公司 | 荥阳市广武镇广古路1号 | 郑州市，荥阳市，广武镇 | 机制砂 | / | 中砂 Ⅱ类 2区 | 44558 | 合格 | / | 河南省产品质量监督检验院 | SY2022050140
17 | 河南夯士混凝土有限公司 | 荥阳市贾峪镇岵山村 | 郑州市，荥阳市，贾峪镇 | 河南夯士混凝土有限公司 | 荥阳市贾峪镇岵山村 | 郑州市，荥阳市，贾峪镇 | 建设用碎石 | / | 单粒粒级10~20mmⅡ类 | 44563 | 合格 | / | 河南省产品质量监督检验院 | SY2022050080
18 | 登封市嵩基建材有限公司（标称） | / | / | 郑州市轩康混凝土有限公司 | 新郑市郭店镇轻工路南侧 | 郑州市，新郑市,郭店镇 | 建设用碎石 | / | 单粒粒级 10~20mm Ⅱ类 | 44561 | 合格 | / | 河南省产品质量监督检验院 | SY2022050082
19 | 新郑市华鑫商品混凝土有限公司 | 新郑市薛店镇中华北路包嶂山村 | 郑州市，新郑市，薛店镇 | 新郑市华鑫商品混凝土有限公司 | 新郑市薛店镇中华北路包嶂山村 | 郑州市，新郑市，薛店镇 | 建设用碎石 | / | 连续粒级 5~25mm Ⅱ类 | 44564 | 合格 | / | 河南省产品质量监督检验院 | SY2022050084
20 | 高世有（标称） | / | / | 郑州新航混凝土有限公司 | 新郑市解放南路与新村大道交叉口东南角100米路东 | 郑州市，新郑市 | 建设用碎石 | / | 单粒粒级 10~20mm Ⅱ类 | 44555 | 合格 | / | 河南省产品质量监督检验院 | SY2022050085
21 | 禹州市宜鑫建材有限公司（标称） | 禹州市浅井镇马沟村（标称） | 禹州市，浅井镇 | 河南通鑫混凝土有限责任公司 | 新郑市和庄镇 | 郑州市，新郑市，和庄镇 | 建设用碎石 | / | 连续粒级 5~20mm Ⅱ类 | 44560 | 合格 | / | 河南省产品质量监督检验院 | SY2022050088
22 | 天瑞集团郑州新材料有限公司（标称） | 荥阳市崔庙镇邵寨村（标称） | 郑州市，荥阳市，崔庙镇 | 河南同强混凝土有限公司 | 荥阳市贾峪镇楚村12组 | 郑州市，荥阳市，贾峪镇 | 建设用碎石 | / | 单粒粒级 5~10mm Ⅱ类 | 44555 | 合格 | / | 河南省产品质量监督检验院 | SY2022050128
23 | 天瑞集团郑州新材料有限公司（标称） | 荥阳市崔庙镇邵寨村（标称） | 郑州市，荥阳市，崔庙镇 | 河南同强混凝土有限公司 | 荥阳市贾峪镇楚村12组 | 郑州市，荥阳市，贾峪镇 | 建设用碎石 | / | 单粒粒级 10~20mm Ⅱ类 | 44555 | 合格 | / | 河南省产品质量监督检验院 | SY2022050129
24 | 郑州辰飞建材有限公司（标称） | 荥阳市郑上路与广武路交叉口向南100米（标称） | 郑州市，荥阳市 | 郑州华威新型建材有限公司 | 荥阳市贾峪镇周垌村 | 郑州市，荥阳市，贾峪镇 | 建设用碎石 | / | 单粒粒级 5~10mm Ⅱ类 | 44558 | 合格 | / | 河南省产品质量监督检验院 | SY2022050131
25 | 郑州辰飞建材有限公司（标称） | 荥阳市郑上路与广武路交叉口向南100米（标称） | 郑州市，荥阳市 | 郑州华威新型建材有限公司 | 荥阳市贾峪镇周垌村 | 郑州市，荥阳市，贾峪镇 | 建设用碎石 | / | 单粒粒级 10~20mm Ⅱ类 | 44558 | 合格 | / | 河南省产品质量监督检验院 | SY2022050132
26 | 天瑞集团郑州新材料有限公司 | 荥阳市崔庙镇邵寨村 | 郑州市，荥阳市，崔庙镇 | 天瑞集团郑州新材料有限公司 | 荥阳市崔庙镇邵寨村 | 郑州市，荥阳市，崔庙镇 | 建设用碎石 | / | 单粒粒级 5~10mm Ⅰ类 | 44559 | 合格 | / | 河南省产品质量监督检验院 | SY2022050135
27 | 天瑞集团郑州新材料有限公司 | 荥阳市崔庙镇邵寨村 | 郑州市，荥阳市，崔庙镇 | 天瑞集团郑州新材料有限公司 | 荥阳市崔庙镇邵寨村 | 郑州市，荥阳市，崔庙镇 | 建设用碎石 | / | 单粒粒级 10~20mm Ⅰ类 | 44559 | 合格 | / | 河南省产品质量监督检验院 | SY2022050136
28 | 天瑞集团郑州新材料有限公司 | 荥阳市崔庙镇邵寨村 | 郑州市，荥阳市，崔庙镇 | 天瑞集团郑州新材料有限公司 | 荥阳市崔庙镇邵寨村 | 郑州市，荥阳市，崔庙镇 | 建设用碎石 | / | 单粒粒级 16~31.5mmⅠ类 | 44559 | 合格 | / | 河南省产品质量监督检验院 | SY2022050137
29 | 河南华信混凝土有限公司 | 郑州市中原区须水街道办事处三十里铺村第四村民组郑上路北200米 | 郑州市，中原区 | 河南华信混凝土有限公司 | 郑州市中原区须水街道办事处三十里铺村第四村民组郑上路北200米 | 郑州市，中原区 | 建设用碎石 | / | 连续粒级 5~25mm Ⅱ类 | 44555 | 合格 | / | 河南省产品质量监督检验院 | SY2022050139
30 | 郑州益盟实业有限公司 | 荥阳市广武镇广古路1号 | 郑州市，荥阳市，广武镇 | 郑州益盟实业有限公司 | 荥阳市广武镇广古路1号 | 郑州市，荥阳市，广武镇 | 建设用碎石 | / | 单粒粒级 5~10mm Ⅱ类 | 44558 | 合格 | / | 河南省产品质量监督检验院 | SY2022050141