## Sheet3
序号 | 生产企业名称 | 生产企业地址 | 生产企业所在地 | 流通企业名称 | 流通企业地址 | 流通企业所在地2 | 产品名称 | 商标 | 规格型号 | 生产日期/批号 | 结论（合格/不合格） | 主要不合格项目 | 承检机构 | 报告编号 | 备注
1 | 晋城市科裕达铸造有限公司（标称） | 泽州县南村镇东常村 | 泽州县 | 郑州市郑东新区维瑞建材商行 | 郑州市郑东新区商都路22号C区7栋18号 | 郑东新区 | 井盖 | / | D400 Φ700 | 2021-10-02 | 合格 |  | 河南省产品质量监督检验院 | SY2021030439
2 | 安徽省永宏新型材料有限公司（标称） | 安徽长丰县长丰双凤工业区 | 长丰县 | 郑州赣昌建材有限公司 | 河南省郑州市郑东新区郑东建材家居城C区2栋2号 | 郑东新区 | 复合检查井盖 | / | A15 Φ700 | 2021-10 | 不合格 | 井座支承面宽度 | 河南省产品质量监督检验院 | SY2021030440
3 | 晋城市锐锡铸造有限公司（标称） | 山西省泽州县南村镇环秀村 | 泽州县 | 郑州有萍商贸有限公司 | 郑州市郑东新区商都路22号C8号楼1-3层05号 | 郑东新区 | 井盖 | / | B125 Φ700 | 2021-09-06 | 不合格 | 井座支承面宽度 | 河南省产品质量监督检验院 | SY2021030441
4 | 禹州市君悦机械制造有限公司（标称） | 禹州市顺店镇顺南村 | 禹州市 | 郑州迎轩宏程建材有限公司 | 河南省郑州市郑东新区商都路22号香江市场C区8栋02号 | 郑东新区 | 井盖 | / | D400 Φ700 | 2021-10-08 | 合格 |  | 河南省产品质量监督检验院 | SY2021030442
5 | 晋城福兴铸造有限公司（标称） | 山西省泽州县南村镇（泽州县南村镇工业园区6号） | 泽州县 | 郑州市郑东新区大龙水暖商行 | 郑州市郑东新区商都路22号C1号楼1-3层68号 | 郑东新区 | 井盖 | / | D400 Φ730 | 2021-10-18 | 合格 |  | 河南省产品质量监督检验院 | SY2021030443
6 | 太谷县智晟铸造科技有限公司（标称） | 晋中市太谷县水秀乡白村北旧瓦厂 | 太谷县 | 郑州鑫泰建材有限公司 | 荥阳市中原西路五洲城一期A3区1003号 | 荥阳市 | 铸铁检查井盖 | / | B125 Φ700 | 2021-03 | 不合格 | 井座支承面宽度 | 河南省产品质量监督检验院 | SY2021030445
7 | 武安市雷阳铸业有限公司（标称） | 邯郸市武安市北安乐乡贾家庄村南 | 武安市 | 河南曦雨建材有限公司 | 荥阳市中原西路五洲城一期A2-1008 | 荥阳市 | 铸铁检查井盖 | / | D400 Φ730 | 2021-10 | 不合格 | 井盖嵌入深度 | 河南省产品质量监督检验院 | SY2021030446
8 | 太谷县智晟铸造科技有限公司（标称） | 晋中市太谷县水秀乡白村北旧瓦厂 | 太谷县 | 郑州市夏华建材有限公司 | 荥阳市五洲城三期B10区1002号 | 荥阳市 | 铸铁检查井盖 | / | C250 Φ700 | 2021-08 | 合格 |  | 河南省产品质量监督检验院 | SY2021030447
9 | 山西金达隆铸业有限公司（标称） | 泽州县南村镇南村绿色智能铸造产业园4号 | 泽州县 | 郑州路全商贸有限公司 | 荥阳市中原西路五洲城A4-1008号 | 荥阳市 | 铸铁检查井盖 | / | C250 Φ700 | 2021-09 | 不合格 | 井座支承面宽度 | 河南省产品质量监督检验院 | SY2021030448
10 | 泽州县栋烽铸造厂（标称） | 泽州县下村镇中村村西约650米 | 泽州县 | 荥阳市五洲城融通建材商行 | 荥阳市五洲城A1-1003 | 荥阳市 | 铸铁检查井盖 | / | C250 Φ700 | 2021-09 | 不合格 | 井座支承面宽度 | 河南省产品质量监督检验院 | SY2021030449