## Sheet3
序号 | 生产企业名称 | 生产企业地址 | 生产企业所在地 | 流通企业名称 | 流通企业地址 | 流通企业所在地2 | 产品名称 | 商标 | 规格型号 | 生产日期/批号 | 结论（合格/不合格） | 主要不合格项目 | 承检机构 | 报告编号 | 备注
1 | 新郑市恒发水泥厂 | 新郑市辛店工业区 | 新郑市 | 新郑市恒发水泥厂 | 新郑市辛店工业区 | 新郑市 | 粉煤灰硅酸盐水泥 | 图形商标 | P· F 32.5 | 2021-12-15/H315 | 合格 |  | 河南省产品质量监督检验院 | SY2021055649
2 | 河南双龙建材有限公司 | 河南省新郑市辛店镇双许路东侧 | 新郑市 | 河南双龙建材有限公司 | 河南省新郑市辛店镇双许路东侧 | 新郑市 | 粉煤灰硅酸盐水泥 | 豫辛双龙 | P· F 32.5 | 2021-12-17/352 | 合格 |  | 河南省产品质量监督检验院 | SY2021055650
3 | 郑州永华水泥有限公司 | 新密市刘寨镇王沟村 | 新密市 | 郑州永华水泥有限公司 | 新密市刘寨镇王沟村 | 新密市 | 普通硅酸盐水泥 | / | P· O 42.5 | 2021-12-18/145 | 合格 |  | 河南省产品质量监督检验院 | SY2021055651
4 | 郑州顺宝水泥股份有限公司 | 河南省新密市宋砦 | 新密市 | 郑州顺宝水泥股份有限公司 | 河南省新密市宋砦 | 新密市 | 粉煤灰硅酸盐水泥 | 顺宝 | P· F 32.5 | 2021-12-18/271 | 合格 |  | 河南省产品质量监督检验院 | SY2021055652
5 | 登封中联登电水泥有限公司 | 登封市东华镇 | 登封市 | 登封中联登电水泥有限公司 | 登封市东华镇 | 登封市 | 普通硅酸盐水泥 | / | P· O 42.5 | 2021-12-17/PO4S21626 | 合格 |  | 河南省产品质量监督检验院 | SY2021055653
6 | 登封市嵩基水泥有限公司 | 登封市徐庄镇郑庄村 | 登封市 | 登封市嵩基水泥有限公司 | 登封市徐庄镇郑庄村 | 登封市 | 普通硅酸盐水泥 | / | P· O 42.5 | 2021-12-16/P· O 4SE-1185 | 合格 |  | 河南省产品质量监督检验院 | SY2021055654
7 | 天瑞新登郑州水泥有限公司 | 登封市宣化镇青石沟村 | 登封市 | 天瑞新登郑州水泥有限公司 | 登封市宣化镇青石沟村 | 登封市 | 普通硅酸盐水泥 | 天瑞 | P· O 42.5 | 2021-12-18/POS4210727 | 合格 |  | 河南省产品质量监督检验院 | SY2021055655
8 | 登封市宏昌水泥有限公司 | 登封市送表矿区东送表村 | 登封市 | 登封市宏昌水泥有限公司 | 登封市送表矿区东送表村 | 登封市 | 普通硅酸盐水泥 | 金颍 | P· O 42.5 | 2021-12-18/ | 合格 |  | 河南省产品质量监督检验院 | SY2021055656
9 | 中国长城铝业有限公司环保新材料厂 | 郑州市上街区新安西路 | 上街区 | 中国长城铝业有限公司环保新材料厂 | 郑州市上街区新安西路 | 上街区 | 普通硅酸盐水泥 | / | P· O 42.5 | 2021-12-18/S021307 | 合格 |  | 河南省产品质量监督检验院 | SY2021055657
10 | 天瑞集团郑州水泥有限公司 | 荥阳市崔庙镇邵寨村 | 荥阳市 | 天瑞集团郑州水泥有限公司 | 荥阳市崔庙镇邵寨村 | 荥阳市 | 普通硅酸盐水泥 | 天瑞 | P· O 42.5 | 2021-12-18/POS4210708 | 合格 |  | 河南省产品质量监督检验院 | SY2021055658
11 | 郑州永华水泥有限公司（标称） | 新密市刘寨镇王沟村 | 新密市 | 新密市市区陈学亮水泥大沙门市 | 新密市袁庄乡英华南门南侧 | 新密市 | 粉煤灰硅酸盐水泥 | 郑强（标称） | P· F 32.5 | / | 合格 |  | 河南省产品质量监督检验院 | SY2021055659
12 | 巩义市瑞雪彩色水泥有限公司（标称） | 河南省巩义市米河镇 | 巩义市 | 新密市市区陈学亮水泥大沙门市 | 新密市袁庄乡英华南门南侧 | 新密市 | 白色硅酸盐水泥 | 瑞雪（标称） | P· W-32.5 | / | 不合格 | 强度 | 河南省产品质量监督检验院 | SY2021055660
13 | 天瑞水泥集团有限公司（标称）天瑞新登郑州水泥有限公司（制造商） | 河南省登封市宣化镇青石沟村 | 登封市 | 郑州三梓彤豪再生资源回收有限公司 | 河南省郑州市新密市青屏办事处诚信路252号 | 新密市 | 粉煤灰硅酸盐水泥 | 天瑞（标称） | P· F 32.5 | / | 合格 |  | 河南省产品质量监督检验院 | SY2021055661
14 | 郑州嘉耐特种铝酸盐有限公司 | 郑州市上街区新安西路54号 | 上街区 | 郑州嘉耐特种铝酸盐有限公司 | 郑州市上街区新安西路54号 | 上街区 | 铝酸盐水泥 | / | CA50-Ⅱ | 2021-12-19/Z211219C3 | 合格 |  | 河南省产品质量监督检验院 | SY2021055662
15 | 郑州市菁华特种水泥有限公司 | 登封市大冶镇冶南村 | 登封市 | 郑州市菁华特种水泥有限公司 | 登封市大冶镇冶南村 | 登封市 | 铝酸盐水泥 | 菁华 | CA50-Ⅱ | 2021-12-10/310 | 合格 |  | 河南省产品质量监督检验院 | SY2021055663
16 | 郑州市王楼水泥工业有限公司 | 登封市大冶镇东施村 | 登封市 | 郑州市王楼水泥工业有限公司 | 登封市大冶镇东施村 | 登封市 | 低碱度硫铝酸盐水泥 | 泰志 | L·SAC 42.5 | 2021-12-19/120 | 合格 |  | 河南省产品质量监督检验院 | SY2021055664
17 | 郑州登峰熔料有限公司 | 登封市宣化镇王村 | 登封市 | 郑州登峰熔料有限公司 | 登封市宣化镇王村 | 登封市 | 铝酸盐水泥 | 鸭 | CA50-Ⅱ | 2021-12-18/A2440 | 合格 |  | 河南省产品质量监督检验院 | SY2021055665
18 | 登电集团水泥有限公司 | 登封市阳城工业区 | 登封市 | 登电集团水泥有限公司 | 登封市阳城工业区 | 登封市 | 低碱度硫铝酸盐水泥 | 世利 | L·SAC 42.5 | 2021-12-19/234 | 合格 |  | 河南省产品质量监督检验院 | SY2021055666
19 | 郑州市新兴特种水泥厂 | 登封市大冶镇新兴沟村 | 登封市 | 郑州市新兴特种水泥厂 | 登封市大冶镇新兴沟村 | 登封市 | 铝酸盐水泥 | 磊安特 | CA50-Ⅰ | 2021-12-15/1217 | 合格 |  | 河南省产品质量监督检验院 | SY2021055667
20 | 郑州宇翔特种水泥厂 | 新密市平陌镇界河村 | 新密市 | 郑州宇翔特种水泥厂 | 新密市平陌镇界河村 | 新密市 | 铝酸盐水泥 | 宇翔 | CA50-Ⅰ | 2021-12-18/1208 | 合格 |  | 河南省产品质量监督检验院 | SY2021055668