## Sheet3
序号 | 生产企业名称 | 生产企业地址 | 生产企业所在地 | 流通企业名称 | 流通企业地址 | 流通企业所在地2 | 产品名称 | 商标 | 规格型号 | 生产日期/批号 | 结论（合格/不合格） | 主要不合格项目 | 承检机构 | 报告编号 | 备注
1 | 河南辉龙铝业股份有限公司 | 荥阳市五龙工业开发区 | 荥阳市 | 河南辉龙铝业股份有限公司 | 荥阳市五龙工业开发区 | 荥阳市 | 铝合金建筑型材-喷粉型材 | / | DM-4601 | 2021-09 | 合格 |  | 河南省产 品质量监 督检验院 | SY2021030575
2 | 河南中恒美新材料有限公司 | 登封市唐庄乡玉台村 | 登封市 | 河南中恒美新材料有限公司 | 登封市唐庄乡玉台村 | 登封市 | 铝合金建筑型材-喷粉型材 | / | ZTC9045 | 2021-09 | 合格 |  | 河南省产 品质量监 督检验院 | SY2021030576
3 | 河南恒美铝业有限公司 | 登封市阳城工业区 | 登封市 | 河南恒美铝业有限公司 | 登封市阳城工业区 | 登封市 | 铝合金建筑型材-喷粉型材 | 恒美 | TC8025 | 2021-10 | 合格 |  | 河南省产 品质量监 督检验院 | SY2021030577
4 | 河南恒美铝业有限公司 | 登封市阳城工业区 | 登封市 | 河南恒美铝业有限公司 | 登封市阳城工业区 | 登封市 | 铝合金建筑型材-隔热型材 | 恒美 | HM6301 | 2021-09 | 合格 |  | 河南省产 品质量监 督检验院 | SY2021030578
5 | 河南均美铝业有限公司 | 登封市产业聚集区 | 登封市 | 河南均美铝业有限公司 | 登封市产业聚集区 | 登封市 | 铝合金建筑型材-喷粉型材 | / | HM50-01 | 2021-09 | 合格 |  | 河南省产 品质量监 督检验院 | SY2021030579
6 | 河南中恒美新材料有限公司 | 登封市唐庄乡玉台村 | 登封市 | 河南中恒美新材料有限公司 | 登封市唐庄乡玉台村 | 登封市 | 铝合金建筑型材-喷漆型材 | / | ZTC9045喷漆 | 2021-09 | 合格 |  | 河南省产 品质量监 督检验院 | SY2021030580
7 | 郑州泰和铝材有限责任公司 | 新密市来集镇郭岗村 | 新密市 | 郑州泰和铝材有限责任公司 | 新密市来集镇郭岗村 | 新密市 | 铝合金建筑型材-隔热型材 | / | GR5505 | 2021-08 | 不合格 | 纵向抗剪特征值（高温） | 河南省产 品质量监 督检验院 | SY2021030581 | 复检不合格
8 | 郑州泰和铝材有限责任公司 | 新密市来集镇郭岗村 | 新密市 | 郑州泰和铝材有限责任公司 | 新密市来集镇郭岗村 | 新密市 | 铝合金建筑型材-喷粉型材 | / | GR5524A | 2021-08 | 合格 |  | 河南省产 品质量监 督检验院 | SY2021030582
9 | 河南东旺熙朝实业有限公司（标称） | / | / | 郑东新区白沙镇华兴铝材商行 | 郑东新区白沙镇康庄村（世合物流园） | 郑东新区 | 铝合金建筑型材 | / | 7007 | / | 合格 |  | 河南省产 品质量监 督检验院 | SY2021030603
10 | 河南省海皇新材料科技有限公司（标称） | / | / | 郑东新区白沙镇兴亚幕墙材料经销部 | 圃田康庄北路世合铝材物流园东区7排5号 | 郑东新区 | 铝合金建筑型材 | / | HH-90C07A | / | 合格 |  | 河南省产 品质量监 督检验院 | SY2021030604