## 监督检验报告信息
附件2
2023年建筑防水卷材产品质量市级监督抽查合格情况汇总表
序号 | 产品名称 | 抽查领域 | 企业名称 | 统一社会信用代码 | 标称生产企业名称 | 生产日期或批号 | 规格型号 | 商标 | 抽查结果 | 承检单位 | 备注
1 | 高分子防水材料 片材 | 生产领域 | 山东天海新材料工程有限公司 | 913701817372305213 | 山东天海新材料工程有限公司 | 20230310/202300322 | JS2-EVA-21.0m*4.0m*1.5mm | / | 合格 | 济南市产品质量检验院
2 | 弹性体改性沥青防水卷材 | 生产领域 | 山东誉安新型防水材料有限公司 | 91371202050944106X | 山东誉安新型防水材料有限公司 | 20230622/- | SBS Ⅰ PY PE PE 3 10 | 誉安 | 合格 | 济南市产品质量检验院
3 | 水立顿300SBS改性沥青防水卷材 | 流通领域 | 济南华晟建材有限公司 | 91370125MAC4B2Y20Q | 唐山东方雨虹防水技术有限责任公司 | 20230103/- | SBS Ⅰ PY PE PE 3 10 | 东方雨虹 图形商标 | 合格 | 济南市产品质量检验院
4 | 水立顿400SBS改性沥青防水卷材 | 流通领域 | 济南华晟建材有限公司 | 91370125MAC4B2Y20Q | 唐山东方雨虹防水技术有限责任公司 | 20230102/- | SBS Ⅰ PY PE PE 4 10 | 东方雨虹 图形商标 | 合格 | 济南市产品质量检验院
5 | 弹性体sbs改性沥青防水卷材 | 流通领域 | 济南龙誉防水材料有限公司 | 91370181MA3NMR6L76 | 青岛东方雨虹建筑材料有限公司 | 20221204/- | SBS Ⅰ PY PE PE 3 10 | 东方雨虹 图形商标 | 合格 | 济南市产品质量检验院
6 | SBS弹性体沥青防水卷材 | 流通领域 | 济南龙誉防水材料有限公司 | 91370181MA3NMR6L76 | 山东誉安新型防水材料有限公司 | 20230720/- | SBS Ⅰ PY PE PE 3 10 | / | 合格 | 济南市产品质量检验院
7 | SBS弹性体改性沥青防水卷材 | 流通领域 | 济南市莱芜区虹雨防水工程施工队 | 92370116MA3TM33227 | 科顺防水科技股份有限公司 | 20230425/- | SBS Ⅰ PY PE PE 3 10 | / | 合格 | 济南市产品质量检验院
8 | SBS弹性体改性沥青防水卷材 | 流通领域 | 济南通盈防水建材有限公司 | 91370103589916950Q | 江苏凯伦建材股份有限公司 | 20230412/M0220230412003 | SBS Ⅰ PY PE PE 3.0mm·10m | / | 合格 | 济南市产品质量检验院
9 | 弹性体SBS改性沥青防水卷材 | 流通领域 | 历城区老韩防水材料店 | 92370112MA3QE5532W | 河南东方雨虹建筑材料有限公司 | 20230612/- | SBS Ⅰ PY PE PE 4 10 | 东方雨虹 图形商标 | 合格 | 济南市产品质量检验院
10 | 弹性体sbs改性沥青防水卷材 | 流通领域 | 历城区老韩防水材料店 | 92370112MA3QE5532W | 河南东方雨虹建筑材料有限公司 | 20230808/- | SBS Ⅰ PY PE PE 3 10 | 东方雨虹 图形商标 | 合格 | 济南市产品质量检验院
11 | 建筑体改性沥青防水卷材 | 流通领域 | 青岛广业达建筑防水工程有限公司莱芜分公司 | 91370116MA3QMD351D | 山东锦绣防水科技有限公司 | 20230709/- | SBS Ⅰ PY PE PE 3 10 | 中田 图形商标 | 合格 | 济南市产品质量检验院
12 | 聚乙烯丙纶复合防水卷材 | 流通领域 | 章丘市豫项防水材料经营部 | 92370181MA3LAGWU92 | 潍坊京九防水工程集团有限公司 | 2022.12.15/- | FS2 100.0m×1.2m×0.7mm | / | 合格 | 济南市产品质量检验院