## 监督检验报告信息
附件1
2023年建筑防水卷材产品质量市级监督抽查不合格情况汇总表
序号 | 产品名称 | 抽查领域 | 企业名称 | 统一社会信用代码 | 标称生产企业名称 | 生产日期或批号 | 规格型号 | 商标 | 抽查结果 | 不合格项目 | 承检单位 | 备注
1 | 聚乙烯丙纶复合防水卷材 | 流通领域 | 济南市莱芜区耿成生防水工程队 | 92370116MA3UGQJP3Q | 山东凤盾防水材料有限公司 | 2023/- | FS2 400g/㎡ | / | 不合格 | 拉断伸长率（常温（23℃））/%（纵向，横向）、拉伸强度(常温（23℃）/（N/cm）（纵向，横向） | 济南市产品质量检验院
2 | 聚乙烯丙(涤)纶高分子防水卷材 | 流通领域 | 济南豫恒防水材料有限公司 | 91370103MA3LYAJ56W | 济南浩源祥防水材料有限公司 | 202210/- | 复合片树脂类·FS2 87m×1.15m×0.3mm | / | 不合格 | 拉断伸长率（常温（23℃））/%（纵向，横向）、拉伸强度(常温（23℃）/（N/cm）（纵向，横向） | 济南市产品质量检验院
3 | 弹性体（SBS）改性沥青防水卷材 | 流通领域 | 济南豫恒防水材料有限公司 | 91370103MA3LYAJ56W | 临清市蓝天建材有限公司 | 20230609/- | SBS Ⅱ PY PE PE 3 | 玉祥 | 不合格 | 延伸率/最大峰时延伸率/%（纵向，横向）、低温柔性（-25℃）、拉力/最大峰拉力（N/50mm）（纵向，横向） | 济南市产品质量检验院
4 | SBS弹性体改性沥青防水卷材 | 流通领域 | 济阳县福泉防水材料经营部 | 92370125MA3L74K16R | 山东巨宏防水材料有限公司 | 202306/- | SBS Ⅰ PY PE PE 3 10 | / | 不合格 | 低温柔性（-20℃）、延伸率/最大峰时延伸率/%（纵向，横向）、拉力/最大峰拉力/(N/50mm)-横向 | 济南市产品质量检验院
5 | 聚乙烯丙纶复合防水卷材 | 流通领域 | 历城区老韩防水材料店 | 92370112MA3QE5532W | / | 2023.8.31/- | FS2 300g/㎡ | / | 不合格 | 拉断伸长率（常温（23℃））/%（纵向，横向）、拉伸强度(常温（23℃）/（N/cm）（纵向，横向） | 济南市产品质量检验院
6 | 弹性体改性沥青防水卷材 | 流通领域 | 历城区老韩防水材料店 | 92370112MA3QE5532W | 东营市赛尔防水材料有限公司 | 20230409/- | SBS Ⅰ PY PE PE 3 10 | / | 不合格 | 低温柔性（-20℃）、拉力/最大峰拉力/(N/50mm)-横向 | 济南市产品质量检验院
7 | 聚乙烯丙纶高分子防水卷材 | 流通领域 | 历城区瑞景陶瓷制品经营部 | 92370112MA3QDX8LXQ | 济南浩源祥防水材料有限公司 | 2023.2.3/- | FS2 300g/㎡ | / | 不合格 | 拉断伸长率（常温（23℃））/%（纵向，横向）、拉伸强度(常温（23℃）/（N/cm）（纵向，横向） | 济南市产品质量检验院
8 | 高分子防水材料 片材 | 流通领域 | 山东嘉庆建筑装饰工程有限公司 | 91370103MA3WFBNA11 | 济南鑫梦源防水材料有限公司 | 20230524/- | 复合片 树脂类·FS2 24m*1.15m*0.4mm | / | 不合格 | 拉断伸长率（常温（23℃））/%（纵向，横向）、拉伸强度(常温（23℃）/（N/cm）（纵向，横向） | 济南市产品质量检验院