## Sheet1
序号 | 企业名称 | 信用代码 | 企业地址 | 产品名称 | 标注生产企业名称 | 标注生产企业地址 | 规格型号 | 生产日期或批号 | 抽样日期 | 不合格项目及实测值 | 备注
1 | 日照市岚山区世纪元超市 | 92371103MA3QHJ22XY | 山东省日照市岚山区巨峰镇驻地 | 洗洁精 | 山东美加惠日化用品有限公司 | 山东省临沂市兰山区大阳路与圣亚路交汇向东100米路南1009号 | 1.28千克/瓶 | 2022/11/23 2025/11/22 | 2023.8.2 | 1.总活性物含量，%≥15 实测值：14 | 经山东省产品质量检验研究院复检维持原检验结论
2 | 莒县峤山王均友农资店 | 92371122MA3FCJFC7H | 山东省日照市莒县峤山镇后店村 | 复合肥料 | 湖北德天福化工有限公司 | 武汉市武昌区武珞路442号 | 50gk/袋 | 2023、2、6 | 2023.8.29 | 1、有效磷（以P2O5计）含量，％≥4.0且≥15-1.5 实测值：10.3 2、钾（以K2O计）含量，％≥4.0且≥15-1.5 实测值：0.6 3、总养分（N+P2O5+K2O），％≥45 实测值：29
3 | 莒县小店业永农资经营部 | 92371122MA3DF02A00 | 莒县小店镇前严家崮西村350号 | 复合肥料 | 青岛海大生物集团股份有限公司胶州分公司 | 青岛市胶州湾工业园云溪路15号 | 40kg/袋 | 202305200106 | 2023.9.5 | 1、有效磷（以P2O5计）含量，％≥4.0且≥15-1.5 实测值：12.1 2、钾（以K2O计）含量，％≥4.0且≥15-1.5 实测值：6.0 3、总养分≤3.0（N+P2O5+K2O），％≥45 实测值：34 4、氯离子，％≤3.0 实测值：6.9
4 | 莒县长虹综合商店 | 92371122MA3JEWKE5K | 莒县浮来山镇刘西街村 | 复合肥料 | 烟台明洋生物科技有限公司 | 烟台市工业区D区 | 50kg/袋 | 2023年5月9号 | 2023.9.5 | 1、钾（以K2O计）含量，％≥4.0且≥15-1.5 实测值：2.4 2、总养分（N+P2O5+K2O），％≥45 实测值：33
5 | 莒县中和服饰有限公司 | 913711223284465249 | 山东省日照市莒县阎庄镇爱国社区阎庄村 | 学生服（上衣） | 莒县中和服饰有限公司 | 山东省日照市莒县阎庄镇爱国社区阎庄村 | 155/160 | 2023.5 | 2023.7.25 | 1、纤维成分及含量，纤维含量，% 棉：50±5 聚酯纤维：50±5 实测值：棉：57.6 聚酯纤维：42.4
6 | 日照新欣塑料包装有限公司 | 91371122MA3QFM1G57 | 山东省日照市莒县刘官庄镇刘官庄社区柳河村(刘官庄镇政府南100米) | 商品零售包装袋 | 日照新欣塑料包装有限公司 | 山东省日照市莒县刘官庄镇刘官庄社区柳河村（刘官庄镇政府南100米） | 350mm×250mm×0.03mm | 2022.3 | 2023.8.21 | 1、厚度及偏差：厚度极限偏差，mm，±0.008 实测值：+0.014 0 2、厚度平均偏差，±9 实测值：+23 +20
7 | 山东百家乐工贸有限公司 | 91371122587172759N | 山东省日照市莒县城阳街道城阳南路东侧390号 | 非食品用购物袋 | 山东凯贵特塑业股份有限公司 | 刘官庄高端塑料产业园 | 600×（400+200）×0.030mm 承重：6kg | / | 2023.8.29 | 1、厚度及偏差：厚度极限偏差，mm，+0.008 -0.005 实测值：0 -0.010 2、厚度平均偏差，±10 实测值：-13 -17
8 | 日照惠万家商业有限公司 | 913711225543997898 | 山东省日照市莒县经济开发区日照西路1号 | 塑料购物袋 | 日照环港环保材料有限公司 | 山东省日照市莒县陵阳镇东莒工业园 | 600×（400+100）×0.03mm 承重6kg | / | 2023.8.29 | 标识要求： 1、塑料购物袋名称:见GB/T 21661-2020第5.1.1条附录A 实测值、塑料购物袋。未明确名称为食品直接接触用塑料购物袋或非食品接触用塑料购物袋。 2、生产厂家：见GB/T 21661-2020第5.1.1条附录A 实测值.未标识生产厂家名称
9 | 日照惠万家商业有限公司 | 913711225543997898 | 山东省日照市莒县经济开发区日照西路1号 | 塑料购物袋 | 日照环港环保材料有限公司 | 山东省日照市莒县陵阳镇东莒工业园 | 520×（330+80）×0.03mm 5kg | / | 2023.8.29 | 标识要求： 1、塑料购物袋名称：见GB/T 21661-2020第5.1.1条附录A 实测值：塑料购物袋。未明确名称为食品直接接触用塑料购物袋或非食品接触用塑料购物袋。 2、生产厂家：见GB/T 21661-2020第5.1.1条附录A 实测值：未标识生产厂家名称
10 | 日照惠万家商业有限公司 | 913711225543997898 | 山东省日照市莒县经济开发区日照西路1号 | 塑料购物袋 | 日照环港环保材料有限公司 | 山东省日照市莒县陵阳镇东莒工业园 | 400×（250+60）×0.03mm 3kg | / | 2023.8.29 | 1、标识要求：塑料购物袋名称：见GB/T 21661-2020第5.1.1条附录A 实测值:塑料购物袋。未明确名称为食品直接接触用塑料购物袋或非食品接触用塑料购物袋。 2、厚度及偏差：厚度极限偏差，mm，+0.008 -0.005 实测值：-0.002 -0.008 3、厚度平均偏差，% ±10 实测值：-13-17
11 | 利群集团日照瑞泰国际商城有限公司 | 91371102796189223J | 日照市黄海一路南侧,海滨三路西侧 | 塑料购物袋（非食品接触用） | 莒县国恒塑料制品有限公司 | 日照市莒县刘官庄社区 | 500×（280+70×2）×0.03mm 承重4kg | / | 2023.8.31 | 1、厚度及偏差：厚度极限偏差，mm +0.008 -0.005 实测值： -0.001 -0.009 2、厚度平均偏差，%±10 实测值：-13 -20
12 | 利群集团日照瑞泰国际商城有限公司 | 91371102796189223J | 日照市黄海一路南侧,海滨三路西侧 | 塑料购物袋（非食品接触用） | 莒县国恒塑料制品有限公司 | 日照市莒县刘官庄社区 | 570×（350+75×2）×0.030mm 承重：6kg | / | 2023.8.31 | 1.厚度及偏差：厚度极限偏差，mm，+0.008 -0.005 实测值： -0.001 -0.007 2.厚度平均偏差，%±10 实测值：-13 -17
13 | 利群集团日照瑞泰国际商城有限公司新区超市 | 91371102MA3CCMP590 | 山东省日照市东港区烟台路176号华润万象汇负一层131商铺 | 老粗布保健枕 | 山东省博兴县董乡粗布有限公司 | 山东省博兴县顾家粗布市场 | 40×60cm | / | 2023.9.6 | 1.纤维成分及含量，%纤维成分：棉 聚酯纤维 实测值：棉 粘胶 聚酯纤维 2.棉：80±5 聚酯纤维：20±5 实测值 棉：39.8 粘胶25.2 聚酯纤维：35.0
14 | 五莲佳乐家超市有限公司 | 91371121MA7JKF8AXH | 山东省日照市五莲县洪凝街道文化路与山东路交汇处西北 | 大号四季枕（ | 济南鑫鹏达家纺有限公司 | 山东省济南市槐荫区经四路681号-113 | （40×60）cm±5cm | / | 2023.9.7 | 1、纤维成分及含量，% 棉：90±5 粘胶纤维：6 ±3 聚酯纤维：4±3 实测值 棉：45.4 粘胶40.5 聚酯纤维：14.1
15 | 日照市东港区日照街道亿润建材经销处 | 92371102MA7GKFRN48 | 山东省日照市东港区日照街道日照南路64号花样年小区2号楼沿街16-107号 | 阳谷鑫胜辉牌电线 | / | / | ZR-BV 1.5mm2 | 2022.05.28 | 2023.7.20 | 1、产品表示方法：产品应用型号、规格和标准号表示。规格包括额定电压、芯数和导体标称截面积等。电缆包装上应附有表示产品型号、规格、标准号、厂名和产地的标签或标志。产品型号表示方法应符合GB/T 5023.1-2008 实测值：型号.“ZR-BV”，型号不符合本标准表示方法 .厂名未标注
16 | 莒县华盛机电经营部 | 92371122MA3JDA4W53 | 山东省日照市莒县潍徐路中段 | 聚氯乙烯绝缘阻燃电线电缆 | 大名县绿灯行电线电缆有限公司 | 河北省邯郸市大名县园中路中段 | ZR-BV 2.5mm2 | 2023-6-8 | 2023.8.2 | 1、产品表示方法:产品应用型号、规格和标准号表示。规格包括额定电压、芯数和导体标称截面积等。电缆包装上应附有表示产品型号、规格、标准号、厂名和产地的标签或标志。产品型号表示方法应符合GB/T 5023.1-2008 实测值：1、型号“ZR-BV”，型号不符合本标准表示方法 2、20℃时导体电阻，Ω/km，≤7.41 实测值：8.70
17 | 莒县华盛机电经营部 | 92371122MA3JDA4W53 | 山东省日照市莒县潍徐路中段 | 聚氯乙烯绝缘阻燃电线电缆 | 广州市绿灯行电线电缆有限公司大名县分公司 | 大名经济开发区内园中路中段路东 | ZR-BV 4mm2 | 2019/06/27 | 2023.8.2 | 1、产品表示方法：产品应用型号、规格和标准号表示。规格包括额定电压、芯数和导体标称截面积等。电缆包装上应附有表示产品型号、规格、标准号、厂名和产地的标签或标志。产品型号表示方法应符合GB/T 5023.1-2008。 实测值：型号“ZR-BV”，型号不符合本标准表示方法
18 | 日照市岚山区鲁本斯家具中心 | 92371103MA3JEQTH0H | 山东省日照市岚山区安东卫街道创胜建材市场B棚301 | 聚氯乙烯绝缘电线 BV | 阳谷金杯线缆有限公司 | 阳谷景阳路东八里营工业园区 | 1.5mm2 | 2022.04 | 2023.8.10 | 1、20℃时导体电阻，Ω/km：≤12.1 实测值：13.25