## 连续两年产品质量省级监督抽查不合格产品及企业名单
附件2 | 附件3 | 附件3 | 附件3 | 附件3 | 附件3 | 附件3 | 附件3 | 附件3 | 附件3 | 附件3 | 附件3 | 附件3 | 附件3
连续两年产品质量省级监督抽查不合格产品及企业名单 | 连续两年产品质量省级监督抽查不合格产品及企业名单 | 连续两年产品质量省级监督抽查不合格产品及企业名单 | 连续两年产品质量省级监督抽查不合格产品及企业名单 | 连续两年产品质量省级监督抽查不合格产品及企业名单 | 连续两年产品质量省级监督抽查不合格产品及企业名单 | 连续两年产品质量省级监督抽查不合格产品及企业名单 | 连续两年产品质量省级监督抽查不合格产品及企业名单 | 连续两年产品质量省级监督抽查不合格产品及企业名单 | 连续两年产品质量省级监督抽查不合格产品及企业名单 | 连续两年产品质量省级监督抽查不合格产品及企业名单 | 连续两年产品质量省级监督抽查不合格产品及企业名单 | 连续两年产品质量省级监督抽查不合格产品及企业名单 | 连续两年产品质量省级监督抽查不合格产品及企业名单
序号 | 受检企业所在地 | 受检企业名称 | 抽查产品名称 | 商标 | 规格型号 | 生产日期/批号 | 抽查结果 | 不合格项目 | 承检机构 | 抽查年份 | 实施批次 | 报告编号 | 备注
1 | 眉山市 | 丹棱县仁美欣源机砖厂 | 建筑用砖 | / | 200mm×115mm×53mm | 2022-04-16 | 不合格 | 抗风化性能 | 眉山市产品质量监督检验所 | 2022 | 第二批 | MSQ221110C | 省抽
1 | 眉山市 | 丹棱县仁美欣源机砖厂 | 新型墙体材料（砖和砌块） | / | 200mm×90mm×53mm | 2023-3-16 | 不合格 | 抗风化性能 | 眉山市产品质量监督检验所 | 2023 | 第二批 | MSQ231029C | 省抽
2 | 自贡市 | 四川卡贝彩新材料有限公司 | 溶剂型工业涂料 | 卡贝彩 | 20千克/桶 | -/ 20220802 | 不合格 | 结皮性（48h）,重金属含量 铅（Pb）含量，mg/kg,重金属含量 六价铬（Cr⁶⁺）含量，mg/kg | 四川省化工质量安全检测研究院 | 2022 | 第三批 | T2022-6-0242 | 省抽
2 | 自贡市 | 四川卡贝彩新材料有限公司 | 溶剂型工业涂料 | / | 20千克/桶 | 2023.02.17/20230217 | 不合格 | 卤代烃总和含量 | 四川省化工质量安全检测研究院 | 2023 | 第二批 | T2023-6-0204 | 省抽
3 | 德阳市 | 四川汉邦石化有限责任公司 | 水性工业涂料 | / | 20Kg/桶 | -/2022031001 | 不合格 | 耐水性,重金属含量 铅（Pb）含量，mg/kg,重金属含量 六价铬（Cr⁶⁺）含量，mg/kg | 四川省化工质量安全检测研究院 | 2022 | 第三批 | T2022-6-0255 | 省抽
3 | 德阳市 | 四川汉邦石化有限责任公司 | 水性工业涂料 | / | 21kg/桶 | 2022092106 | 不合格 | 重金属含量 铅（Pb）含量，mg/kg | 四川省产品质量监督检验检测院 | 2023 | 第二批 | ASHA223Z02312 | 省抽
4 | 德阳市 | 四川省广汉市广兴化工有限公司 | 水性工业涂料 | 安益维 | 16Kg/桶 | 2022年08月03日/20220803001 | 不合格 | 重金属含量 铅（Pb）含量，mg/kg,重金属含量 六价铬（Cr⁶⁺）含量，mg/kg | 四川省化工质量安全检测研究院 | 2022 | 第三批 | T2022-6-0254 | 省抽
4 | 德阳市 | 四川省广汉市广兴化工有限公司 | 溶剂型工业涂料 | / | 20kg/桶 | 2023年4月11日 /- | 不合格 | VOC含量 | 四川省化工质量安全检测研究院 | 2023 | 第二批 | T2023-6-0189 | 省抽
5 | 自贡市 | 四川省德利塑胶集团有限公司 | 冷热水用聚丙烯（PP-R）管材管件 | 德利 | dn25×en2.8 (mm) S4 非明装 | 2022.04.03 | 不合格 | 灰分,熔融温度T_(Pm),静液压强度（95℃，22h） | 四川省产品质量监督检验检测院 | 2022 | 第二批 | AJCA122Z00501 | 省抽
5 | 自贡市 | 四川省德利塑胶集团有限公司 | 硬聚氯乙烯（PVC-U）管材及管件 | 图形商标 | D50 弯头 | 2023.2.15 | 不合格 | 铅限量 | 四川省产品质量监督检验检测院 | 2023 | 第二批 | AJCA123Z00522 | 省抽
6 | 眉山市 | 四川金汇涂料有限公司 | 溶剂型工业涂料 | / | 15kg/桶 | 2022年08月04日/- | 不合格 | VOC含量，g/L,多环芳烃总和含量（限萘、蒽），mg/kg | 四川省化工质量安全检测研究院 | 2022 | 第三批 | T2022-6-0239 | 省抽
6 | 眉山市 | 四川金汇涂料有限公司 | 溶剂型工业涂料 | / | 14kg/桶 | 2023-04-06 | 不合格 | 重金属含量（限色漆、粉末涂料、醇酸清漆） | 四川省产品质量监督检验检测院 | 2023 | 第二批 | ASHA223Z02142 | 省抽
7 | 遂宁市 | 大英全林塑料厂 | 塑料购物袋 | / | 560㎜×(360＋160)㎜×0.025㎜ 8kg | 2022-04-26 | 不合格 | 环保要求 | 四川省产品质量监督检验检测院 | 2022 | 第二批 | ABZA122Z00542 | 省抽
7 | 遂宁市 | 大英全林塑料厂 | 塑料购物袋 | / | 420*(260＋130)*0.025(mm) | 2023-04-20 | 不合格 | 环保要求 | 四川省产品质量监督检验检测院 | 2023 | 第二批 | ABZA123Z01153 | 省抽
8 | 广安市 | 广安市广安区玺福珠宝店 | 贵金属饰品 | / | 检样：3.16g（标重），备样：3.15g（标重） | / | 不合格 | 标识 | 四川省产品质量监督检验检测院 | 2022 | 第三批 | AZBA122Z00471 | 省抽
8 | 广安市 | 广安市广安区玺福珠宝店 | 贵金属饰品 | / | 备样：11.42g（标重），检样：11.37g（标重） | / | 不合格 | 标识 | 四川省产品质量监督检验检测院 | 2022 | 第三批 | AZBA122Z00470 | 省抽
8 | 广安市 | 广安市广安区玺福珠宝店 | 贵金属饰品 | / | 金重:2.03g,金含量:999.9‰(标称)(检样) | / | 不合格 | 贵金属材料及含量 | 四川省产品质量监督检验检测院 | 2023 | 第二批 | AZBA123Z00362 | 省抽
9 | 泸州市 | 泸州钰龙环保材料有限公司 | 水处理剂 | / | 25kg/袋 | 2022年07月27日 | 不合格 | 砷（As）的质量分数、盐基度 | 自贡检验检测院 | 2022 | 第三批 | 22410011 | 省抽
9 | 泸州市 | 泸州钰龙环保材料有限公司 | 水处理剂 | / | 固体 25kg/袋 | 2023年4月1日 | 不合格 | 铅（Pb）,铬（Cr） | 四川省产品质量监督检验检测院 | 2023 | 第二批 | ASHA223Z03030 | 省抽
10 | 凉山彝族自治州 | 西昌市铂爱珠宝旗舰馆 | 贵金属饰品 | / | / | / | 不合格 | 标识 | 四川省产品质量监督检验检测院 | 2022 | 第三批 | AZBA122Z00467 | 省抽
10 | 凉山彝族自治州 | 西昌市铂爱珠宝旗舰馆 | 翡翠 | / | / | / | 不合格 | 标识 | 四川省产品质量监督检验检测院 | 2023 | 第二批 | AZBA123Z00138 | 省抽