## Sheet1
附件：
宜兴市2023年度产品质量市级监督抽查不合格产品汇总表
序号 | 产品具体名称 | 商标 | 规格型号 | 生产日期或批号 | 标称生产企业 | 生产企业地址 | 销售单位 | 所属辖区 | 样品来源 | 抽查结果 | 不合格项目
1 | 包装容器钢提桶 | —— | 20L 1类 T型 | 2023-03-23 | 宜兴市盛华制罐有限公司 | 无锡市宜兴市太华镇工业集中区A区 | —— | 太华 | 生产企业 | 不合格 | 跌落试验
2 | 聚氯乙烯绝缘无护套电线电 | —— | BVR 450/750V 1×4 | 2023-03-24 | 无锡市铭洲电缆有限公司 | 无锡市宜兴市官林镇凌霞村 | —— | 官林 | 生产企业 | 不合格 | 绝缘最薄处厚度、绝缘老化前机械性能（抗张强度-中间值）
3 | 聚氯乙烯绝缘无护套电线电缆 | —— | BVR 450/750V 1×4 | 2023-03-25 | 无锡市铭洲电缆有限公司 | 无锡市宜兴市官林镇凌霞村 | —— | 官林 | 生产企业 | 不合格 | 绝缘最薄处厚度、绝缘老化前机械性能（抗张强度-中间值）
4 | 电缆 | —— | BV 450/750V 1×10mm2 | 2023-03-26 | 无锡市浦丰电线电缆有限公司 | 无锡市宜兴市官林镇东尧村 | —— | 官林 | 生产企业 | 不合格 | 导体电阻（20℃）
5 | 朱泥（紫砂陶泥料） | —— | 40目 | 2023-01-01 | 宜兴市陶公粟五彩坊紫砂研究所 | 无锡市宜兴市丁蜀镇陶渊村 | —— | 丁蜀 | 生产企业 | 不合格 | 含水率
6 | 铜芯聚氯乙烯绝缘电线电缆 | —— | ZC-RVV 300/500V 3*0.5 | 2023-04-25 | 江苏骏辰电缆有限公司 | 无锡市宜兴市官林镇义庄村 | —— | 官林 | 生产企业 | 不合格 | 导体电阻（20℃）
7 | 普通强度橡套软线 | —— | YZ 300/500V 3*2.5 | 2023-03-15 | 江苏华峰电缆有限公司 | 江苏省无锡市宜兴市官林镇新官东路61号 | —— | 官林 | 生产企业 | 不合格 | 导体电阻（20℃）
8 | 普通强度橡套软线 | —— | YZ 300/500V 3*1.5 | 2023-03-15 | 江苏华峰电缆有限公司 | 江苏省无锡市宜兴市官林镇新官东路61号 | —— | 官林 | 生产企业 | 不合格 | 导体电阻（20℃）
9 | 铜芯聚氯乙烯绝缘软电缆 | —— | BVR 450/750V 2.5 | 2023-03-23 | 江苏鸿安电缆科技有限公司 | 无锡市宜兴市官林镇韶巷村 | —— | 官林 | 生产企业 | 不合格 | 绝缘最薄处厚度、导体电阻（20℃）
10 | 铜芯聚氯乙烯绝缘软电线电缆 | —— | RVV 300/500V 4*0.75 | 2023-05-06 | 江苏东电电缆有限公司 | 无锡市宜兴市官林镇新官东路26号 | —— | 官林 | 生产企业 | 不合格 | 导体电阻（20℃）
11 | 交联聚烯烃绝缘低烟无卤阻燃电缆 | —— | WDZ-BYJ 450/750V 1*2.5 | 2023-04-20 | 江苏东电电缆有限公司 | 无锡市宜兴市官林镇新官东路26号 | —— | 官林 | 生产企业 | 不合格 | 导体电阻（20℃）
12 | 包装容器钢提桶 | —— | 20L 1类 T型 | 2023-05-04 | 宜兴市正宇制罐厂 | 无锡市宜兴市太华镇工业集中区A区（凤凰岭） | —— | 太华 | 生产企业 | 不合格 | 跌落试验
13 | 铜芯聚氯乙烯绝缘连接用阻燃软电线 | —— | ZR-RVS 300/300V 2*1 | 2023-05-08 | 宜兴中熙电缆有限公司 | 无锡市宜兴市官林镇工业B区 | —— | 官林 | 生产企业 | 不合格 | 外径、导体电阻（20℃）
14 | 聚氯乙烯绝缘聚氯乙烯护套阻燃屏蔽电线 | —— | ZR-RVVP 300/300V 4*1 | 2023-05-09 | 无锡市优千电缆有限公司 | 无锡市宜兴市官林镇鸿翔路15号 | —— | 官林 | 生产企业 | 不合格 | 导体电阻（20℃）
15 | 普通聚氯乙烯护套阻燃软线 | —— | ZR-RVV 300/500V 2*1.5 | 2023-05-05 | 无锡市优千电缆有限公司 | 无锡市宜兴市官林镇鸿翔路15号 | —— | 官林 | 生产企业 | 不合格 | 导体电阻（20℃）
16 | 圆润紫砂杯 | —— | 小型 | 2023-02-01 | 宜兴市紫金苑陶艺有限责任公司 | 无锡市宜兴市丁蜀镇中袁村 | —— | 丁蜀 | 生产企业 | 不合格 | 吸水率
17 | 水滴紫砂杯 | —— | 中型 | 2023-02-01 | 宜兴市紫金苑陶艺有限责任公司 | 无锡市宜兴市丁蜀镇中袁村 | —— | 丁蜀 | 生产企业 | 不合格 | 吸水率
18 | 茶道紫砂杯 | —— | 中型 | 2023-02-01 | 江苏省宜兴紫砂工艺二厂有限公司 | 无锡市宜兴市丁蜀镇丁蜀大桥北 | —— | 丁蜀 | 生产企业 | 不合格 | 吸水率
19 | 井栏紫砂壶 | —— | 小型 | 2023-02-01 | 宜兴市丁蜀镇经典陶瓷作坊 | 无锡市宜兴市宜兴方圆紫砂工艺有限公司内 | —— | 丁蜀 | 生产企业 | 不合格 | 吸水率
20 | 大口紫砂杯 | 华氏 | 大型 | 2023-01-01 | 宜兴市丁蜀镇华氏紫砂坊 | 无锡市宜兴市丁蜀镇蜀南居委新安8组813号（D） | —— | 丁蜀 | 生产企业 | 不合格 | 吸水率
21 | 清水泥紫砂杯 | 范家壶庄 | 大型 | 2023-02-01 | 宜兴范家壶庄陶瓷艺术品有限公司 | 无锡市宜兴市丁蜀镇通蜀东路80号 | —— | 丁蜀 | 生产企业 | 不合格 | 吸水率
22 | 如意紫砂壶 | —— | 中型 | 2023-02-01 | 宜兴市长青藤文化艺术有限公司 | 无锡市宜兴市宜城街道荆邑南路99号 | —— | 宜城 | 生产企业 | 不合格 | 吸水率
23 | 菱花紫砂杯 | —— | 中型 | 2023-01-01 | 宜兴市顾氏美术陶瓷厂 | 无锡市宜兴市丁蜀镇洋渚村 | —— | 丁蜀 | 生产企业 | 不合格 | 吸水率
24 | 普通混凝土 | —— | A-C30 | 2023-04-19 | 宜兴市钟磊建材有限公司 | 无锡市宜兴市张渚镇龙池村丁墅组 | —— | 阳羡 | 生产企业 | 不合格 | 强度等级
25 | 包装容器 方桶 | —— | 15L 1类 | 2023-06-03 | 宜兴市双峰制罐厂 | 无锡市宜兴市太华镇工业A区 | —— | 太华 | 生产企业 | 不合格 | 气密试验
26 | 包装容器 钢提桶 | —— | 20L 1类 T型 | 2023-06-06 | 宜兴市和中制罐有限公司 | 无锡市宜兴市太华镇桥涯村 | —— | 太华 | 生产企业 | 不合格 | 跌落试验
27 | 一斤陶瓷酒瓶 | —— | 中型 | 2023-03-01 | 宜兴市翔舟陶瓷有限公司 | 无锡市宜兴市丁蜀镇104国道东侧厂区内42 | —— | 丁蜀 | 生产企业 | 不合格 | 吸水率
28 | 陶瓷酒坛 | —— | 大型 | 2023-03-02 | 宜兴六通陶瓷工艺厂 | 无锡市宜兴市丁蜀镇塍里村东瓦窑路388号 | —— | 丁蜀 | 生产企业 | 不合格 | 吸水率
29 | 包装容器 钢提桶 | —— | 18L 1类 T型 | 2023-06-06 | 宜兴市金装包装有限公司 | 无锡市宜兴市万石镇工业集中区北区 | —— | 万石 | 生产企业 | 不合格 | 跌落试验
30 | 包装容器 钢提桶 | —— | 20L 1类 T型 | 2023-03-20 | 无锡市万顺铁塑包装有限公司 | 无锡市宜兴市万石镇工业集中区（北区）人民路6号 | —— | 万石 | 生产企业 | 不合格 | 跌落试验
31 | 包装容器 钢提桶 | —— | 18L 1类 T型 | 2023-04-03 | 无锡市万顺铁塑包装有限公司 | 无锡市宜兴市万石镇工业集中区（北区）人民路6号 | —— | 万石 | 生产企业 | 不合格 | 跌落试验
32 | 铜芯聚氯乙烯绝缘保护套扁型阻燃电缆 | —— | ZR-RVVB 300/300V 2×0.5 | 2023-05-03 | 江苏东湖电缆有限公司 | 无锡市宜兴市官林镇官丰路8号 | —— | 官林 | 生产企业 | 不合格 | 导体电阻（20℃）
33 | 普通聚氯乙烯保护套软线 | —— | 60227 IEC 53(RVV) 300/500V 2×1.5 | —— | 江苏盛润线缆科技有限公司 | 无锡市宜兴市官林镇义庄村 | —— | 官林 | 生产企业 | 不合格 | 外径
34 | 容天紫砂壶 | 兴翠 | 小型 | 2023-06-01 | 宜兴市丁蜀镇兴翠陶杯坊 | 无锡市宜兴市丁蜀镇蜀山西南圩 | —— | 丁蜀 | 生产企业 | 不合格 | 吸水率
35 | 普通聚氯乙烯护套阻燃软线 | —— | ZR-RVV 300/500V 2*2.5 | 2023-06-30 | 江苏新山峰电缆有限公司 | 无锡市宜兴市杨巷镇坝塘村 | —— | 杨巷 | 生产企业 | 不合格 | 导体电阻（20℃）
36 | 铜芯聚氯乙烯绝缘阻燃软电缆 | —— | ZR-RVV 450/750V 1*1.5 | 2023-08-05 | 江苏新山峰电缆有限公司 | 无锡市宜兴市杨巷镇坝塘村 | —— | 杨巷 | 生产企业 | 不合格 | 导体电阻（20℃）
37 | 铜芯聚氯乙烯绝缘绞型连接用阻燃耐火电线 | —— | WDZN-RVS 300/500V 2×1.5 | 2023-04-01 | 无锡市万马电缆有限公司 | 无锡市宜兴市官林镇工业集中区B区 | —— | 官林 | 生产企业 | 不合格 | 导体电阻（20℃）
38 | 菱花紫砂杯 | 范家壶庄 | 小型 | 2023-06-01 | 宜兴范家壶庄陶瓷艺术品有限公司 | 无锡市宜兴市丁蜀镇通蜀东路80号 | —— | 丁蜀 | 生产企业 | 不合格 | 吸水率
39 | 一般用途单芯软导体无护套阻燃电缆 | —— | ZR-RV 300/500V 1×0.5mm² | 2023-08-13 | 无锡市远超电缆有限公司 | 无锡市宜兴市杨巷镇工业集中区（坝塘村）兴园路8号 | —— | 杨巷 | 生产企业 | 不合格 | 导体电阻（20℃）
40 | 耐水蜂窝活性炭 | —— | 100×100×100mm | —— | 江苏志胜炭业科技有限公司 | 无锡市宜兴市桂庄路90号 | —— | 高塍 | 生产企业 | 不合格 | 水分、碘吸附值
41 | 蜂窝活性炭 | —— | 100×100×100mm | —— | 江苏志胜炭业科技有限公司 | 无锡市宜兴市桂庄路90号 | —— | 高塍 | 生产企业 | 不合格 | 水分、碘吸附值
42 | 包装容器 钢提桶 | —— | 20L 1类 T型 | 2023-08-10 | 无锡市宝音来包装有限公司 | 无锡市宜兴市和桥镇创业大道10号 | —— | 和桥 | 生产企业 | 不合格 | 跌落试验
43 | 包装容器 钢提桶 | —— | 20L 1类 T型 | 2023-09-14 | 宜兴市宏博桶业有限公司 | 无锡市宜兴市万石镇工业北区（南漕村） | —— | 万石 | 生产企业 | 不合格 | 跌落试验
44 | 包装容器 钢提桶 | —— | 20L 1类 T型 | 2023-09-06 | 宜兴市云佳罐业有限公司 | 无锡市宜兴市太华镇大亩岕 | —— | 太华 | 生产企业 | 不合格 | 气密试验
45 | 包装容器 钢提桶 | —— | 18L 1类 T型 | 2023-09-25 | 宜兴市腾飞罐业有限公司 | 无锡市宜兴市太华镇工业集中区（A区） | —— | 太华 | 生产企业 | 不合格 | 跌落试验
46 | 铜芯聚氯乙烯绝缘聚氯乙烯护套阻燃软电缆 | —— | ZR-RVV 300/300V 2*0.5 | 2023-09-05 | 无锡市皓创线缆有限公司 | 无锡市宜兴市官林镇新官东路80号 | —— | 官林 | 生产企业 | 不合格 | 导体电阻（20℃）
47 | 聚氯乙烯绝缘聚氯乙烯护套电线 | —— | ZR-RVV 300/500V 4×0.75 | 2023-09-03 | 无锡市皓创线缆有限公司 | 无锡市宜兴市官林镇新官东路80号 | —— | 官林 | 生产企业 | 不合格 | 导体电阻（20℃）
48 | 普通混凝土 | —— | A-C25 | 2023-09-26 | 宜兴中裕混凝土有限公司 | 无锡市宜兴市新庄街道工业集中区 | —— | 新庄 | 生产企业 | 不合格 | 强度等级
49 | 铜芯聚氯乙烯绝缘绞型连接用软线 | —— | WDZBN-RYJS 300/300V 2×1.5 | 2023-10-09 | 无锡市宜安电缆有限公司 | 无锡市宜兴市官林镇前城村 | —— | 官林 | 生产企业 | 不合格 | 导体电阻（20℃）
50 | 铜芯聚氯乙烯绝缘绞型连接用软线 | —— | WDZBN-RYJS 300/300V 2×1.5 | 2023-10-09 | 无锡市宜安电缆有限公司 | 无锡市宜兴市官林镇前城村 | —— | 官林 | 生产企业 | 不合格 | 导体电阻（20℃）
51 | 铜芯聚氯乙烯绝缘聚氯乙烯护套阻燃软电线 | —— | ZR-RVV 300/500V 3*1 | 2023-07-15 | 江苏国民电缆有限公司 | 无锡市宜兴市官林镇工业集中区C区 | —— | 官林 | 生产企业 | 不合格 | 绝缘老化前机械性能（断裂伸长率-中间值）
52 | 铜芯聚氯乙烯绝缘聚氯乙烯护套屏蔽软电线 | —— | RVVP 300/300 2*0.5 | 2023-10-15 | 无锡市佳涵电缆科技有限公司 | 无锡市宜兴市官林镇工业集中区（张来路） | —— | 官林 | 生产企业 | 不合格 | 导体电阻（20℃）
53 | 铜芯聚氯乙烯绝缘软电缆电线 | —— | ZR-RVV 300/500V 3*2.5 | 2023-10-15 | 无锡市佳涵电缆科技有限公司 | 无锡市宜兴市官林镇工业集中区（张来路） | —— | 官林 | 生产企业 | 不合格 | 护套平均厚度、护套最薄处厚度、导体电阻（20℃）
54 | 电线电缆 | —— | WDZN-BYJS 300/300V 1×1.5 | 2023-04-05 | 江苏信伟电缆科技有限公司 | 无锡市宜兴市官林镇大儒村 | —— | 官林 | 生产企业 | 不合格 | 导体电阻（20℃）
55 | 聚氯乙烯绝缘无护套电线电缆 | —— | RV 300/300V 1×0.5 | 2023-08-15 | 江苏博隽电缆有限公司 | 无锡市宜兴市官林镇义庄村浒渎路9-1号 | —— | 官林 | 生产企业 | 不合格 | 导体电阻（20℃）
56 | 聚氯乙烯屏蔽电线 | —— | ZR-RVVP 300/300V 2×1.5 | 2023-09-06 | 无锡市三水电工器材有限公司 | 无锡市宜兴市官林镇凌霞村都山村曙光路8号 | —— | 官林 | 生产企业 | 不合格 | 导体电阻（20℃）
57 | 普通强度橡套软线 | —— | YZ 300/500V 2×2.5 | 2023-03-21 | 江苏兴华云电缆有限公司 | 江苏省无锡市宜兴市高塍镇范头路 | 宜兴市久源线缆有限公司 | 宜城 | 实体店 | 不合格 | 导体电阻（20℃）、绝缘老化前机械性能（抗张强度-中间值）、护套老化前机械性能（抗张强度-中间值、断裂伸长率-中间值）
58 | 橡套软电缆 | —— | YZ 450/750V 3×2.5 | 2022-12-07 | —— | —— | 宜兴市宜城街道悦泰电线电缆经营部 | 宜城 | 实体店 | 不合格 | 导体电阻（20℃）
59 | 聚氯乙烯绝缘电线电缆 | —— | D-RVV 300/500V 2×1 | 2023-03-16 | 湖州织里华帆电线电缆有限公司 | 浙江省湖州市织里镇常乐村 | 宜兴市宜城街道新方盛五金经营部 | 宜城 | 实体店 | 不合格 | 导体电阻（20℃）
60 | 电动自行车 | 爱玛 | TDR2182Z | 2023-02-28 | 江苏爱玛车业科技有限公司 | 江苏省无锡市锡山区羊尖镇工业园区 | 宜兴市张渚镇宏芳车行 | 阳羡 | 实体店 | 不合格 | 1、整车质量 2、电气装置
61 | 电动自行车 | 新大洲-本田 | TDTSDH01Z | 2020-06-29 | 新大洲本田摩托（苏州）有限公司天津分公司 | 天津市西青经济开发区赛达二大道12号 | 宜兴市张渚镇龙成电动车商店 | 阳羡 | 实体店 | 不合格 | 1、车速提示音
62 | 电动自行车 | 爱玛 | TDT2149-1Z | 2023-03-12 | 江苏爱玛车业科技有限公司 | 江苏省无锡市锡山区羊尖镇工业园区 | 宜兴市张渚镇宏芳车行 | 阳羡 | 实体店 | 不合格 | 1、整车质量
63 | 茶禅一味紫砂壶 | —— | 中型 | 2023-02-01 | —— | —— | 宜兴市宜城街道鑫策缘紫砂店 | 宜城 | 实体店 | 不合格 | 吸水率
64 | 容天紫砂小杯 | —— | 中型 | 2023-04-01 | —— | —— | 宜兴市宜城街道鑫策缘紫砂店 | 宜城 | 实体店 | 不合格 | 吸水率
65 | 南瓜紫砂壶 | —— | 中型 | 2023-03-01 | —— | —— | 宜兴市宜城镇琴乐陶瓷店 | 宜城 | 实体店 | 不合格 | 吸水率
66 | 朱泥紫砂杯 | —— | 中型 | 2023-03-01 | —— | —— | 宜兴市宜城镇琴乐陶瓷店 | 宜城 | 实体店 | 不合格 | 吸水率
67 | 笑樱紫砂壶 | —— | 中型 | 2023-03-01 | —— | —— | 宜兴市丁蜀镇胡鸣凤紫砂店 | 丁蜀 | 实体店 | 不合格 | 吸水率
68 | 仿古紫砂壶 | —— | 小型 | 2023-03-01 | —— | —— | 宜兴市史家壶庄紫砂文化有限公司 | 丁蜀 | 实体店 | 不合格 | 吸水率
69 | 龙蛋紫砂壶 | —— | 中型 | 2023-04-01 | —— | —— | 宜兴市丁蜀镇威砂阁茶具经营部 | 陶都 | 实体店 | 不合格 | 吸水率
70 | 紫泥紫砂壶 | —— | 中型 | 2023-03-01 | —— | —— | 宜兴市宜城街道陶一轩陶瓷店 | 宜城 | 实体店 | 不合格 | 吸水率
71 | 如意紫砂壶 | —— | 中型 | 2023-03-01 | —— | —— | 戚锡娣 | 宜城 | 实体店 | 不合格 | 吸水率
72 | 红泥紫砂壶 | —— | 小型 | 2023-04-01 | —— | —— | 史国琪 | 宜城 | 实体店 | 不合格 | 吸水率
73 | 紫泥紫砂壶 | —— | 小型 | 2023-04-01 | —— | —— | 史国琪 | 宜城 | 实体店 | 不合格 | 吸水率
74 | 笑樱紫砂壶 | —— | 中型 | 2023-03-01 | —— | —— | 史国琪 | 宜城 | 实体店 | 不合格 | 吸水率
75 | 龙头紫砂壶 | —— | 小型 | 2023-02-01 | —— | —— | 史国琪 | 宜城 | 实体店 | 不合格 | 吸水率
76 | 单相潜水电泵 | 新沪 | QDX10-16-0.75 | 2023-02-01 | 浙江大元泵业股份有限公司 | 中国浙江台州市泽国镇丹崖工业区 | 宜兴市宜城街道沪元水泵经营部 | 宜城 | 实体店 | 不合格 | 电泵引出电缆
77 | 污水潜水泵 | 图形 | VS250 | —— | 浙江普井泵业有限公司 | 台州市温岭市滨海金港工业区 | 宜兴市宜城街道沪元水泵经营部 | 宜城 | 实体店 | 不合格 | 电泵引出电缆
78 | 潜水电泵 | 大明王子 | QDX1.5-32-0.75 | 2023-02-01 | 浙江大明泵业有限公司 | 中国浙江台州黄岩院桥工业区 | 宜兴市远成物资有限公司 | 宜城 | 实体店 | 不合格 | 电泵引出电缆
79 | 单相小型潜水电泵 | 上元 | QDX3-20-0.55 | 2022-04-01 | 上海上元泵业有限公司 | 上海南汇区周浦镇建设路105号 | 宜兴市宜城镇法龙五金店 | 宜城 | 实体店 | 不合格 | 电泵引出电缆
80 | 铜龙头 | 果木王 | —— | —— | 泉州果木王卫浴 | 福建省泉州市南安市九牧开发区 | 宜兴市和桥镇其锋建筑装饰材料店 | 和桥 | 实体店 | 不合格 | 螺纹、流量
81 | 平嘴水龙头 | 果木王 | 铜14特长 | —— | 泉州果木王卫浴 | 福建省泉州市南安市九牧开发区 | 宜兴市和桥镇其锋建筑装饰材料店 | 和桥 | 实体店 | 不合格 | 螺纹、流量
82 | 中长平口水龙头 | —— | 97189 | —— | 福建千逸卫浴有限公司 | 福建省泉州市南安市英都芸林工业区71号 | 宜兴市和桥镇国华水暖五金店 | 和桥 | 实体店 | 不合格 | 螺纹、流量
83 | 快开龙头 | —— | BLT-11 | —— | 泉州市天之蓝卫浴有限公司 | 福建省泉州市安溪县城厢镇玉田开发区二期7号3号楼 | 宜兴市和桥镇东洋水暖五金店 | 和桥 | 实体店 | 不合格 | 螺纹
84 | 快开水龙头 | —— | —— | —— | 福建省安溪县西龙卫浴 | 福建省泉州市安溪县城厢镇玉田阀门二期 | 宜兴市宜城街道乔达建筑五金经营部 | 宜城 | 实体店 | 不合格 | 螺纹
85 | 一次性口罩（非医用） | —— | 10片/袋 | 2022年11月26日/20221123 | 义乌市致轩口罩厂 | 浙江省金华市义乌市赤岸镇小乔路10号 | 宜兴市宜城街道宝华服饰店 | 宜城 | 实体店 | 不合格 | 通气阻力
86 | 摩托车乘员头盔 | YEMA | 3525 | 2022-06-15 | 兰溪市野马摩托配件有限公司 | 浙江省兰溪市经济开发区惠兰路18号 | 宜兴市宜城街道华都摩托车修配店 | 宜城 | 实体店 | 不合格 | 标志
87 | 趣味玩具 | 百变超人 | TF-177 | —— | 汕头市澄海区纳高时创玩具厂 | 汕头市澄海区莲上镇竹林村莲茂路工业区 | 江苏大统华购物中心有限公司宜兴环科园分公司 | 环科园 | 实体店 | 不合格 | 标识和说明
88 | 过家家玩具 | —— | 0688-6 | —— | 汕头市澄海区魔法棒玩具厂 | 汕头市澄海区盐鸿镇上社村道旁 | 宜兴市和桥镇千家惠百货经营部 | 和桥 | 实体店 | 不合格 | 标识和说明
89 | 家用燃气灶 | 百仕宝 | JZY-T45B（20Y） | 2023年03月26日 | 中山市百仕宝厨卫电器有限公司 | 广东省中山市东凤镇安乐村同乐三路 | 宜兴市杨巷镇震东家电店 | 杨巷 | 实体店 | 不合格 | 热负荷、燃气导管
90 | 家用燃气灶 | 三角牌 | JZY-WFRB001（20Y） | 2022年9月7日 | 中山市联通厨房设备有限公司 | 广东省中山市东凤镇安乐村同乐三路112号一楼 | 宜兴市新建镇毛毛电器经营部 | 新建 | 实体店 | 不合格 | 热负荷、干烟气中一氧化碳浓度
91 | 家用燃气灶具 | —— | JZT-WKA（12T） | 2023-01-07 | 广东威肯电气科技有限公司 | 广东省中山市黄圃镇大雁工业区神飞路4号 | 宜兴市新建镇聚丰家电经营部 | 新建 | 实体店 | 不合格 | 热负荷
92 | 家用燃气灶 | —— | JZY-HBC168（20Y） | 2022-10-26 | —— | —— | 宜兴市群华家电有限公司 | 新建 | 实体店 | 不合格 | 热负荷
93 | 家用燃气灶 | —— | JZY-HBC168（20Y） | 2022-11-13 | —— | —— | 宜兴市群华家电有限公司 | 新建 | 实体店 | 不合格 | 热负荷、燃气导管项目
94 | 家用燃气灶 | 三角牌 | JZY-S（20Y） | 2021年10月 | 中山市旺夫人电器有限公司 | 广东省中山市东凤镇安乐村同乐三路98号首层之一、二层之一 | 宜兴市新建镇聚丰家电经营部 | 新建 | 实体店 | 不合格 | 热负荷
95 | 秦权紫砂壶 | —— | 小型 | 2023-06-01 | —— | —— | 姜怀祥 | 陶都 | 实体店 | 不合格 | 吸水率
96 | 西施紫砂壶 | —— | 小型 | 2023-06-01 | —— | —— | 宜兴市丁蜀镇华成纲陶瓷经营部 | 陶都 | 实体店 | 不合格 | 吸水率
97 | 仿古紫砂壶 | —— | 小型 | 2023-06-01 | —— | —— | 宜兴市丁蜀镇华成纲陶瓷经营部 | 陶都 | 实体店 | 不合格 | 吸水率
98 | 柱础紫砂壶 | —— | 小型 | 2023-06-01 | —— | —— | 宜兴市丁蜀镇壶云坊紫砂经营部 | 陶都 | 实体店 | 不合格 | 吸水率
99 | 圆肩如意紫砂壶 | —— | 小型 | 2023-06-01 | —— | —— | 宜兴市丁蜀镇杭正宏紫砂工作室 | 陶都 | 实体店 | 不合格 | 吸水率
100 | 如意紫砂壶 | —— | 中型 | 2023-06-01 | —— | —— | 宜兴市丁蜀镇兰红紫砂工作室 | 陶都 | 实体店 | 不合格 | 吸水率
101 | 石瓢紫砂壶 | —— | 小型 | 2023-06-01 | —— | —— | 宜兴市丁蜀镇周娟紫砂艺术馆 | 陶都 | 实体店 | 不合格 | 吸水率
102 | 石瓢紫砂壶 | —— | 中型 | 2023-06-01 | —— | —— | 张新华 | 陶都 | 实体店 | 不合格 | 吸水率
103 | 大红袍紫砂杯 | —— | 中型 | 2023-07-01 | —— | —— | 宜兴市丁蜀镇刘军林陶瓷工作室 | 陶都 | 实体店 | 不合格 | 吸水率
104 | 竹节紫砂杯 | —— | 大型 | 2023-07-01 | —— | —— | 汪学保 | 陶都 | 实体店 | 不合格 | 吸水率
105 | 掇只壶 | —— | 中型 | —— | —— | —— | 宜兴市智仁紫砂研究院 | 丁蜀 | 实体店 | 不合格 | 吸水率
106 | 龙庭壶 | —— | 中型 | —— | —— | —— | 宜兴万姓堂文化传播有限公司 | 陶都 | 实体店 | 不合格 | 吸水率
107 | 竹节紫砂杯 | —— | 中型 | 2023-07-01 | —— | —— | 李兵 | 陶都 | 实体店 | 不合格 | 吸水率
108 | 手提式干粉灭火器 | —— | MFZ/ABC3 | 2023年05月 | 江西巨峰消防器材有限公司 | 江西省上饶市横峰县经济开发区廻垅路 | 宜兴市新开泰阀门有限公司 | 宜城 | 实体店 | 不合格 | 灭火剂性能-主要组分含量（磷酸二氢铵）
109 | 仿古紫砂壶 | —— | 中型 | 2023-07-01 | —— | —— | 宜兴市丁蜀镇德中紫砂店 | 陶都 | 实体店 | 不合格 | 吸水率
110 | 德钟紫砂壶 | —— | 中型 | 2023-06-01 | —— | —— | 宜兴市丁蜀镇德中紫砂店 | 陶都 | 实体店 | 不合格 | 吸水率
111 | 德钟紫砂壶 | —— | 中型 | 2023-07-01 | —— | —— | 宜兴市丁蜀镇方梅紫砂经营部 | 陶都 | 实体店 | 不合格 | 吸水率
112 | 电源适配器 | —— | A2244 | —— | 伟创力电源（东莞）有限公司 | 广东省东莞市大岭山镇机械工业区 | 宜兴市宜城街道信达强科技有限公司 | 宜城 | 实体店 | 不合格 | 抗电强度、电气间隙、爬电距离、绝缘穿透距离、电源端子的传导骚扰
113 | 移动电源(说明书明示) | 士多电 | YM-276S | —— | 东莞市路多美电子有限公司 | 广东省东莞市清溪镇罗马村汉通工业园A8栋厂房4楼401 | 宜兴市大润发商业有限公司 | 宜城 | 实体店 | 不合格 | 热滥用、外观及标识
114 | PP-R热水管 | 图形 | S3.5,dn25×en3.5mm | 2023-04-30 | 上海洁丰塑胶有限公司（标称） | 未标注 | 宜兴市宜城街道宝顺建材经营部 | 宜城 | 实体店 | 不合格 | 熔融温度
115 | PP-R冷热水管材 | —— | S3.2dn25×en3.5 | 2022-03-11 | —— | —— | 宜兴市宜城街道乔达建筑五金经营部 | 宜城 | 实体店 | 不合格 | 熔融温度
116 | 塑料购物袋 | —— | 580mm×(380+85×2)×0.025mm | —— | —— | —— | 江苏好鲜生的家超市有限公司桃溪分公司 | 阳羡 | 实体店 | 不合格 | 标识（塑料购物袋名称）、环保要求
117 | 塑料购物袋 | —— | 490mm×320mm×0.025mm | —— | —— | —— | 江苏好鲜生的家超市有限公司桃溪分公司 | 阳羡 | 实体店 | 不合格 | 标识（生产厂家）、厚度及偏差
118 | 宏创一次性塑杯 | 宏创 | 200毫升 | 202年02月01日 | 临沂市兰山区好约塑料制品厂 | —— | 宜兴市贝隆多贸易有限公司 | 丁蜀 | 实体店 | 不合格 | 负重性能
119 | 百财紫砂壶 | —— | 小型 | 2023-07-01 | —— | —— | 郝彤彤 | 陶都 | 实体店 | 不合格 | 吸水率
120 | 合欢提梁壶 | —— | 中型 | 2023-07-01 | —— | —— | 宜兴市丁蜀镇爱文紫砂工作室 | 陶都 | 实体店 | 不合格 | 吸水率
121 | 大红袍小口杯 | —— | 中型 | 2023-07-01 | —— | —— | 宜兴市丁蜀镇爱文紫砂工作室 | 陶都 | 实体店 | 不合格 | 吸水率
122 | 竹节紫砂壶 | —— | 中型 | 2023-03-01 | —— | —— | 宜兴市丁蜀镇陆秀荣陶瓷店 | 丁蜀 | 实体店 | 不合格 | 吸水率
123 | 如意紫砂壶 | —— | 中型 | 2023-02-01 | —— | —— | 宜兴市丁蜀镇陆秀荣陶瓷店 | 丁蜀 | 实体店 | 不合格 | 吸水率
124 | 如意紫砂壶 | —— | 中型 | 2023-01-01 | —— | —— | 宜兴市丁蜀镇紫博园陶瓷经营部 | 丁蜀 | 实体店 | 不合格 | 吸水率
125 | 水平紫砂壶 | —— | 中型 | 2023-03-01 | —— | —— | 宜兴市丁蜀镇紫博园陶瓷经营部 | 丁蜀 | 实体店 | 不合格 | 吸水率
126 | 仿古紫砂壶 | —— | 小型 | 2023-07-01 | —— | —— | 舒梅 | 陶都 | 实体店 | 不合格 | 吸水率
127 | 掇球紫砂壶 | —— | 中型 | 2023-01-01 | —— | —— | 宜兴市丁蜀镇久道紫砂艺术馆 | 丁蜀 | 实体店 | 不合格 | 吸水率
128 | 笑樱紫砂壶 | —— | 中型 | 2023-02-01 | —— | —— | 宜兴市昊阳茶业商行 | 丁蜀 | 实体店 | 不合格 | 吸水率
129 | 西施紫砂壶 | —— | 中型 | 2023-03-01 | —— | —— | 宜兴市昊阳茶业商行 | 丁蜀 | 实体店 | 不合格 | 吸水率
130 | 仿古紫砂壶 | —— | 中型 | 2023-02-01 | —— | —— | 宜兴市昊阳茶业商行 | 丁蜀 | 实体店 | 不合格 | 吸水率
131 | 秦权紫砂壶 | —— | 小型 | 2023-06-01 | —— | —— | 宜兴市丁蜀镇恋砂坊茶具店 | 丁蜀 | 实体店 | 不合格 | 吸水率
132 | 德钟紫砂壶 | —— | 小型 | 2023-07-01 | —— | —— | 宜兴市丁蜀镇黄祥茶壶店 | 陶都 | 实体店 | 不合格 | 吸水率
133 | 福字紫砂杯 | —— | 中型 | 2023-03-01 | —— | —— | 宜兴市丁蜀镇沈红英紫砂茶杯经营部 | 丁蜀 | 实体店 | 不合格 | 吸水率
134 | 紫泥石瓢紫砂壶 | —— | 小型 | 2023-06-01 | —— | —— | 汪伟 | 陶都 | 实体店 | 不合格 | 吸水率
135 | 葫芦紫砂壶 | —— | 中型 | 2023-07-01 | —— | —— | 沈银军 | 陶都 | 实体店 | 不合格 | 吸水率
136 | 圆鼓紫砂壶 | —— | 小型 | 2023-07-01 | —— | —— | 徐海燕 | 陶都 | 实体店 | 不合格 | 吸水率
137 | 素色基础内裤 | —— | 2XL 180/105 | —— | 常州澳通盛中品牌管理有限公司 | 江苏省常州市武进区古方路1号 | 宜兴融通商贸有限公司 | 宜城 | 实体店 | 不合格 | 纤维含量
138 | 男士汗衫（内衣） | 南美兔 | 3XL | —— | 上海媚樱纺织品有限公司 | 上海市崇明区长兴镇潘园公路1800号 | 宜兴融通商贸有限公司 | 宜城 | 实体店 | 不合格 | 纤维含量
139 | 无痕男平角裤（男仕时尚内裤） | 南美兔 | 2XL | —— | 上海媚樱纺织品有限公司 | 上海市崇明区长兴镇潘园公路1800号 | 宜兴融通商贸有限公司 | 宜城 | 实体店 | 不合格 | 纤维含量
140 | 时尚女士内裤 | —— | —— | —— | 普宁市燎原三鸿制衣厂 | 广东省普宁市燎原街道池揭公路乌石路段西侧 | 宜兴市周铁镇梦想城欢喜趣购超市 | 周铁 | 实体店 | 不合格 | 纤维含量
141 | 夏凉被 | —— | 150×210cm | —— | 宜兴市晓霞被服厂 | 江苏省无锡市宜兴市徐舍镇徐鲸路 | 宜兴市屺亭街道周小沐百货店 | 开发区 | 实体店 | 不合格 | 断裂强力
142 | 3D活性大版花四件套 | —— | 被套：200cm×230cm 床单：250cm×250cm 枕套：48cm×74cm×2 | —— | 常熟梦尼经编厂 | 江苏省苏州市常熟市辛庄镇（张桥）张家桥村 | 宜兴市新庄街道易特福食品店 | 新庄 | 实体店 | 不合格 | 断裂强力、纤维含量
143 | 植物羊绒四件套 | —— | 被套：180×220cm±2 床单：200×230cm±2 枕套：45×75cm±2×2 | —— | 南通波特曼卧室用品有限公司 | 江苏省南通市通州区川姜镇川港工业园区D区 | 宜兴市新庄街道吉氿联副食店 | 新庄 | 实体店 | 不合格 | 断裂强力
144 | 全棉印花四件套 | 顶瓜瓜 | 枕套：48cm×74cm，被套：200cm×230cm，床单：230cm×245cm | —— | 常州京润品牌运营管理有限公司 | 江苏省常州市武进国家高新技术产业开发区古方路8号 | 江苏大统华购物中心有限公司宜兴城东分公司 | 宜城 | 实体店 | 不合格 | pH值
145 | 清肤柔棉夏被 | —— | 200×230cm | —— | 江苏宜丽家纺织科技有限公司 | 江苏省南通市通州区川港工业园 | 宜兴市宜城街道耀卓生鲜店 | 宜城 | 实体店 | 不合格 | 纤维含量
146 | 长袖针织衫 | ULLU | 120/60（110-160）、110/56（110-160）、130/64（110-160）（备样） | —— | 杭州卓元服饰有限公司 | 浙江省杭州市钱塘新区长空路1号 | 宜兴新苏南商厦有限责任公司 | 宜城 | 实体店 | 不合格 | 纤维含量
147 | 电热毯(双人双控毛绒电热毯) | —— | TT150×180-11X | 2023-09-01 | 石家庄暖倍尔家居用品有限公司 | 河北省石家庄市新乐市承安镇木运铺村 | 麦德龙商业集团有限公司宜兴商场 | 宜城 | 实体店 | 不合格 | 标志和说明
148 | 塑料购物袋 | —— | 570mm×（340+70）mm×0.025mm 6kg | —— | 桐城市振兴塑料有限公司 | —— | 宜兴市和桥镇爱尚副食超市 | 和桥 | 实体店 | 不合格 | 厚度及偏差
149 | 塑料购物袋 | —— | —— | —— | 桐城市卓越塑业有限公司 | —— | 宜兴市和桥镇新宜华超市 | 和桥 | 实体店 | 不合格 | 标识（公称承重）、厚度及偏差（厚度平均偏差、厚度极限偏差）
150 | 塑料购物袋 | —— | —— | —— | 桐城市卓越塑业有限公司 | —— | 宜兴市和桥镇新宜华超市 | 和桥 | 实体店 | 不合格 | 标识（公称承重）、厚度及偏差（厚度平均偏差）
151 | 塑料购物袋 | —— | —— | —— | 桐城市卓越塑业有限公司 | —— | 宜兴市和桥镇新宜华超市 | 和桥 | 实体店 | 不合格 | 标识（公称承重）
152 | 塑料购物袋 | —— | —— | —— | —— | —— | 宜兴市高塍镇炉周副食店 | 高塍 | 实体店 | 不合格 | 标识 （生产厂家）、厚度及偏差，物理力学性能 （落镖冲击）
153 | 塑料购物袋 | —— | —— | —— | —— | —— | 宜兴市高塍镇炉周副食店 | 高塍 | 实体店 | 不合格 | 标识（生产厂家）
154 | 塑料购物袋 | —— | —— | —— | —— | —— | 宜兴市高塍镇炉周副食店 | 高塍 | 实体店 | 不合格 | 标识（生产厂家）
155 | 塑料购物袋 | —— | —— | —— | —— | —— | 宜兴市宜城街道惠运好日用百货店 | 宜城 | 实体店 | 不合格 | 标识（生产厂家）
156 | 塑料购物袋 | —— | —— | —— | —— | —— | 宜兴市宜城街道惠运好日用百货店 | 宜城 | 实体店 | 不合格 | 标识（规格、生产厂家 ），厚度及偏差（厚度）
157 | 塑料购物袋 | —— | —— | —— | —— | —— | 宜兴市宜城街道柳锋副食品商店 | 宜城 | 实体店 | 不合格 | 标识（规格、公称承重、生产厂家）
158 | 塑料购物袋 | —— | —— | —— | —— | —— | 宜兴市宜城街道柳锋副食品商店 | 宜城 | 实体店 | 不合格 | 标识（规格、公称承重、生产厂家）
159 | 塑料购物袋 | —— | —— | —— | —— | —— | 宜兴市新街街道小钟副食店 | 环科园 | 实体店 | 不合格 | 标识（规格、公称承重、生产厂家）
160 | 塑料购物袋 | —— | —— | —— | 安庆佳诚塑料制品有限公司 | —— | 宜兴市新街街道老邻居生活超市 | 环科园 | 实体店 | 不合格 | 厚度及偏差（厚度）
161 | 塑料购物袋 | —— | —— | —— | —— | —— | 宜兴市环科园仟佳伴副食商行 | 环科园 | 实体店 | 不合格 | 标识(生产厂家)
162 | 塑料购物袋 | —— | —— | —— | —— | —— | 宜兴市环科园仟佳伴副食商行 | 环科园 | 实体店 | 不合格 | 标识(生产厂家)
163 | 塑料购物袋 | —— | —— | —— | —— | —— | 宜兴市丁蜀镇家泽惠副食超市 | 陶都 | 实体店 | 不合格 | 标识（塑料购物袋名称和生产厂家）、环保要求
164 | 家用燃气灶 | 帝王 | JZY-A1（20Y） | 2022年10月16日 | 广东帝家智能电器有限公司 | 广东省中山市南头镇永辉路23号 | 宜兴市官林镇雪祥建材店 | 官林 | 实体店 | 不合格 | 热负荷
165 | 家用燃气灶 | 三角牌 | JZY-WFRA002（20Y） | 2023年3月29日 | 中山市联通厨房设备有限公司 | 广东省中山市东凤镇安乐村同乐三路112号一楼 | 宜兴市新街如海百货连锁加盟店 | 环科园 | 实体店 | 不合格 | 热负荷
166 | 家用燃气灶 | 三角牌 | JZY-WFRB002（20Y） | 2023年3月29日 | 中山市联通厨房设备有限公司 | 广东省中山市东凤镇安乐村同乐三路112号一楼 | 宜兴市新街如海百货连锁加盟店 | 环科园 | 实体店 | 不合格 | 热负荷
167 | 家用燃气灶具 | 劲派 | JZY-928（20Y） | 2022年09月13日 | 中山市梦泽好太太生活电器有限公司 | 广东省中山市黄圃镇大岑工业区 | 宜兴市周铁镇下邾电器经营部 | 周铁 | 实体店 | 不合格 | 热负荷
168 | 瓶装液化石油气调压器 | 佳宾 | JYT-0.6L | —— | 慈溪市长河建辉五金配件厂 | 浙江省宁波市慈溪市长河镇辉弄路30号 | 宜兴市新街街道富利斯副食店 | 环科园 | 实体店 | 不合格 | 结构、 关闭压力、 出口压力、 标志
169 | 家用瓶装液化石油气调压器 | —— | JYT0.6 | 20200915 | 慈溪市博特曼电器有限公司 | 浙江省慈溪市长河工业区（施家路） | 宜兴市官林镇都山好客食品店 | 官林 | 实体店 | 不合格 | 结构、 关闭压力、 出口压力
170 | 如意圆炮（烟花爆竹） | —— | 爆竹类（白药类） C级 | 2023年2月 | 万载县天吉花炮制造有限公司 | 万载县株潭镇同胜村 | 宜兴市万家乐烟花爆竹有限公司 | 新建 | 实体店 | 不合格 | 部件-引火线牢固性
171 | 储林/宜兴市徐舍镇宜丰农贸市场 | —— | 家用天燃气金属软管 | 2022-03-11 | 杭州萧山惠达管业有限公司 | —— | 储林（无锡市宜兴市徐舍镇宜丰农贸市场） | 徐舍 | 实体店 | 不合格 | 标志