## Sheet1
产品质量专项监督抽检不合格产品信息
序号 | 报告号/样品编号 | 被抽样单位名称 | 被抽样单位地址 | 标称生产企业名称 | 被抽样单位所在县市 | 产品名称 | 商标 | 规格型号 | 抽样数量 | 单位 | 生产日期/批号/购进日期 | 检验依据 | 分类 | 公告号 | 公告日期 | 任务来源/项目名称 | 综合判定 | 不合格项目标准指标及实测指标（以逗号分隔） | 备注
1 | KW202318920 | 湖北恩塑塑胶工贸有限公司（陈世端） | 湖北省恩施市窑湾村五组 | 湖北畅通管业股份有限公司 | 恩施 | HDPE双壁波纹管 | 畅通 | DN200 SN4 | 1米X3根X2 | 根 | 进货日期2023.10.01 | GB/T 19472.1-2019 | 塑料管材及管件 | 2024年第2号 | 2024-03-12 | 产品质量专项监督抽检 | 不合格 | 最小内层壁厚≥1.1mm,实测0.8mm;最小层压壁厚≥1.5mm，实测1.4mm；环刚度≥4kn/㎡，实测3.234kn/㎡；氧化诱导时间（200°C）≥20min，实测外壁10.9min
2 | KW202318921 | 恩施市有盛实业有限公司（林华强） | 湖北省恩施市舞阳坝街道七里大街7号 | 湖北学仕塑料科技有限公司 | 恩施 | HDPE双壁波纹管 | / | DN200 SN4 | 1米X3根X2 | 根 | 进货日期2022.07 | GB/T 19472.1-2019 | 塑料管材及管件 | 2024年第2号 | 2024-03-12 | 产品质量专项监督抽检 | 不合格 | 最小内层壁厚≥1.1mm,实测0.8mm；最小外层壁厚≥0.9mm，实测0.8mm;密度≤1180kg/m³，实测内壁1520kg/m³，外壁1476kg/m³;环柔性无破裂，实测管材破裂；氧化诱导时间（200°C）≥20min，实测外壁10.6min,内壁7.02min
3 | KW202318922 | 恩施市有盛实业有限公司（林华强） | 湖北省恩施市舞阳坝街道七里大街7号 | 湖北学仕塑料科技有限公司 | 恩施 | HDPE双壁波纹管 | / | DN300 SN4 | 1米X3根X2 | 根 | 进货日期2022.07 | GB/T 19472.1-2019 | 塑料管材及管件 | 2024年第2号 | 2024-03-12 | 产品质量专项监督抽检 | 不合格 | 最小内层壁厚≥1.7mm,实测0.8mm； 最小层压壁厚≥2.0mm，实测1.5mm；最小外层壁厚≥1.0mm，实测0.9mm;密度≤1180kg/m³，实测内壁1492kg/m³，外壁1459kg/m³;环柔性无破裂，实测管材破裂；氧化诱导时间（200°C）≥20min，实测外壁11.0min,内壁10.7min
4 | KW202318923 | 恩施诚成建材经营部（李晓斌） | 湖北省恩施土家族苗族自治州恩施市舞阳坝街道耿家坪村板桥组8号 | 湖北瑞通新型建材有限公司 | 恩施 | 波纹管 | 瑞通 | DN/ID200 | 3根X2 | 根 | 进货日期2023.08.15 | GB/T 19472.1-2019 | 塑料管材及管件 | 2024年第2号 | 2024-03-12 | 产品质量专项监督抽检 | 不合格 | 最小内层壁厚≥1.1mm,实测0.6mm； 最小层压壁厚≥1.5mm，实测1.4mm；最小外层壁厚≥0.9mm，实测0.8mm;密度≤1180kg/m³，实测内壁1521kg/m³，外壁1487kg/m³;环柔性无破裂，实测管材破裂；氧化诱导时间（200°C）≥20min，实测外壁1.89min,内壁1.52min
5 | KW202318924 | 恩施诚成建材经营部（李晓斌） | 湖北省恩施土家族苗族自治州恩施市舞阳坝街道耿家坪村板桥组8号 | 湖北瑞通新型建材有限公司 | 恩施 | 波纹管 | 瑞通 | DN/ID300 | 3根X2 | 根 | 进货日期2023.08.15 | GB/T 19472.1-2019 | 塑料管材及管件 | 2024年第2号 | 2024-03-12 | 产品质量专项监督抽检 | 不合格 | 最小内层壁厚≥1.7mm,实测1.1mm； 密度≤1180kg/m³，实测内壁1529kg/m³，外壁1526kg/m³环柔性无破裂，实测管材破裂
6 | KW202318533 | 建始县业州镇管子大王运营中心（卢哲） | 建始县业州镇石鼓门社区3组 | 湖南诚路管业科技有限公司 | 建始 | HDPE100健康环保饮用给水管 | 诚路 | dn20X1.6MPa 200米/卷 | 16米X2 | 卷 | 2023.06.12 | GB/T 13663.2-2018 | 塑料管材及管件 | 2024年第2号 | 2024-03-12 | 产品质量专项监督抽检 | 不合格 | 平均外径20.0～20.3mm，实测20.4mm;任意一点壁厚公差0～+0.4mm，实测-0.1/+0.0;灰分≤0.1%，实测1.6%
7 | KW202318534 | 建始县业州镇管子大王运营中心（卢哲） | 建始县业州镇石鼓门社区3组 | 湖北珍塑管道科技有限公司 | 建始 | 建筑用排水硬聚氯乙烯（PVC-U）管材 | 引通 | dn50Xen2.0 4米/根 | 16米X2 | 根 | 2023.09.04 | Q/HBZS 001-2023 | 塑料管材及管件 | 2024年第2号 | 2024-03-12 | 产品质量专项监督抽检 | 不合格 | 壁厚允许偏差0～+0.40mm,实测-0.12mm；拉伸屈服强度≥10.0MPa,实测6.5MPa
8 | KW202318536 | 建始县龙哥水管批发（谭照龙） | 建始县业州镇柏腊树村三组 | 武汉亿年通管业科技有限公司 | 建始 | PE100管材 | 亿年通 | SDR11 PN1.6MPa Φ32 | 16米X2 | 米 | 2023.03.29 | GB/T 13663.2-2018 | 塑料管材及管件 | 2024年第2号 | 2024-03-12 | 产品质量专项监督抽检 | 不合格 | 任意一点壁厚公差0～+0.4mm,实测-0.1/+0.3mm；灰分≤0.1%，实测1.1%
9 | KW202318538 | 建始县易通水管经营部（阮孙学） | 建始县业州镇指阳社区建巴路50号 | 湖南诚路管业科技有限公司 | 建始 | HDPE100健康环保饮用给水管 | 诚路 | dn32X1.6MPa | 16米X2 | 米 | 2023.07.19 | GB/T 13663.2-2018 | 塑料管材及管件 | 2024年第2号 | 2024-03-12 | 产品质量专项监督抽检 | 不合格 | 灰分≤0.1%，实测1.7%
10 | JC202400631 | 利川市利财管业经营部（谭九素） | 利川市都亭街道办事处大塘社区怡兴金街三区18号 | 湖北海威管业有限公司 | 利川 | 给水管 | 海舟牌 | DN50X4.6mm PN1.6Mpa SDR11 PE100 100米/卷 | 8mX2 | 卷 | 2023.09.10 | GB/T 13663.2-2018 | 塑料管材及管件 | 2024年第2号 | 2024-03-12 | 产品质量专项监督抽检 | 不合格 | 平均外径50.0～50.4mm，实测max50.5mm,min50.4mm;壁厚公差4.6mm~5.2mm，实测max4.72mm,min4.44mm;灰分≤0.1%，实测0.25% | 复检不合格
11 | KW202318541 | 利川市利财管业经营部（谭九素） | 利川市都亭街道办事处大塘社区怡兴金街三区18号 | 重庆市渝硕塑料有限公司 | 利川 | PE100给水管 | 渝硕 | dn63X1.6Mpa 100米/卷 | 8mX2 | 卷 | 2023.04.03 | GB/T 13663.2-2018 | 塑料管材及管件 | 2024年第2号 | 2024-03-12 | 产品质量专项监督抽检 | 不合格 | 任意一点壁厚公差0～+0.7mm,实测-1.2/-1.0mm
12 | KW202318542 | 恩施州八方来财商贸有限公司（毛世园） | 湖北省恩施土家族苗族自治州咸丰县高乐山镇小模村9组 | 湖北博思诚管业有限公司 | 咸丰 | PE100给水管 | 博思诚 | Φ25 SDR11/PN1.6Mpa 200米/卷 | 16米X2 | 卷 | 2023.04.15 | GB/T 13663.2-2018 | 塑料管材及管件 | 2024年第2号 | 2024-03-12 | 产品质量专项监督抽检 | 不合格 | 任意一点壁厚公差0～+0.4mm,实测-0.3/-0.1mm；灰分≤0.1%，实测1.1%
13 | KW202318543 | 恩施州八方来财商贸有限公司（毛世园） | 湖北省恩施土家族苗族自治州咸丰县高乐山镇小模村9组 | 武汉市思博达科技有限公司 | 咸丰 | PP-R给水管 | 思博达 | dn20Xen2.8 PN2.0Mpa S3.2 4米/根 | 16米X2 | 根 | 2022.04.18 | GB/T 18742.2-2017 | 塑料管材及管件 | 2024年第2号 | 2024-03-12 | 产品质量专项监督抽检 | 不合格 | 灰分≤1.5%，实测1.9%
14 | KW202318544 | 恩施州八方来财商贸有限公司（毛世园） | 湖北省恩施土家族苗族自治州咸丰县高乐山镇小模村9组 | 宜昌云鸿管业有限公司 | 咸丰 | 全新料给水管 | 金畅通牌 | DN20X2.3 SDR11 PE100 PN1.6Mpa 200米/卷 | 16米X2 | 卷 | 2023.02.07 | GB/T 13663.2-2018 | 塑料管材及管件 | 2024年第2号 | 2024-03-12 | 产品质量专项监督抽检 | 不合格 | 平均外径20.0～20.3mm，实测20.7mm;任意一点壁厚公差0～+0.4mm，实测-0.1/+0.1mm;灰分≤0.1%，实测0.6%
15 | KW202318545 | 咸丰县渝丰水泥制品厂（杜小斌） | 咸丰县高乐山镇太平沟 | 贵州中广塑业科技有限公司 | 咸丰 | PE100给水管 | 黔中广 | dn20 SDR11 PN1.6MPa 300米/卷 | 16米X2 | 卷 | 2022.11.27 | GB/T 13663.2-2018 | 塑料管材及管件 | 2024年第2号 | 2024-03-12 | 产品质量专项监督抽检 | 不合格 | 平均外径20.0～20.3mm，实测20.4mm;任意一点壁厚公差0～+0.4mm，实测-0.1/+0.1mm;灰分≤0.1%，实测1.1%
16 | KW202318546 | 湖北珍塑管道科技有限公司（张波） | 咸丰县忠堡镇工业园区老厂区 | 湖北珍塑管道科技有限公司 | 咸丰 | 建筑用聚氯乙烯（PVC-U）排水管 | 渝鄂通 | dn75Xen2.3 4米/根 | 16米X2 | 根 | 2023.10.03 | Q/HBZS 001-2023 | 塑料管材及管件 | 2024年第2号 | 2024-03-12 | 产品质量专项监督抽检 | 不合格 | 壁厚允许偏差0～+0.40mm,实测-0.39mm
17 | KW202318548 | 杨彬 | 来凤县翔凤镇老寨坪村一组 | 龙山县石森源塑业有限公司 | 来凤 | PE管材 | 石森源 | Φ20 200米/卷 | 10米X2 | 卷 | / | GB/T 13663.2-2018 | 塑料管材及管件 | 2024年第2号 | 2024-03-12 | 产品质量专项监督抽检 | 不合格 | 平均外径20.0～20.3mm，实测20.7mm;任意一点壁厚公差0～+0.4mm，实测-0.2/+0.0mm;灰分≤0.1%，实测5.8%；氧化诱导时间（210°C）≥20min，实测1.06min
18 | KW202318549 | 杨彬 | 来凤县翔凤镇老寨坪村一组 | 龙山县石森源塑业有限公司 | 来凤 | PE管材 | 石森源 | Φ32 100米/卷 | 10米X2 | 卷 | / | GB/T 13663.2-2018 | 塑料管材及管件 | 2024年第2号 | 2024-03-12 | 产品质量专项监督抽检 | 不合格 | 灰分≤0.1%，实测8.2%；氧化诱导时间（210°C）≥20min，实测1.03min
19 | KW202318551 | 来凤县董维成水暖建材经营部（董维成） | 来凤县翔凤镇冯家坪村2组（观城坡上面） | 香港九牧塑业有限公司 | 来凤 | FPP-R纳米抗菌用管 | 九牧塑业 | PN2.5 dn20Xen3.4mm | 16米X2 | 根 | 2023.05.08 | GB/T 18742.2-2017 | 塑料管材及管件 | 2024年第2号 | 2024-03-12 | 产品质量专项监督抽检 | 不合格 | 平均外径20.0～20.3mm，实测20.6mm;壁厚允许偏差0～+0.5mm，实测-0.1mm；氧化诱导时间（210°C）≥20min，实测最小值8.39min,平均值9.27min
20 | JC202400638 | 鹤峰县红华建筑材料部（刘仲华） | 鹤峰县太平镇唐家村千米大街 | 湖北今非塑业有限公司 | 鹤峰 | 聚乙烯PE100给水管材 | 今非牌 | 1.6Mpa dn25mm SDR11 | 16米X2 | 米 | 2022.11.26 | GB/T 13663.2-2018 | 塑料管材及管件 | 2024年第2号 | 2024-03-12 | 产品质量专项监督抽检 | 不合格 | 壁厚公差2.3mm~2.7mm.实测max2.36mm，min2.14mm；灰分≤0.1%，实测0.42% | 复检不合格
21 | JC202400639 | 鹤峰县红华建筑材料部（刘仲华） | 鹤峰县太平镇唐家村千米大街 | 湖北今非塑业有限公司 | 鹤峰 | 聚乙烯PE给水管材 | 今非牌 | dn20mm SDR11 1.6MPa 200米/卷 | 16米X2 | 卷 | 2021.08.12 | GB/T 13663.2-2018 | 塑料管材及管件 | 2024年第2号 | 2024-03-12 | 产品质量专项监督抽检 | 不合格 | 灰分≤0.1%，实测0.41% | 复检不合格
22 | KW202318554 | 鹤峰管子大王建材店（张伍） | 鹤峰县容美镇康岭村三组3号 | 武汉市恒兴管业发展有限公司 | 鹤峰 | PP-R纳米抗菌阻氧管 | 恒心佳源 | dn20 X en3.4 S2.5 PN2.5Mpa | 16米X2 | 根 | 2022.11.23 | GB/T 18742.2-2017 | 塑料管材及管件 | 2024年第2号 | 2024-03-12 | 产品质量专项监督抽检 | 不合格 | 壁厚允许偏差0～+0.5mm，实测-0.1mm
23 | KW202318555 | 鹤峰管子大王建材店（张伍） | 鹤峰县容美镇康岭村三组3号 | 湖北珍塑管道科技有限公司 | 鹤峰 | 建筑用聚氯乙烯（PVC-U）排水管 | 引通 | dn110Xen3.2 4米/根 | 8米X2 | 根 | 2023.09.15 | Q/HBZS 001-2023 | 塑料管材及管件 | 2024年第2号 | 2024-03-12 | 产品质量专项监督抽检 | 不合格 | 壁厚允许偏差0～+0.60mm，实测-0.46mm;拉伸屈服强度≥10.0MPa,实测7.3MPa
24 | KW202318939 | 恩施胜悦商贸有限公司（张应富） | 湖北省恩施市舞阳坝街道窑湾村翁家湾组8号 | 湖北九衢管道有限公司 | 恩施 | HDPE双壁波纹管 | / | DN/IN200 SN8 | 1米X3根X2 | 根 | 2023.02 | GB/T 19472.1-2019 | 塑料管材及管件 | 2024年第2号 | 2024-03-12 | 产品质量专项监督抽检 | 不合格 | 最小内层壁厚≥1.1mm,实测0.8mm； 最小层压壁厚≥1.5mm，实测1.3mm；密度≤1180kg/m³，实测内壁1457kg/m³，外壁1541kg/m³;氧化诱导时间（200°C）≥20min，实测外壁0.13min,内壁0.06min
25 | KW202318940 | 恩施胜悦商贸有限公司（张应富） | 湖北省恩施市舞阳坝街道窑湾村翁家湾组8号 | 湖北九衢管道有限公司 | 恩施 | HDPE双壁波纹管 | / | DN/IN300 SN8 | 1米X3根X2 | 根 | 2023.02 | GB/T 19472.1-2019 | 塑料管材及管件 | 2024年第2号 | 2024-03-12 | 产品质量专项监督抽检 | 不合格 | 最小内层壁厚≥1.7mm,实测1.4mm； 密度≤1180kg/m³，实测内壁1469kg/m³，外壁1538kg/m³;氧化诱导时间（200°C）≥20min，实测外壁1.70min,内壁2.98min
26 | KW202318935 | 湖北东锦宸农业科技有限公司（罗东胜） | 湖北省恩施市龙凤镇建设大道1号 | 湖北东锦宸农业科技有限公司 | 恩施 | PE100水管 | / | HDPE100级 Φ50 1.6Mpa | 15米X2 | 米 | 2023.05.31 | GB/T 13663.2-2018 | 塑料管材及管件 | 2024年第2号 | 2024-03-12 | 产品质量专项监督抽检 | 不合格 | 任意一点壁厚公差0～+0.6mm，实测-0.6/-0.3mm;灰分≤0.1%，实测5.5%；氧化诱导时间（210°C）≥20min，实测8.12min;静液压强度（20°C，100h），14.9h破裂，15.6h破裂，18.4h破裂
27 | KW202318936 | 湖北东锦宸农业科技有限公司（罗东胜） | 湖北省恩施市龙凤镇建设大道1号 | 湖北东锦宸农业科技有限公司 | 恩施 | PE100水管 | / | HDPE100级 Φ20 1.6Mpa | 15米X2 | 米 | 2023.04.18 | GB/T 13663.2-2018 | 塑料管材及管件 | 2024年第2号 | 2024-03-12 | 产品质量专项监督抽检 | 不合格 | 平均外径20.0～20.3mm，实测21.1mm;任意一点壁厚公差0～+0.4mm，实测-0.4/-0.2mm;灰分≤0.1%，实测1.4%
28 | KW202318937 | 湖北东锦宸农业科技有限公司（罗东胜） | 湖北省恩施市龙凤镇建设大道1号 | 湖北东锦宸农业科技有限公司 | 恩施 | PE100水管 | / | HDPE100级 Φ25 1.6Mpa | 15米X2 | 米 | 2023.03.08 | GB/T 13663.2-2018 | 塑料管材及管件 | 2024年第2号 | 2024-03-12 | 产品质量专项监督抽检 | 不合格 | 平均外径25.0～25.3mm，实测25.7mm;灰分≤0.1%，实测2.5%
29 | KW202318938 | 湖北东锦宸农业科技有限公司（罗东胜） | 湖北省恩施市龙凤镇建设大道1号 | 湖北东锦宸农业科技有限公司 | 恩施 | PE100水管 | / | HDPE100级 Φ32 1.6Mpa | 15米X2 | 米 | 2023.03.11 | GB/T 13663.2-2018 | 塑料管材及管件 | 2024年第2号 | 2024-03-12 | 产品质量专项监督抽检 | 不合格 | 任意一点壁厚公差0～+0.4mm，实测-0.3/+0.1mm;灰分≤0.1%，实测3.8%
30 | KW202318941 | 恩施胜悦商贸有限公司（张应富） | 湖北省恩施市舞阳坝街道窑湾村翁家湾组8号 | 重庆市渝鑫管业有限公司 | 恩施 | PE100给水管 | / | 2.5*1.6Mpa 200米/卷 | 16米X2 | 卷 | 2023.02.14 | GB/T 13663.2-2018 | 塑料管材及管件 | 2024年第2号 | 2024-03-12 | 产品质量专项监督抽检 | 不合格 | 任意一点壁厚公差0～+0.4mm，实测-0.5/-0.1mm;灰分≤0.1%，实测1.9%
31 | KW202318929 | 恩施市坤塑建材经营部（袁子林） | 恩施市金子坝街道后坪组8号 | 湖北坤塑管业有限公司 | 恩施 | PE100给水管 | 坤塑 | SDR11 Φ25X1.6MPa | 15米X2 | 米 | 2023.04.05 | GB/T 13663.2-2018 | 塑料管材及管件 | 2024年第2号 | 2024-03-12 | 产品质量专项监督抽检 | 不合格 | 任意一点壁厚公差0～+0.4mm，实测-0.2/+0.1mm;灰分≤0.1%，实测0.3%
32 | KW202318926 | 恩施诚成建材经营部（李晓斌） | 湖北省恩施土家族苗族自治州恩施市舞阳坝街道耿家坪村板桥组8号 | 江西千通管业有限公司 | 恩施 | PE100全新料高密度聚乙烯管材 | / | DN63X5.8mm PN1.6Mpa SDR11 | 1米X16根X2 | 根 | 2022.12.26 | GB/T 13663.2-2018 | 塑料管材及管件 | 2024年第2号 | 2024-03-12 | 产品质量专项监督抽检 | 不合格 | 任意一点壁厚公差0～+0.7mm，实测-0.5/-0.2mm;灰分≤0.1%，实测4.7%;氧化诱导时间（210°C）≥20min，实测13.4min；静液压强度（20°C，100h），24.3h破裂，22.3h破裂，17.7h破裂
33 | KW202318925 | 恩施诚成建材经营部（李晓斌） | 湖北省恩施土家族苗族自治州恩施市舞阳坝街道耿家坪村板桥组8号 | 江西千通管业有限公司 | 恩施 | PE100全新料高密度聚乙烯管材 | / | DN50X4.6mm PN1.6Mpa SDR11 | 1米X16根X2 | 根 | 2022.12.23 | GB/T 13663.2-2018 | 塑料管材及管件 | 2024年第2号 | 2024-03-12 | 产品质量专项监督抽检 | 不合格 | 任意一点壁厚公差0～+0.6mm，实测-0.3/-0.2mm;灰分≤0.1%，实测3.8%;氧化诱导时间（210°C）≥20min，实测8.42min；静液压强度（20°C，100h），35.2h破裂，30.5h破裂，28.4h破裂