## 监督检验报告信息
附件1
2023年电线电缆产品质量省级监督抽查不合格情况汇总表
序号 | 产品名称 | 抽查领域 | 企业名称 | 统一社会信用代码 | 标称生产企业名称 | 生产日期或批号 | 规格型号 | 商标 | 抽查结果 | 不合格项目 | 承检单位 | 备注
1 | 电线电缆 | 流通领域 | 滨州市滨城区曙光五金交电商店 | 92371602MA3GG5H574 | 青岛一缆电缆有限公司（涉嫌假冒） | 60227 IEC 01(BV)-450/750 1×4 | 2022/12/28/— | — | 不合格 | 标识（绝缘线芯识别）-黄/绿芯分色比例% | 山东省产品质量检验研究院
2 | 电线电缆 | 流通领域 | 德州胜安五金机电有限公司 | 91371402MA7HL8546L | 山东瑞合畅通线缆有限公司 | NH-BV-450/750 1×4 | 2022年08月25日/— | — | 不合格 | 标志-标志连续性检查mm;标志-标志内容检查 | 山东省产品质量检验研究院
3 | 电线电缆 | 流通领域 | 高唐县伟业五金城 | 92371526MA3DCJ6W1M | 洛阳市鼎隆电线电缆有限公司 | BLVVB-300/500 2×6 | 2022年/— | — | 不合格 | 标志-标志连续性检查mm;标志-标志内容检查;导体电阻（20℃）;护套平均厚度;护套最薄处厚度;绝缘老化前抗张强度 | 山东省产品质量检验研究院
4 | 电线电缆 | 流通领域 | 菏泽市牡丹区小东五金店 | 92371702MA94785U4Q | 金星线缆有限责任公司 | 60227 IEC 01（BV）-450/750 1×4 | 22年4月22日/— | — | 不合格 | 标识（绝缘线芯识别）-黄/绿芯分色比例%;标志-标志连续性检查mm;绝缘热失重试验（80℃，168h） | 山东省产品质量检验研究院
5 | 电线电缆 | 流通领域 | 即墨区锦皓源五金商行 | 92370282MA3RCDAB1W | 青岛聚祥电缆有限公司 | VLV-0.6/1 3×25+1×16 | 2023年10月07日/— | — | 不合格 | 标识（绝缘线芯识别）-绝缘线芯颜色识别 | 山东省产品质量检验研究院
6 | 电线电缆 | 流通领域 | 即墨市天正新宇机电营销处 | 92370282MA3E5UMX4R | 新一安电缆有限公司 | ZC-YJLV 0.6/1kV 3*35+1*16（ZC-YJLV- 0.6/1 3×35+1×16） | 2023年7月1日/— | — | 不合格 | 护套热失重试验 （100℃，168h） | 山东省产品质量检验研究院 | 复检结论：不合格。复检机构：青岛市产品质量检验研究院
7 | 电线电缆 | 流通领域 | 济宁弘哲商贸有限公司 | 91370811MA7MBRM543 | 江苏天源电缆有限公司 | WDZB-BYJ-450/750 2.5（WDZB-BYJ-105-450/750 1×2.5） | 2023年03月05日/— | 天源（图形） | 不合格 | 标志-标志内容检查 | 山东省产品质量检验研究院
8 | 电线电缆 | 流通领域 | 兰山区洪丰电线电缆商行 | 92371302MABNUBBCXF | 北京昆仑兴花电线电缆有限公司 | ZR-RVV-300/300 2×0.5 | 2023-04-25/— | — | 不合格 | 标志-标志内容检查 | 山东省产品质量检验研究院
9 | 电线电缆 | 流通领域 | 兰山区洪丰电线电缆商行 | 92371302MABNUBBCXF | 阳谷县石佛丫丫线缆厂 | ZR-BV-450/750 1×2.5 | 2023-07-10/— | — | 不合格 | 标识（绝缘线芯识别）-黄/绿芯分色比例%;标志-标志连续性检查mm;标志-标志内容检查 | 山东省产品质量检验研究院
10 | 电线电缆 | 流通领域 | 兰山区远诚五金批发经营店 | 92371302MA94MMKT1K | 嘉星线缆有限公司 | ZR-RVS-300/300 2×1.5 | 2022.3/— | — | 不合格 | 标识（绝缘线芯识别）-绝缘线芯颜色识别;标志-标志内容检查;绝缘热失重试验（80℃，168h） | 山东省产品质量检验研究院
11 | 电线电缆 | 流通领域 | 临沂市兰山区志成五金电料经营部 | 92371302MA3UDL649W | 兴胜电缆电线有限公司 | 60227 IEC 01（BV）-450/750 1×2.5 | 2022-8-5/— | — | 不合格 | 标识（绝缘线芯识别）-黄/绿芯分色比例% | 山东省产品质量检验研究院
12 | 电线电缆 | 流通领域 | 平原县相明五金机电商行 | 92371426MA3H3U110T | 河北达阔线缆有限公司 | ZC-RVS-300/300 2×1 | 2023.2.1/— | — | 不合格 | 标志-标志连续性检查mm | 山东省产品质量检验研究院
13 | 电线电缆 | 流通领域 | 山东汇诺电力工程有限公司 | 91370902MA3NFPCU58 | 阳谷亿鑫线缆有限公司 | 60245 IEC 53(YZ)-300/500 2×1.5 | 2023年03月21日/— | — | 不合格 | 标识（绝缘线芯识别）-绝缘线芯颜色识别 | 山东省产品质量检验研究院
14 | 电线电缆 | 流通领域 | 山东双旗线缆有限公司 | 91371302MA3QH0QW6C | 光辉线缆有限公司 | ZR-RVS-300/300 2×1.5 | 2022年2月18日/— | — | 不合格 | 标识（绝缘线芯识别）-绝缘线芯颜色识别;标志-标志连续性检查mm;标志-标志内容检查 | 山东省产品质量检验研究院
15 | 电线电缆 | 流通领域 | 山东双旗线缆有限公司 | 91371302MA3QH0QW6C | 光辉线缆有限公司 | 60227 IEC 01（BV）-450/750 1×2.5 | 2023年5月13日/— | — | 不合格 | 标志-标志连续性检查mm | 山东省产品质量检验研究院
16 | 电线电缆 | 流通领域 | 莘县胜军电缆经销处 | 92371522MA3HFJQL94 | 阳谷西湖瑞丰电线厂 | ZC-RVV-300/500 2×1 | 2022-11-12/— | — | 不合格 | 标志-标志连续性检查mm;护套最薄处厚度 | 山东省产品质量检验研究院
17 | 电线电缆 | 流通领域 | 泰安科立创电气有限公司 | 91370900MA3UDXT72M | 阳谷环能线缆有限公司 | YZ-300/500 3×4 | 2023年4月/— | — | 不合格 | 标识（绝缘线芯识别）-绝缘线芯颜色识别;标志-标志连续性检查mm;绝缘平均厚度;绝缘最薄处厚度 | 山东省产品质量检验研究院
18 | 电线电缆 | 流通领域 | 泰安市岱岳区启航五金机电经销处 | 92370900MACE0JFP3R | 山东君诚线缆有限公司 | 60245 IEC 53 (YZ)-300/500 3×1 | 20230502/— | — | 不合格 | 标志-标志连续性检查mm | 山东省产品质量检验研究院
19 | 电线电缆 | 流通领域 | 滕州市荆河士良五金电料批发部 | 92370481MA3KY7EJXX | 山东阳谷阳光电缆有限公司 | 60227 IEC 01(BV) 450/750V 1×2.5 | 2021-08/— | — | 不合格 | 标志-标志内容检查 | 山东省产品质量检验研究院
20 | 电线电缆 | 流通领域 | 威海经济技术开发区华盛五金经销处 | 92371000MA3JJWW39M | 山东绿灯行线缆有限公司 | WDZB-BYJ-450/750 1×2.5（WDZB-BYJ-105-450/750 1×2.5） | 2023.03/— | 胜辉·绿灯行（图形） | 不合格 | 标志-标志内容检查 | 山东省产品质量检验研究院
21 | 电线电缆 | 流通领域 | 潍坊锦元电气有限公司 | 91370702MACDNDLD1Y | 河北昌盛益达线缆有限公司 | ZRBVR-450/750 1×2.5 | 2022.8.2/— | — | 不合格 | 标识（绝缘线芯识别）-黄/绿芯分色比例% | 山东省产品质量检验研究院
22 | 电线电缆 | 流通领域 | 阳谷县博济桥办事处黄山路光明电力器材销售中心 | 92371521MA3HG8RT6P | 阳谷龙大电缆有限公司 | ZR-RVS-300/300 2×1.5 | 2022-07-25/— | — | 不合格 | 标志-标志内容检查 | 山东省产品质量检验研究院
23 | 电线电缆 | 流通领域 | 阳谷县侨润办事处澳林商贸城中亿五金电器店 | 92371521MA3T2FU28X | 山东益祥电线电缆有限公司 | T-RVV-300/500 2×2.5 | 2023年6月26日/— | — | 不合格 | 绝缘热失重试验（80℃，168h） | 山东省产品质量检验研究院
24 | 电线电缆 | 流通领域 | 枣庄环宏五金有限公司 | 91370403MA3WPE8N5D | 阳谷阿城华星线缆厂 | ZR-BV-450/750 1×4 | 2023.07.10/— | — | 不合格 | 标志-标志内容检查;导体电阻（20℃） | 山东省产品质量检验研究院
25 | 电线电缆 | 流通领域 | 枣庄市市中区东煤矿用电器批发部 | 92370402MA3KX2R40T | 正泰塑力电缆有限公司 | ZC-YJLV -0.6/1 3×70+1×35 | 2023年08月20日/— | — | 不合格 | 护套热失重试验 （100℃，168h）;绝缘热收缩 （130℃，1h） | 山东省产品质量检验研究院
26 | 电线电缆 | 流通领域 | 枣庄市中区飞灵五金电器经营经营部 | 92370402MA94GWGN13 | 同光线缆有限公司（涉嫌假冒） | ZC-YJV-0.6/1 3×4 | 2023年10月20日/— | — | 不合格 | 标志-标志连续性检查mm;标志-标志内容检查;护套最薄处厚度;绝缘平均厚度;绝缘热延伸 （200℃，20N/cm^2^）%;绝缘最薄处厚度 | 山东省产品质量检验研究院
27 | 电线电缆 | 流通领域 | 枣庄再昌水电暖器材有限公司 | 91370403MACUEXRL6T | 广东拳王电线电缆有限公司 | ZC-BLVVB-300/500 2×6 | 2023.03.22/— | — | 不合格 | 标志-标志连续性检查mm;标志-标志内容检查;导体电阻（20℃）;护套老化前抗张强度;护套平均厚度;护套最薄处厚度;绝缘老化前抗张强度 | 山东省产品质量检验研究院
28 | 电线电缆 | 流通领域 | 枣庄再昌水电暖器材有限公司 | 91370403MACUEXRL6T | 阳谷宏洋线缆有限公司（涉嫌假冒） | WDZB-BYJ-450/750 1×4 | 2023-06-11/— | — | 不合格 | 标志-标志连续性检查mm;绝缘老化前断裂伸长率 | 山东省产品质量检验研究院
29 | 电线电缆 | 流通领域 | 枣庄震瀚机电设备有限公司 | 91370402MA3CE34X3T | 江西太平洋电缆集团有限公司 | ZC-RVS-300/300 2×2.5 | 2023年7月5日/— | — | 不合格 | 标识（绝缘线芯识别）-绝缘线芯颜色识别 | 山东省产品质量检验研究院
30 | 电线电缆 | 流通领域 | 章丘区明水有海五金机电经营部 | 92370181MA3PKLQA94 | 创辰电缆有限公司 | ZC-YJV-0.6/1 3×10 | 2023年11月02日/— | — | 不合格 | 导体电阻（20℃）;绝缘热延伸 （200℃，20N/cm^2^）% | 山东省产品质量检验研究院
31 | 电线电缆 | 流通领域 | 章丘市明水于刚电线电缆经营部 | 92370181MA3LF6309N | 阳谷汉辉线缆有限公司 | 60227 IEC 01 (BV)-450/750 1×4 | 2023-9-24/— | — | 不合格 | 标志-标志连续性检查mm | 山东省产品质量检验研究院
32 | 电线电缆 | 流通领域 | 周村波英五金经营部 | 92370306MA3L162730 | 嘉星线缆有限公司 | WDZN-BYJ-450/750 1×2.5 | 2023年4月/— | — | 不合格 | 绝缘老化前断裂伸长率;绝缘平均厚度;绝缘最薄处厚度 | 山东省产品质量检验研究院
33 | 电线电缆 | 流通领域 | 周军红 | 92371302MA3J7KQQ0Y | 沂蒙电缆有限公司 | 60227 IEC 01（BV）-450/750 1×1.5 | 2021.11.28/— | — | 不合格 | 标识（绝缘线芯识别）-黄/绿芯分色比例% | 山东省产品质量检验研究院
34 | 电线电缆 | 流通领域 | 周军红 | 92371302MA3J7KQQ0Y | 人民电缆集团有限公司 | ZC-RVS-300/300 2×1 | 2022-03-17/— | — | 不合格 | 标志-标志内容检查 | 山东省产品质量检验研究院
35 | 电线电缆 | 流通领域 | 周育涛 | 92371302MA3J3D722K | 广东华缆电线电缆有限公司 | ZR-ⅣB-BV-450/750 1×2.5 | 2023年10月29日/— | — | 不合格 | 标志-标志连续性检查mm | 山东省产品质量检验研究院