## 检验结果汇总表
2024年江阴市塑料管材管件产品质量监督抽查检验结果汇总表
序号 | 产品名称 （商品实物标注名称） | 标称商标 （有TM标记，或注册商标R标记的） | 生产日期/批号 | 规格型号 | 抽样日期 | 受检单位 | 受检单位信用代码 | 受检单位地址 | 标称生产单位 | 标称生产单位地址 | 检查内容（主要检验项目） | 检验结果判定 | 不合格项目 | 承检机构名称
1 | 硬聚氯乙烯（PVC-U）管材 | 互联 | 2024-04-18 | Φ50×2.0mm | 2024-05-17 | 江阴市顺立塑胶有限公司 | 91320281MA21E1DN1X | 江阴市华士镇红苗工业园区陆东大街181号 | 江阴市顺立塑胶有限公司 | 江阴市华士镇红苗工业园区陆东大街181号 | 规格尺寸、拉伸屈服强度、纵向回缩率、密度、维卡软化温度 | 未发现不合格 | / | 江苏澄信检验检测认证股份有限公司
2 | PE给水管件 | —— | 2024-03-20 | dn20 PE100 弯头 PN1.6 | 2024-05-17 | 江阴市日丰塑胶有限公司 | 913202817715368749 | 江阴市华士镇陆南村华巷上2号 | 江阴市日丰塑胶有限公司 | 江阴市华士镇陆南村华巷上2号 | 规格尺寸、20°静液压强度（100h,12.0MPa)、灰分、氧化诱导时间（210℃）、铅、镉、高锰酸钾消耗量[以氧气（02）计]、标识 | 未发现不合格 | / | 江苏澄信检验检测认证股份有限公司
3 | 硬聚氯乙烯（PVC-U）管材 | 信顺 | 2024-05-13 | Φ50×2.0mm | 2024-05-17 | 江阴市广吉塑管厂 | 92320281MA1R2M7Q16 | 江阴市华士镇华陆路38号 | 江阴市广吉塑管厂 | 江阴市华士镇华陆路38号 | 规格尺寸、拉伸屈服强度、纵向回缩率、密度、维卡软化温度、落锤冲击 | 未发现不合格 | / | 江苏澄信检验检测认证股份有限公司
4 | PVC-U排水管 | —— | 2024-05-10 | Φ75 ×2.3mm | 2024-05-17 | 江阴市联丰塑胶有限公司 | 91320281MAD6XFNT0C | 江阴市华士镇陆桥田由工业园共臻路2号 | 江阴市联丰塑胶有限公司 | 江阴市华士镇陆桥田由工业园共臻路2号 | 规格尺寸、拉伸屈服强度、纵向回缩率、密度、维卡软化温度 | 未发现不合格 | / | 江苏澄信检验检测认证股份有限公司
5 | PVC-U全塑防紫外线优质管材 | 融通 | 2024-04-30 | Φ50 ×2.0mm | 2024-05-17 | 江阴市英达塑胶建材有限公司 | 91320281740682713A | 江阴市华士镇陆桥勤丰路1003号 | 江阴市英达塑胶建材有限公司 | 江阴市华士镇陆桥勤丰路1003号 | 规格尺寸、拉伸屈服强度、纵向回缩率、密度、维卡软化温度 | 未发现不合格 | / | 江苏澄信检验检测认证股份有限公司
6 | PE给水用管件 | —— | 2024-01-05 | PE100 dn20 1.6Mpa 直接 | 2024-05-15 | 江阴市鸿发塑业有限公司 | 91320281314153800X | 江阴市徐霞客镇璜塘璜溪路65号 | 江阴市鸿发塑业有限公司 | 江阴市徐霞客镇璜塘璜溪路65号 | 规格尺寸、20°静液压强度（100h,12.0MPa)、灰分、氧化诱导时间（210℃）、铅、镉、高锰酸钾消耗量[以氧气（02）计]、标识 | 未发现不合格 | / | 江苏澄信检验检测认证股份有限公司
7 | HDPE给水用管材 | 云咖牌 | 2023-08-03 | PE100 DN32 1.6MPa | 2024-05-15 | 江阴市万马管业有限公司 | 9132028156684953XW | 江阴市徐霞客镇璜塘金凤南路134号 | 江阴市万马管业有限公司 | 江阴市徐霞客镇璜塘金凤南路134号 | 规格尺寸、断裂伸长率、氧化诱导时间（210℃）、纵向回缩率（110℃）、灰分、20℃静液压强度（100h,σ＝12.0MPa）、铅、镉、高锰酸钾消耗量[以氧气（02）计]、标识 | 未发现不合格 | / | 江苏澄信检验检测认证股份有限公司
8 | 给水用聚乙烯（PE）管材 | 浩郡 | 2023-08-06 | PE100 DN25 SDR11 1.6MPa | 2024-05-15 | 江阴浩郡塑管有限公司 | 91320281346524733H | 江阴市徐霞客镇璜塘工业园区云海路4号 | 江阴浩郡塑管有限公司 | 江阴市徐霞客镇璜塘工业园区云海路4号 | 规格尺寸、断裂伸长率、氧化诱导时间（210℃）、纵向回缩率（110℃）、灰分、20℃静液压强度（100h,σ＝12.0MPa）、铅、镉、高锰酸钾消耗量[以氧气（02）计]、标识 | 未发现不合格 | / | 江苏澄信检验检测认证股份有限公司
9 | HDPE管材 | —— | 2024-03-01 | DN63 SN12.5 | 2024-05-15 | 江阴市同旭管业有限公司 | 91320281MA1W5A5A6E | 江阴市徐霞客镇璜塘凤凰路6号 | 江阴市同旭管业有限公司 | 江阴市徐霞客镇璜塘凤凰路6号 | 规格尺寸、拉伸屈服强度、纵向回缩率、环刚度 | 未发现不合格 | / | 江苏澄信检验检测认证股份有限公司
10 | 给水用钢丝网增强PE复合管 | 聚久通宇牌 | 2024-04-25 | dn50 1.6MPa | 2024-05-15 | 江阴市亚美塑业有限公司 | 91320281MA1NND2A54 | 江阴市徐霞客镇峭岐霞祥路10号 | 江阴市亚美塑业有限公司 | 江阴市徐霞客镇峭岐霞祥路10号 | 规格尺寸、液压试验 20℃ 1h、爆破压力、氧化诱导时间、铅、镉、高锰酸钾消耗量[以氧气（02）计] | 未发现不合格 | / | 江苏澄信检验检测认证股份有限公司
11 | PE给水管件 | —— | 2024-04-10 | dn25 PE100 SDR11 弯头 | 2024-05-14 | 江阴市合威塑业有限公司 | 91320281562994385Q | 江阴市徐霞客镇上东村上东路3号 | 江阴市合威塑业有限公司 | 江阴市徐霞客镇上东村上东路3号 | 规格尺寸、20°静液压强度（100h,12.0MPa)、灰分、氧化诱导时间（210℃）、铅、镉、高锰酸钾消耗量[以氧气（02）计]、标识 | 未发现不合格 | / | 江苏澄信检验检测认证股份有限公司
12 | PE钢丝网骨架塑料复合管 | —— | 2023-06-25 | dn63 1.6MPa | 2024-05-14 | 江阴市通瑞塑业有限公司 | 913202813388527026 | 江阴市徐霞客镇金凤周家村76号 | 江阴市通瑞塑业有限公司 | 江阴市徐霞客镇金凤周家村76号 | 规格尺寸、纵向回缩率、静液压试验 20℃ 1h | 不合格 | 壁厚 | 江苏澄信检验检测认证股份有限公司
13 | PE给水管件 | —— | 2024-03-20 | dn20 PE100 1.25MPa 弯头 | 2024-05-14 | 江阴市华达涤塑有限公司金洋塑业分公司 | 913202815794814639 | 江阴市徐霞客镇金凤村界石头53号 | 江阴市华达涤塑有限公司金洋塑业分公司 | 江阴市徐霞客镇金凤村界石头53号 | 规格尺寸、20°静液压强度（100h,12.0MPa)、灰分、氧化诱导时间（210℃）、铅、镉、高锰酸钾消耗量[以氧气（02）计]、标识 | 不合格 | 氧化诱导时间 | 江苏澄信检验检测认证股份有限公司
14 | PE给水用管材 | 江特 | 2024-04-10 | dn32 SDR11 PN1.6 | 2024-05-14 | 江特科技股份有限公司 | 913202817455665944 | 江阴市青阳工业园区 | 江特科技股份有限公司 | 江阴市青阳工业园区 | 规格尺寸、断裂伸长率、氧化诱导时间（210℃）、纵向回缩率（110℃）、灰分、20℃静液压强度（100h,σ＝12.0MPa）、铅、镉、高锰酸钾消耗量[以氧气（02）计]、标识 | 未发现不合格 | / | 江苏澄信检验检测认证股份有限公司
15 | 给水用聚乙烯（PE）管材 | 云舟 | 2024-03-27 | dn25 PE100 PN1.6 SDR11 | 2024-05-13 | 江苏中通管业有限公司 | 91320281055175326G | 江阴市临港街道景贤路819号 | 江苏中通管业有限公司 | 江阴市临港街道景贤路819号 | 规格尺寸、断裂伸长率、氧化诱导时间（210℃）、纵向回缩率（110℃）、灰分、20℃静液压强度（100h,σ＝12.0MPa）、铅、镉、高锰酸钾消耗量[以氧气（02）计]、标识 | 未发现不合格 | / | 江苏澄信检验检测认证股份有限公司
16 | HDPE管材 | 联誉 | 2023-06-08 | Φ50 SN16 | 2024-05-13 | 江阴市烨龙塑业有限公司 | 91320281MA1M9D7X86 | 江阴市青阳镇里新路25号 | 江阴市烨龙塑业有限公司 | 江阴市青阳镇里新路25号 | 规格尺寸、纵向回缩率、拉伸强度、环刚度 | 未发现不合格 | / | 江苏澄信检验检测认证股份有限公司
17 | 建筑排水用高密度聚乙烯（HDPE）管材 | —— | 2024-01-11 | PE100 dn75×3.0mm 0.6MPa S12.5 BD型 | 2024-05-13 | 江阴成辰管业有限公司 | 320281000201806050334 | 江阴市徐霞客镇北渚村南绛205号 | 江阴成辰管业有限公司 | 江阴市徐霞客镇北渚村南绛205号 | 规格尺寸、纵向回缩率、氧化诱导时间、环刚度 | 未发现不合格 | / | 江苏澄信检验检测认证股份有限公司
18 | PE给水用管材 | 海扬 | 2023-08-02 | DN25 PN1.6 SDR11 PE100 | 2024-05-13 | 江苏海威塑业科技有限公司 | 91320281323928647R | 江阴市徐霞客镇马镇环镇北路3号 | 江苏海威塑业科技有限公司 | 江阴市徐霞客镇马镇环镇北路3号 | 规格尺寸、断裂伸长率、氧化诱导时间（210℃）、纵向回缩率（110℃）、灰分、20℃静液压强度（100h,σ＝12.0MPa）、铅、镉、高锰酸钾消耗量[以氧气（02）计]、标识 | 未发现不合格 | / | 江苏澄信检验检测认证股份有限公司
19 | 聚丙烯管材 | 华晗 | 2024-05-09 | dn20×en2.8mm PN2.0 | 2024-05-11 | 江阴市华士亿源塑料制品厂 | 92320281MA1N2U248 | 江阴市华士镇华陆路70号 | 江阴市华士亿源塑料制品厂 | 江阴市华士镇华陆路70号 | 规格尺寸、静液压试验20℃ 1h、氧化诱导、纵向回缩率 | 未发现不合格 | / | 江苏澄信检验检测认证股份有限公司
20 | 给水用三型聚丙烯（PP-R）热水管 | 田由 | 2024-04-14 | dn25×en3.5mm S3.2 | 2024-05-11 | 江苏江山塑业科技有限公司 | 91320281787668142P | 江阴市华士镇华长路551号 | 江苏江山塑业科技有限公司 | 江阴市华士镇华长路551号 | 规格尺寸、纵向回缩率( 135℃ 1h)、简支梁冲击试验(0℃ 1h 15J)、静液压试验、灰分、熔融温度、铅、镉、高锰酸钾消耗量[以氧气（02）计]、标识、氧化诱导时间（210℃） | 未发现不合格 | / | 江苏澄信检验检测认证股份有限公司
21 | PE给水用管材 | 家家顺 | 2024-04-12 | PE100 dn25 PN1.6 SDR11 | 2024-05-11 | 江苏塑道管业科技有限公司华士分公司 | 91320281MA1YPC4D08 | 江阴市华士镇陆南村华巷上65-5号 | 江苏塑道管业科技有限公司华士分公司 | 江阴市华士镇陆南村华巷上65-5号 | 规格尺寸、断裂伸长率、氧化诱导时间（210℃）、纵向回缩率（110℃）、灰分、20℃静液压强度（100h,σ＝12.0MPa）、铅、镉、高锰酸钾消耗量[以氧气（02）计]、标识 | 未发现不合格 | / | 江苏澄信检验检测认证股份有限公司
22 | 室外排水用PVC-U管材 | 淮亚 | 2024-04-18 | dn50×2.0mm | 2024-05-11 | 江阴市江淮塑料管材厂 | 320281000193672 | 江阴市华士镇工业园区 | 江阴市江淮塑料管材厂 | 江阴市华士镇工业园区 | 规格尺寸、拉伸屈服强度、密度、维卡软化温度、纵向回缩率 | 未发现不合格 | / | 江苏澄信检验检测认证股份有限公司
23 | PE给水用管材 | 水皇 | 2023-11-05 | PE100 DN32 SDR11 | 2024-05-11 | 江苏水皇科技有限公司 | 913202816829568261 | 江阴市华士镇华陆路48号 | 江苏水皇科技有限公司 | 江阴市华士镇华陆路48号 | 规格尺寸、断裂伸长率、氧化诱导时间（210℃）、纵向回缩率（110℃）、灰分、20℃静液压强度（100h,σ＝12.0MPa）、铅、镉、高锰酸钾消耗量[以氧气（02）计]、标识 | 未发现不合格 | / | 江苏澄信检验检测认证股份有限公司
24 | PE给水用管材 | 华塑 | 2024-03-25 | PE100 dn25mm PN1.6 | 2024-05-11 | 江苏华塑新型建材有限公司 | 91320281665769164X | 江阴市华士镇华西村中康路（华西工业园） | 江苏华塑新型建材有限公司 | 江阴市华士镇华西村中康路（华西工业园） | 规格尺寸、断裂伸长率、氧化诱导时间（210℃）、纵向回缩率（110℃）、灰分、20℃静液压强度（100h,σ＝12.0MPa）、铅、镉、高锰酸钾消耗量[以氧气（02）计]、标识 | 未发现不合格 | / | 江苏澄信检验检测认证股份有限公司
25 | 通风用PVC-U管材 | 山德 | 2023-11-01 | Φ50 | 2024-05-10 | 江阴市华士顺吉塑料制品厂 | 320281000201706080002 | 无锡市江阴市华士镇陆祝路3号 | 江阴市华士顺吉塑料制品厂 | 无锡市江阴市华士镇陆祝路3号 | 规格尺寸、拉伸强度、纵向回缩率、密度、维卡软化温度 | 未发现不合格 | / | 江苏澄信检验检测认证股份有限公司
26 | PVC-U排水用管材 | 申宝 | 2024-03-10 | dn50mm | 2024-05-10 | 江阴市华士康华塑料制品厂 | 320281000201804090379 | 无锡市江阴市华士镇陆祝路5号 | 江阴市华士康华塑料制品厂 | 无锡市江阴市华士镇陆祝路5号 | 壁厚、平均外径、拉伸屈服应力、落锤冲击试验（0℃,0.25kg,1m）、密度、维卡软化温度、纵向回缩率(150℃,1h)、断裂伸长率 | 未发现不合格 | / | 江苏澄信检验检测认证股份有限公司
27 | 通风用PVC-U管材 | 溱洲 | 2024-04-18 | dn50mm | 2024-05-10 | 江苏亚通管道发展有限公司 | 91320281MA1MMP373E | 无锡市江阴市华士镇陆桥陆西大街136号 | 江苏亚通管道发展有限公司 | 无锡市江阴市华士镇陆桥陆西大街136号 | 规格尺寸、维卡软化温度、密度、拉伸强度、纵向回缩率 | 未发现不合格 | / | 江苏澄信检验检测认证股份有限公司
28 | 建筑通风用PVC-U管件 | —— | 2024-04-25 | dn50mm 三通 | 2024-05-10 | 江阴市联润塑胶有限公司 | 91320281MA2797FL2E | 无锡市江阴市华士镇华西十三村环村西路213号 | 江阴市联润塑胶有限公司 | 无锡市江阴市华士镇华西十三村环村西路213号 | 规格尺寸、维卡软化温度、密度 | 未发现不合格 | / | 江苏澄信检验检测认证股份有限公司
29 | 建筑排水用高密度聚乙烯管材 | 虹申 | 2024-04-10 | dn50 | 2024-05-10 | 江阴市海林环保科技有限公司 | 91320281MA1NBXGNXQ | 江阴市华士镇华西四村环村西路86号 | 江阴市海林环保科技有限公司 | 江阴市华士镇华西四村环村西路86号 | 规格尺寸、纵向回缩率、氧化诱导时间、环刚度 | 未发现不合格 | / | 江苏澄信检验检测认证股份有限公司
30 | 低压输水灌溉用PVC-U管件 | —— | 2024-03-20 | dn50mm 三通 | 2024-05-10 | 江苏丰水塑业科技有限公司 | 91320281MA1MYJP64K | 江阴市华士镇华西村工业园环村西路98号 | 江苏丰水塑业科技有限公司 | 江阴市华士镇华西村工业园环村西路98号 | 规格尺寸、维卡软化温度、密度、静液压试验 | 未发现不合格 | / | 江苏澄信检验检测认证股份有限公司
31 | 室外排水用硬聚氯乙烯PVC-U管材 | —— | 2024-03-21 | ∅50×2.0mm | 2024-05-10 | 江阴市富强塑业有限公司 | 91320281713266124U | 江阴市华士镇华西五村民企二路20号 | 江阴市富强塑业有限公司 | 江阴市华士镇华西五村民企二路20号 | 规格尺寸、维卡软化温度、密度、拉伸强度、纵向回缩率 | 不合格 | 平均外径 | 江苏澄信检验检测认证股份有限公司
32 | PVC-U埋地式普通电力电缆套管 | —— | 2024-04-10 | Dn110×5.0mm | 2024-05-09 | 江阴市周庄恒久塑料制品厂 | 320281000201706200168 | 江阴市周庄镇长乐村十字坝 | 江阴市周庄恒久塑料制品厂 | 江阴市周庄镇长乐村十字坝 | 规格尺寸、维卡软化点、密度、落锤冲击试验（20℃） | 不合格 | 平均外径 | 江苏澄信检验检测认证股份有限公司
33 | PVC-U埋地式普通电力电缆套管 | —— | 2024-04-18 | De110×5.0mm | 2024-05-09 | 江阴市周庄鑫华塑料制品厂 | 320281000201712130160 | 江阴市周庄镇长乐村十字坝118号 | 江阴市周庄鑫华塑料制品厂 | 江阴市周庄镇长乐村十字坝118号 | 规格尺寸、维卡软化点、密度、落锤冲击试验（20℃） | 未发现不合格 | / | 江苏澄信检验检测认证股份有限公司
34 | PVC-U电力护套管 | —— | 2023-08-25 | dn110×5.0mm | 2024-05-09 | 江阴市鑫乐塑料有限公司 | 91320281051810441F | 江阴市周庄镇长乐村十字坝 | 江阴市鑫乐塑料有限公司 | 江阴市周庄镇长乐村十字坝 | 规格尺寸、维卡软化点、环段热压缩力、落锤冲击试验 20℃、纵向回缩率 | 不合格 | 平均外径 | 江苏澄信检验检测认证股份有限公司
35 | HDPE给水用管材 | 宝腾牌 | 2024-04-11 | ∅32mm PN1.6 PE100 SDR11 | 2024-05-09 | 江苏宝鹏科技管业有限公司 | 320281000201604070498 | 江阴市华士镇华西民营工业园 | 江苏宝鹏科技管业有限公司 | 江阴市华士镇华西民营工业园 | 规格尺寸、断裂伸长率、氧化诱导时间（210℃）、纵向回缩率（110℃）、灰分、20℃静液压强度（100h,σ＝12.0MPa）、铅、镉、高锰酸钾消耗量[以氧气（02）计]、标识 | 未发现不合格 | / | 江苏澄信检验检测认证股份有限公司
36 | U-PVC阻燃冷弯电工套管 | 神意 | 2024-05-06 | GY·205-32 | 2024-05-10 | 江阴市申财塑胶有限公司 | 91320281MA1QEQHT5G | 江阴市华士镇华西工业园区民企三路11号 | 江阴市申财塑胶有限公司 | 江阴市华士镇华西工业园区民企三路11号 | 标识、冲击性能、抗压性能、耐热性能、弯曲性能、阻燃性能 | 不合格 | 标志 | 江苏澄信检验检测认证股份有限公司
37 | 建筑排水用PVC-U管件 | —— | 2024-03-20 | dn50mm 90°弯头 | 2024-05-09 | 江阴市华士嘉海塑料制品厂 | 320281000201807260437 | 江阴市华士镇华西工业园民企二路12号 | 江阴市华士嘉海塑料制品厂 | 江阴市华士镇华西工业园民企二路12号 | 规格尺寸、烘箱试验(150℃、30min)、密度、维卡软化温度、坠落试验(0℃、30min) | 未发现不合格 | / | 江苏澄信检验检测认证股份有限公司
38 | 建筑通风用PVC-U管件 | —— | 2024-04-15 | dn75mm 直接 | 2024-05-09 | 江阴市盛源塑料制品有限公司 | 91320281739572808R | 江阴市华士镇工业园区 | 江阴市盛源塑料制品有限公司 | 江阴市华士镇工业园区 | 规格尺寸、烘箱试验(150℃、30min)、密度、维卡软化温度、坠落试验(0℃、30min) | 未发现不合格 | / | 江苏澄信检验检测认证股份有限公司
39 | PVC-U排水管材 | 百伦 | 2023-07-16 | dn50×en2.0mm | 2024-05-08 | 江苏百通塑业发展有限公司 | 913202817843658596 | 江阴市华士镇华西民营工业园民企三路（属华西工业集中区） | 江苏百通塑业发展有限公司 | 江阴市华士镇华西民营工业园民企三路（属华西工业集中区） | 壁厚、平均外径、拉伸屈服应力、落锤冲击试验（0℃,0.25kg,1m）、密度、维卡软化温度、纵向回缩率(150℃,1h)、断裂伸长率 | 未发现不合格 | / | 江苏澄信检验检测认证股份有限公司
40 | 新风管材 | 豪磊 | 2024-03-12 | Φ50×2.0mm | 2024-05-08 | 江阴市大禹塑业有限公司 | 91320281722240786B | 江阴市华士镇工业园（华陆村） | 江阴市大禹塑业有限公司 | 江阴市华士镇工业园（华陆村） | 规格尺寸、拉伸强度、纵向回缩率、密度、维卡软化温度 | 未发现不合格 | / | 江苏澄信检验检测认证股份有限公司
Note on B2: tw: 必输，请填写商品实物标注名称
Note on C2: （有TM标记，或注册商标 R 标记的才算，图形商标的，直接填写“图形商标”）
Note on M2: tm: 必输项，请填写“合格”或“不合格”