## 检验结果汇总表
2024年江阴市化学纤维产品质量监督抽查检验结果汇总表
序号 | 产品名称 （商品实物标注名称） | 标称商标 （有TM标记，或注册商标R标记的） | 生产日期/批号 | 规格型号 | 抽样日期 | 受检单位 | 受检单位信用代码 | 受检单位地址 | 标称生产单位 | 标称生产单位地址 | 检查内容 （主要检验项目） | 检验结果判定 | 不合格项目 | 承检机构名称
1 | 再生有色涤纶短纤维 | / | 2024-05/—— | 2.78dtex×51mm(充填用) | 2024-05-09 | / | / | / | 江阴市中盛化纤有限公司 | 江阴市周庄镇玉门西路10号 | 断裂强度、线密度偏差率、长度偏差率、疵点含量等 | 不合格 | 疵点含量 | 江苏澄信检验检测认证股份有限公司
2 | 再生涤纶短纤维 | / | 2024-05/091-09 | 1.56dtex×38mm(纱用普强) | 2024-05-10 | / | / | / | 江阴市健丽嘉化纤有限公司 | 江阴市徐霞客镇璜塘富业路1号 | 断裂强度、线密度偏差率、长度偏差率、疵点含量等 | 未发现不合格 | / | 江苏澄信检验检测认证股份有限公司
3 | 环保型再生涤纶短纤维 | / | 2024-05/20209 | 1.67dtex×38mm(纱用普强) | 2024-05-10 | / | / | / | 江阴市金盾化纤有限公司 | 江阴市徐霞客镇璜塘璜中路108号 | 断裂强度、线密度偏差率、长度偏差率、疵点含量等 | 未发现不合格 | / | 江苏澄信检验检测认证股份有限公司
4 | 再生涤纶短纤维 | / | 2024-05/—— | 1.67dtex×38mm(充填用非中空) | 2024-05-10 | / | / | / | 江阴市中锦化纤有限公司 | 江阴市徐霞客镇璜塘南路39号 | 断裂强度、线密度偏差率、长度偏差率、疵点含量等 | 未发现不合格 | / | 江苏澄信检验检测认证股份有限公司
5 | 再生涤纶短纤维 | / | 2024-03/HB-2 | 1.56dtex×38mm(纱用普强) | 2024-05-10 | / | / | / | 江阴市佰晟隆新材料科技有限公司 | 江阴市徐霞客镇红星村杜典村131号 | 断裂强度、线密度偏差率、长度偏差率、疵点含量等 | 未发现不合格 | / | 江苏澄信检验检测认证股份有限公司
6 | 半消光涤纶短纤维 | / | 2024-05/02-240513-2-ZB | 1.56dtex×38mm | 2024-05-14 | / | / | / | 江阴新伦化纤有限公司 | 江阴市周庄镇运伦路18号 | 断裂强度、线密度偏差率、长度偏差率、疵点含量等 | 未发现不合格 | / | 江苏澄信检验检测认证股份有限公司
7 | 涤纶短纤 | / | 2024-05/5.13.乙 | 1.56dtex×38mm(纱用普强) | 2024-05-14 | / | / | / | 江阴市科拓化纤有限公司 | 江阴市周庄镇澄杨路1115号 | 断裂强度、线密度偏差率、长度偏差率、疵点含量等 | 未发现不合格 | / | 江苏澄信检验检测认证股份有限公司
8 | 再生涤纶短纤维 | / | 2024-05/—— | 1.56dtex×38mm(纱用普强) | 2024-05-14 | / | / | / | 江阴市港东特种化纤有限公司 | 江阴市周庄镇东风大道25号 | 断裂强度、线密度偏差率、长度偏差率、疵点含量等 | 未发现不合格 | / | 江苏澄信检验检测认证股份有限公司
9 | 再生有色涤纶短纤维 | / | 2024-05/—— | 1.56dtex×38mm(纱用普强) | 2024-05-15 | / | / | / | 江阴市翔泽化纤有限公司 | 江阴市周庄镇长寿长啸路123号 | 断裂强度、线密度偏差率、长度偏差率、疵点含量等 | 未发现不合格 | / | 江苏澄信检验检测认证股份有限公司
10 | BROSRPET再生涤纶短纤维 | / | 2024-05/24 | 1.56dtex×38mm(纱用普强) | 2024-05-16 | / | / | / | 江苏金和泰纤维科技有限公司 | 江阴市徐霞客镇璜塘凤翔路3号 | 断裂强度、线密度偏差率、长度偏差率、疵点含量等 | 未发现不合格 | / | 江苏澄信检验检测认证股份有限公司
Note on B2: tw: 必输，请填写商品实物标注名称
Note on C2: （有TM标记，或注册商标 R 标记的才算，图形商标的，直接填写“图形商标”）
Note on M2: tm: 必输项，请填写“合格”或“不合格”