## 检验结果汇总表
2024年江阴市日用塑料制品质量监督抽查检验结果汇总表
序号 | 产品名称 （商品实物标注名称） | 标称商标 （有TM标记，或注册商标R标记的） | 生产日期/批号 | 规格型号 | 抽样日期 | 受检单位 | 标称生产单位 | 标称生产单位地址 | 检查内容 （主要检验项目） | 检验结果判定 | 不合格项目 | 承检机构名称
1 | 塑料购物袋 | —— | 2024-04-13 | （550×320×0.030）mm | 2024-05-08 | / | 江阴市华创塑料制品有限公司 | 江阴市徐霞客镇璜塘青璜路1号 | 外观、尺寸落标，跌落等 | 不合格 | 标识 | 江苏澄信检验检测认证股份有限公司
2 | 塑料购物袋 | —— | 2024-04-20 | （520×300×0.03）mm | 2024-05-08 | / | 江阴市惠和康包装科技有限公司 | 江阴市徐霞客镇璜塘工业园区云海路6号 | 外观、尺寸落标，跌落等 | 不合格 | 厚度偏差 | 江苏澄信检验检测认证股份有限公司
3 | 塑料购物袋 | —— | 2024-05-02 | （640×400×0.030）mm | 2024-05-08 | / | 江阴市新飞洋塑业有限公司 | 江阴市徐霞客镇璜塘环东路186号 | 外观、尺寸落标，跌落等 | 未发现不合格 | —— | 江苏澄信检验检测认证股份有限公司
4 | 点断式垃圾袋 | —— | 2024-05-09 | （450×550×0.010）mm | 2024-05-13 | / | 江苏赫普福家居用品有限公司 | 江阴市祝塘工业园A区云顾路228号 | 外观、尺寸落标，跌落等 | 未发现不合格 | —— | 江苏澄信检验检测认证股份有限公司
5 | 垃圾袋 | —— | 2023-10-08 | （450×540×0.015）mm | 2024-05-15 | / | 江苏玉米之恋生物降解新材料有限公司 | 江阴市月城镇月东路160号 | 外观、尺寸落标，跌落等 | 未发现不合格 | —— | 江苏澄信检验检测认证股份有限公司
6 | 塑料购物袋 | —— | 2024-05-10 | （615×415×0.03）mm | 2024-05-15 | / | 江苏玉米之恋生物降解新材料有限公司 | 江阴市月城镇月东路160号 | 外观、尺寸落标，跌落等 | 未发现不合格 | —— | 江苏澄信检验检测认证股份有限公司
7 | 塑料购物袋 | —— | 2024-04-20 | （570×320×0.030）mm | 2024-05-16 | / | 江阴市奕翔塑业有限公司 | 江阴市南闸街道南闸村观庄1号 | 外观、尺寸落标，跌落等 | 未发现不合格 | —— | 江苏澄信检验检测认证股份有限公司
8 | 塑料购物袋 | —— | / | （400+190）×600×0.025mm | 2024-05-16 | 江阴市青阳华平百货店 | 桐城市双港鹏辉塑料厂 | / | 外观、尺寸落标，跌落等 | 未发现不合格 | —— | 江苏澄信检验检测认证股份有限公司
9 | 塑料购物袋 | —— | / | （330+140）×540×0.026mm | 2024-05-16 | 江阴市青阳华平百货店 | 桐城市双港鹏辉塑料厂 | / | 外观、尺寸落标，跌落等 | 未发现不合格 | —— | 江苏澄信检验检测认证股份有限公司
10 | 平底垃圾袋 | —— | 2023-10-17 | 50cm×60cm | 2024-05-17 | 江阴市东舜吉麦隆超市有限公司 | 脱普日用化学品（中国）有限公司 | 无锡市新区锡达路259号 | 外观、尺寸落标，跌落等 | 未发现不合格 | —— | 江苏澄信检验检测认证股份有限公司
11 | 点断垃圾袋 | —— | 2023-09-03 | 45cm×50cm，厚度0.006mm | 2024-05-17 | 江阴市东舜吉麦隆超市有限公司 | 无锡安可馨科技有限公司 | 无锡市锡山区春雨路16号 | 外观、尺寸落标，跌落等 | 未发现不合格 | —— | 江苏澄信检验检测认证股份有限公司
12 | 塑料垃圾袋 | —— | 2024-05-16 | 50×60cm | 2024-05-17 | / | 江阴市华士欧尔泰塑料制品厂 | 江阴市华西工业园民企二路10号 | 外观、尺寸落标，跌落等 | 未发现不合格 | —— | 江苏澄信检验检测认证股份有限公司
13 | 保洁袋 | —— | / | 50×60cm | 2024-05-20 | 淘宝/江阴市科马塑业有限公司（科马之家总店） | 江阴市华士欧尔泰塑料制品厂 | 江苏省无锡市江阴市华西工业园区二路10号 | 外观、尺寸落标，跌落等 | 不合格 | 宽度偏差 | 江苏澄信检验检测认证股份有限公司
14 | 断点式垃圾袋 | —— | / | 45×50cm | 2024-05-20 | 淘宝/江阴市要塞风尚茶品店（品牌直发） | / | 江苏省盐城市 | 外观、尺寸落标，跌落等 | 未发现不合格 | —— | 江苏澄信检验检测认证股份有限公司
15 | 垃圾袋 | —— | 2024-05-11 | （80×100）cm | 2024-05-23 | / | 江阴市柏莱盛塑业科技有限公司 | 江阴市月城北环路38号 | 外观、尺寸落标，跌落等 | 未发现不合格 | —— | 江苏澄信检验检测认证股份有限公司
Note on B2: tw: 必输，请填写商品实物标注名称
Note on C2: （有TM标记，或注册商标 R 标记的才算，图形商标的，直接填写“图形商标”）
Note on K2: tm: 必输项，请填写“合格”或“不合格”