## 检验结果汇总表
2024年江阴市食品用塑料及纸包装产品质量监督抽查检验结果汇总表
序号 | 产品名称 （商品实物标注名称） | 标称商标 （有TM标记，或注册商标R标记的） | 生产日期/批号 | 规格型号 | 抽样日期 | 受检单位 | 标称生产单位 | 标称生产单位地址 | 检查内容 （主要检验项目） | 检验结果判定 | 不合格项目 | 承检机构名称
1 | 食品接触用特定非复合袋 | —— | 2024-04-13 | 厚度：0.015mm | 2024-05-08 | / | 江阴市华创塑料制品有限公司 | 江阴市徐霞客镇璜塘青璜路1号 | 总迁、特迁、高锰酸价、铅、脱色、溶残 | 未发现不合格 | —— | 江苏澄信检验检测认证股份有限公司
2 | 食品接触用特定非复合袋 | —— | 2024-05-03 | （520×420）mm.厚：0.045mm | 2024-05-08 | / | 江阴市惠和康包装科技有限公司 | 江阴市徐霞客镇璜塘工业园区云海路6号 | 总迁、特迁、高锰酸价、铅、脱色、溶残 | 未发现不合格 | —— | 江苏澄信检验检测认证股份有限公司
3 | 食品接触用特定非复合袋 | —— | 2024-02-29 | （400×270）mm.厚度：0.020mm | 2024-05-08 | / | 江阴市新飞洋塑业有限公司 | 江阴市徐霞客镇璜塘环东路186号 | 总迁、特迁、高锰酸价、铅、脱色、溶残 | 未发现不合格 | —— | 江苏澄信检验检测认证股份有限公司
4 | 淋膜纸餐盒 | —— | 2024-05-07 | 400型 | 2024-05-08 | / | 江阴市祝塘镇青鸟包装材料厂 | 江阴市祝塘镇文林环南路40号 | 总迁、特迁、高锰酸价、铅、脱色、溶残 | 未发现不合格 | —— | 江苏澄信检验检测认证股份有限公司
5 | 淋膜纸碗 | —— | 2024-04-30 | 12盎司 | 2024-05-08 | / | 江阴市文林胜达家具织布厂 | 江阴市祝塘镇文林文南路107-2号 | 总迁、特迁、高锰酸价、铅、脱色、溶残 | 未发现不合格 | —— | 江苏澄信检验检测认证股份有限公司
6 | 塑料一次性餐饮具（锁扣餐盒） | —— | 2024-05-04 | —— | 2024-05-08 | / | 江阴市周庄康驰塑料制品厂 | 江阴市周庄镇长寿长啸路179号 | 总迁、特迁、高锰酸价、铅、脱色、溶残 | 未发现不合格 | —— | 江苏澄信检验检测认证股份有限公司
7 | 食品用纸盒 | —— | 2024-05-02 | —— | 2024-05-08 | / | 江阴市博德纸制品有限公司 | 江阴市云亭街道长山大道282号 | 总迁、特迁、高锰酸价、铅、脱色、溶残 | 未发现不合格 | —— | 江苏澄信检验检测认证股份有限公司
8 | 包装用聚乙烯吹塑薄膜 | —— | 2024-05-10 | 宽：395mm 厚：0.065mm | 2024-05-13 | / | 江阴市宇宙包装材料有限公司 | 江阴市华士镇陆桥东街21号 | 总迁、特迁、高锰酸价、铅、脱色、溶残 | 未发现不合格 | —— | 江苏澄信检验检测认证股份有限公司
9 | 食品接触用特定复合膜 | —— | 2024-05-05 | 厚度：0.105mm | 2024-05-13 | / | 无锡美吉包装材料有限公司 | 江阴市华士镇陆桥宜文工业区94号 | 总迁、特迁、高锰酸价、铅、脱色、溶残 | 未发现不合格 | —— | 江苏澄信检验检测认证股份有限公司
10 | 食品接触用特定非复合袋 | —— | 2024-05-07 | （280×300×0.015）mm | 2024-05-13 | / | 江阴市卓彩包装材料有限公司 | 江阴市华士镇陆桥村南房巷86号 | 总迁、特迁、高锰酸价、铅、脱色、溶残 | 未发现不合格 | —— | 江苏澄信检验检测认证股份有限公司
11 | 塑料一次性餐饮具 | —— | 2024-05-11 | 长方形950 | 2024-05-13 | / | 江苏海洲汇塑业发展有限公司 | 江阴市华士镇华西私营工业园民企三路9号 | 总迁、特迁、高锰酸价、铅、脱色、溶残 | 未发现不合格 | —— | 江苏澄信检验检测认证股份有限公司
12 | 双向拉伸尼龙/低密度聚乙烯复合袋 | —— | 2024-05-11 | （125×400×0.150）mm | 2024-05-13 | / | 江阴市欧瑞铝塑包装有限公司 | 江阴市华士镇陆桥陆富路8号 | 总迁、特迁、高锰酸价、铅、脱色、溶残 | 未发现不合格 | —— | 江苏澄信检验检测认证股份有限公司
13 | 食品接触用特定塑料瓶盖 | —— | 2024-05-06 | —— | 2024-05-13 | / | 无锡恒悦包装容器有限公司 | 江阴市华士镇曙新村曙新路12号 | 总迁、特迁、高锰酸价、铅、脱色、溶残 | 未发现不合格 | —— | 江苏澄信检验检测认证股份有限公司
14 | 聚乙烯自粘保鲜膜 | —— | 2024-02-20 | 厚度：0.009mm | 2024-05-13 | / | 江阴市创普森新材料有限公司 | 江阴市周庄镇白峰路9号 | 总迁、特迁、高锰酸价、铅、脱色、溶残 | 未发现不合格 | —— | 江苏澄信检验检测认证股份有限公司
15 | 塑料一次性餐饮具 | —— | 2024-05-13 | 锁扣餐盒.520 | 2024-05-14 | / | 江苏康诺包装科技有限公司 | 江阴市华士镇华西私营工业园小陆家基路18号-5 | 总迁、特迁、高锰酸价、铅、脱色、溶残 | 未发现不合格 | —— | 江苏澄信检验检测认证股份有限公司
16 | 食品接触用特定塑料瓶盖 | —— | 2024-05-10 | 水瓶盖 | 2024-05-14 | / | 江阴标榜塑料制品有限公司 | 江阴市华士镇蒙娜路5号 | 总迁、特迁、高锰酸价、铅、脱色、溶残 | 未发现不合格 | —— | 江苏澄信检验检测认证股份有限公司
17 | 食品接触用特定塑料工具及塑料件 | —— | 2024-04-20 | 750高透盒 | 2024-05-14 | / | 无锡市美日优鲜塑料包装制品有限公司 | 江阴市月城镇月桐路11号 | 总迁、特迁、高锰酸价、铅、脱色、溶残 | 未发现不合格 | —— | 江苏澄信检验检测认证股份有限公司
18 | 食品接触用特定复合袋 | —— | 2024-04-26 | （100×215）mm，消光BOPP/VMPET/PE | 2024-05-14 | / | 江阴中德包装材料有限公司 | 江阴市南闸街道观山村东盟路15号 | 总迁、特迁、高锰酸价、铅、脱色、溶残 | 未发现不合格 | —— | 江苏澄信检验检测认证股份有限公司
19 | 包装用聚乙烯吹塑薄膜 | —— | 2024-05-13 | 厚度0.047mm | 2024-05-14 | / | 江阴市隆辉包装材料有限公司 | 江阴市南闸街道观山村观山路1号 | 总迁、特迁、高锰酸价、铅、脱色、溶残 | 未发现不合格 | —— | 江苏澄信检验检测认证股份有限公司
20 | 食品用纸板盒 | —— | 2024-02-22 | —— | 2024-05-14 | / | 江苏领越纸制品有限公司 | 江阴市南闸街道锡澄路887号 | 总迁、特迁、高锰酸价、铅、脱色、溶残 | 未发现不合格 | —— | 江苏澄信检验检测认证股份有限公司
21 | 食品接触用特定复合袋 | —— | 2023-10-11 | （310×152）mm | 2024-05-15 | / | 江阴市华彩包装材料有限公司 | 江阴市利港街道北郭庄村芦沟上28号 | 总迁、特迁、高锰酸价、铅、脱色、溶残 | 未发现不合格 | —— | 江苏澄信检验检测认证股份有限公司
22 | 包装用聚乙烯吹塑薄膜 | —— | 2024-04-06 | 厚度0.075mm | 2024-05-15 | / | 江阴市东亚包装有限公司 | 江阴市璜土镇澄路3452号 | 总迁、特迁、高锰酸价、铅、脱色、溶残 | 未发现不合格 | —— | 江苏澄信检验检测认证股份有限公司
23 | 食品接触用特定复合袋 | —— | 2024-04-28 | PET/PE，（150×200×0.113）mm | 2024-05-15 | / | 江阴开布包装材料有限公司 | 江阴市璜土镇澄常工业集中区贤庄路2号B区 | 总迁、特迁、高锰酸价、铅、脱色、溶残 | 未发现不合格 | —— | 江苏澄信检验检测认证股份有限公司
24 | 食品接触用特定非复合袋 | —— | 2024-05-11 | （200×390）mm，0.060mm | 2024-05-15 | / | 江阴市俊杰包装制品有限公司 | 江阴市镇澄路1418号 | 总迁、特迁、高锰酸价、铅、脱色、溶残 | 未发现不合格 | —— | 江苏澄信检验检测认证股份有限公司
25 | 包装用聚乙烯吹塑薄膜 | —— | 2024-05-10 | （940×0.095）mm | 2024-05-15 | / | 江阴市三马塑业有限公司 | 江阴市申港街道申泰路27号 | 总迁、特迁、高锰酸价、铅、脱色、溶残 | 未发现不合格 | —— | 江苏澄信检验检测认证股份有限公司
26 | 食品接触用特定非复合袋 | —— | 2024-05-10 | —— | 2024-05-15 | / | 江苏玉米之恋生物降解新材料有限公司 | 江阴市月城镇月东路160号 | 总迁、特迁、高锰酸价、铅、脱色、溶残 | 未发现不合格 | —— | 江苏澄信检验检测认证股份有限公司
27 | 一次性塑料餐饮具 | —— | 2024-05-10 | 2213-40 | 2024-05-16 | / | 江苏优合新材料有限公司 | 江阴市青阳镇苍安路8号 | 总迁、特迁、高锰酸价、铅、脱色、溶残 | 未发现不合格 | —— | 江苏澄信检验检测认证股份有限公司
28 | 多层共挤袋 | —— | 2024-03-05 | （150×200×0.080）mm | 2024-05-16 | / | 江阴市格瑞包装材料有限公司 | 江阴市青阳镇斜河村220号 | 总迁、特迁、高锰酸价、铅、脱色、溶残 | 未发现不合格 | —— | 江苏澄信检验检测认证股份有限公司
29 | 食品接触用特定塑料瓶盖 | —— | 2024-05-01 | 材质：PP | 2024-05-16 | / | 江阴瑞泰久塑业有限公司 | 江阴市青阳镇锡澄路1319号-5 | 总迁、特迁、高锰酸价、铅、脱色、溶残 | 未发现不合格 | —— | 江苏澄信检验检测认证股份有限公司
30 | 淋膜纸杯 | —— | 2024-03-05 | 260纸杯 | 2024-05-16 | / | 江阴市瑞和盛纸品有限公司 | 江阴市青阳镇旌阳南路330号 | 总迁、特迁、高锰酸价、铅、脱色、溶残 | 未发现不合格 | —— | 江苏澄信检验检测认证股份有限公司
31 | 食品接触用特定非复合袋 | —— | 2024-04-25 | （220×300）mm | 2024-05-16 | / | 江阴市奕翔塑业有限公司 | 江阴市南闸街道南闸村观庄1号 | 总迁、特迁、高锰酸价、铅、脱色、溶残 | 未发现不合格 | —— | 江苏澄信检验检测认证股份有限公司
32 | 纸杯 | —— | 2023-05-18 | 270mL | 2024-05-16 | 江阴市青阳华平百货店 | 台州市黄岩元坤纸塑制杯厂 | 浙江省台州市黄岩区东城街道龙浦路12-8号 | 总迁、特迁、高锰酸价、铅、脱色、溶残 | 未发现不合格 | —— | 江苏澄信检验检测认证股份有限公司
33 | 保鲜袋 | —— | 2023-08-26 | 25cm×35cm | 2024-05-16 | 江阴市青阳华平百货店 | 南通汇统塑胶机械有限公司 | 江苏省南通市海门市三星镇星海路369号 | 总迁、特迁、高锰酸价、铅、脱色、溶残 | 未发现不合格 | —— | 江苏澄信检验检测认证股份有限公司
34 | 畅饮塑杯 | —— | 2023-09-02 | 206mL | 2024-05-17 | 江阴市东舜吉麦隆超市有限公司 | 苏州市苏容塑料制品有限公司 | 苏州市相城区太平街道金泰路99号 | 总迁、特迁、高锰酸价、铅、脱色、溶残 | 未发现不合格 | —— | 江苏澄信检验检测认证股份有限公司
35 | 厚实保鲜袋 | —— | 2023-09-01 | （25×17）cm | 2024-05-17 | 江阴市东舜吉麦隆超市有限公司 | 昊辰（无锡）塑业有限公司 | 江苏省无锡市锡山区东港镇金港大道51号 | 总迁、特迁、高锰酸价、铅、脱色、溶残 | 未发现不合格 | —— | 江苏澄信检验检测认证股份有限公司
36 | 一次性手套 | —— | 2023-12-03 | 14cm×26cm | 2024-05-17 | 江阴市东舜吉麦隆超市有限公司 | 安徽天添塑业有限公司 | 安徽省桐城市双港镇工业园区 | 总迁、特迁、高锰酸价、铅、脱色、溶残 | 未发现不合格 | —— | 江苏澄信检验检测认证股份有限公司
37 | 食品接触用特定复合膜 | —— |  | 膜宽540mm | 2024-05-17 | / | 江阴市花园铝塑包装有限公司 | 江阴市长泾镇工业集中区兴园路100号 | 总迁、特迁、高锰酸价、铅、脱色、溶残 | 未发现不合格 | —— | 江苏澄信检验检测认证股份有限公司
38 | 包装用聚乙烯吹塑薄膜 | —— | 2024-05-16 | 厚：0.095mm | 2024-05-17 | / | 江阴市兴吴塑料包装有限公司 | 江阴市长泾镇长东村新农村62号 | 总迁、特迁、高锰酸价、铅、脱色、溶残 | 未发现不合格 | —— | 江苏澄信检验检测认证股份有限公司
39 | 食品接触用特定塑料工具及塑料件 | —— | 2024-05-11 | PET托 | 2024-05-17 | / | 江阴市鹏程塑胶有限公司 | 江阴市顾山镇顾西路81号 | 总迁、特迁、高锰酸价、铅、脱色、溶残 | 未发现不合格 | —— | 江苏澄信检验检测认证股份有限公司
40 | 喜庆纸杯 | —— | 2023-09-26 | 245mL | 2024-05-20 | 淘宝/江阴市澄南喜佳缘婚庆礼仪服务部（喜佳缘婚庆家居） | 辛集市思凯包装制品有限公司 | 河北省辛集市位伯镇小舟村村东（村委会东行100米） | 总迁、特迁、高锰酸价、铅、脱色、溶残 | 未发现不合格 | —— | 江苏澄信检验检测认证股份有限公司
41 | 雅洁圣木纸碗 | —— | 2023-02-01 | 550mL | 2024-05-20 | 淘宝/江阴市澄南喜佳缘婚庆礼仪服务部（喜佳缘婚庆家居） | 辛集市思凯包装制品有限公司 | 河北省辛集市位伯镇小舟村村东（村委会东行100米） | 总迁、特迁、高锰酸价、铅、脱色、溶残 | 未发现不合格 | —— | 江苏澄信检验检测认证股份有限公司
42 | 真空保鲜袋 | —— | 2024-01-01 | 15×500cm | 2024-05-20 | 淘宝/江阴佰茶集茶业有限公司（品牌直发） | 宜兴博雅新材料科技有限公司 | 江苏省无锡市宜兴市高滕镇科技大道10号 | 总迁、特迁、高锰酸价、铅、脱色、溶残 | 未发现不合格 | —— | 江苏澄信检验检测认证股份有限公司
43 | 食品保鲜袋 | —— | 2023-09-24 | 320×380mm | 2024-05-20 | 淘宝/江阴市要塞风尚茶品店（品牌直发） | 辽宁东盛塑业有限公司 | 辽宁省营口市中国（辽宁）自由贸易试验区营口市西市区滨海路南61-3号 | 总迁、特迁、高锰酸价、铅、脱色、溶残 | 未发现不合格 | —— | 江苏澄信检验检测认证股份有限公司
44 | 卷式食品保鲜袋 | —— | 2024-03-01 | （20×30）cm | 2024-05-20 | 淘宝/江阴市科马塑业有限公司（科马之家总店） | 江阴市华士欧尔泰塑料制品厂 | 江阴市华西工业园民企二路10号 | 总迁、特迁、高锰酸价、铅、脱色、溶残 | 未发现不合格 | —— | 江苏澄信检验检测认证股份有限公司
45 | 淋膜纸杯 | —— | 2024-04-01 | 250mL | 2024-05-21 | / | 无锡新乐凡纸品有限公司 | 江阴市徐霞客镇阳庄村王安桥王庄上188号 | 总迁、特迁、高锰酸价、铅、脱色、溶残 | 未发现不合格 | —— | 江苏澄信检验检测认证股份有限公司
46 | 食品接触用特定塑料瓶盖 | —— | 2024-05-19 | 25L桶盖 | 2024-05-21 | / | 江阴市信和塑料容器有限公司 | 江阴市徐霞客镇北渚村曾家村133号 | 总迁、特迁、高锰酸价、铅、脱色、溶残 | 未发现不合格 | —— | 江苏澄信检验检测认证股份有限公司
47 | 包装用聚乙烯吹塑薄膜 | —— | 2024-05-19 | 厚度：0.072mm | 2024-05-21 | / | 江阴市凯宇包装材料有限公司 | 江阴市徐霞客镇马镇冶坊桥88号 | 总迁、特迁、高锰酸价、铅、脱色、溶残 | 未发现不合格 | —— | 江苏澄信检验检测认证股份有限公司
48 | 食品接触用特定塑料容器 | —— | 2024-05-08 | 60mL | 2024-05-21 | / | 无锡金澜包装科技有限公司 | 江阴市徐霞客镇马璜路33号 | 总迁、特迁、高锰酸价、铅、脱色、溶残 | 未发现不合格 | —— | 江苏澄信检验检测认证股份有限公司
49 | 塑料一次性餐饮具 | —— | 2024-04-26 | 420mL | 2024-05-21 | / | 无锡海明丰环保科技有限公司 | 江阴市徐霞客镇璜塘云海路2号 | 总迁、特迁、高锰酸价、铅、脱色、溶残 | 未发现不合格 | —— | 江苏澄信检验检测认证股份有限公司
50 | 食品接触用特定非复合袋 | —— | 2023-07-10 | (360×280×0.040)mm | 2024-05-21 | / | 江阴市昌鑫包装科技有限公司 | 江阴市申港镇镇澄路1051号 | 总迁、特迁、高锰酸价、铅、脱色、溶残 | 未发现不合格 | —— | 江苏澄信检验检测认证股份有限公司
51 | 食品接触用特定复合袋 | —— | 2024-03-17 | （300×260）mm，0.070mm | 2024-05-21 | / | 江阴市昌瑞包装材料有限公司 | 江阴市申港街道亚包大道125-1号 | 总迁、特迁、高锰酸价、铅、脱色、溶残 | 未发现不合格 | —— | 江苏澄信检验检测认证股份有限公司
52 | 包装用聚乙烯吹塑薄膜 | —— | 2024-05-11 | 厚：0.085mm | 2024-05-22 | / | 江阴市长泾佳佳塑料制品厂有限公司 | 江阴市长泾镇长东村花园路47-6号 | 总迁、特迁、高锰酸价、铅、脱色、溶残 | 未发现不合格 | —— | 江苏澄信检验检测认证股份有限公司
53 | PA/CPP复合袋 | —— | 2024-05-13 | （150×290）mm，厚：0.090mm | 2024-05-22 | / | 江阴市长泾彩色凹印有限公司 | 江阴市长泾镇长东村安巷新农村181号 | 总迁、特迁、高锰酸价、铅、脱色、溶残 | 未发现不合格 | —— | 江苏澄信检验检测认证股份有限公司
54 | PA/PE复合袋 | —— | 2024-05-10 | （16×24）cm，厚：0.080mm | 2024-05-22 | / | 江阴市禾丰塑业包装有限公司 | 江阴市长泾镇花园工业区49号 | 总迁、特迁、高锰酸价、铅、脱色、溶残 | 未发现不合格 | —— | 江苏澄信检验检测认证股份有限公司
55 | PA/PE复合袋 | —— | 2024-04-08 | （26×20）cm，0.125mm | 2024-05-22 | / | 江阴市辉盛塑料包装有限公司 | 江阴市长泾镇花园村花园西路49号 | 总迁、特迁、高锰酸价、铅、脱色、溶残 | 未发现不合格 | —— | 江苏澄信检验检测认证股份有限公司
56 | 食品接触用特定非复合袋 | —— | 2024-05-08 | （230×550×0.030）mm | 2024-05-22 | / | 江阴市文兴彩印包装有限公司 | 江阴市长泾镇花园路吴家坝48-1号 | 总迁、特迁、高锰酸价、铅、脱色、溶残 | 未发现不合格 | —— | 江苏澄信检验检测认证股份有限公司
57 | PA/PE复合袋 | —— | 2024-05-20 | （170×190）mm，厚：0.098mm | 2024-05-22 | / | 江阴市东铭塑料包装有限公司 | 江阴市长泾镇花园工业区50号 | 总迁、特迁、高锰酸价、铅、脱色、溶残 | 未发现不合格 | —— | 江苏澄信检验检测认证股份有限公司
58 | 包装用聚乙烯吹塑薄膜 | —— | 2024-05-17 | 厚度：0.060mm | 2024-05-22 | / | 培迪新材料科技（江苏）有限责任公司 | 江阴市长泾镇兴园路105-1号 | 总迁、特迁、高锰酸价、铅、脱色、溶残 | 未发现不合格 | —— | 江苏澄信检验检测认证股份有限公司
59 | 食品接触用特定塑料件 | —— | 2024-05-17 | 拉链 | 2024-05-22 | / | 毅益拉链（无锡）有限公司 | 江阴市顾山镇南曹庄村赵家堂9号 | 总迁、特迁、高锰酸价、铅、脱色、溶残 | 未发现不合格 | —— | 江苏澄信检验检测认证股份有限公司
60 | 淋膜纸杯 | —— | 2024-05-15 | 236mL | 2024-05-22 | / | 江苏优派克包装科技有限公司 | 江阴市顾山镇北国国民路18号 | 总迁、特迁、高锰酸价、铅、脱色、溶残 | 未发现不合格 | —— | 江苏澄信检验检测认证股份有限公司
Note on B2: tw: 必输，请填写商品实物标注名称
Note on C2: （有TM标记，或注册商标 R 标记的才算，图形商标的，直接填写“图形商标”）
Note on K2: tm: 必输项，请填写“合格”或“不合格”