## 监督检验报告信息
2024年橡胶密封制品产品质量市监督抽查结果
本次抽查了生产领域9家单位的15批次。 所检项目全部符合标准。 依据HG/T 2579-2008《普通液压系统用O形橡胶密封圈材料》和HG/T 2811-1996《旋转轴唇形密封圈橡胶材料》等标准，对硬度（邵尔A），拉伸强度，扯断伸长率，压缩永久变形，耐液体试验，热空气老化，脆性温度等7个项目进行了检验。 具体抽查结果见附件。
附件
2024年橡胶密封制品产品质量市级监督抽查结果汇总表
序号 | 抽样领域 | 产品名称 | 受检单位名称 | 统一社会信用代码 | 标称生产者名称 | 生产日期或批号 | 规格型号 | 商标 | 抽查结果 | 不合格项目 | 抽样日期 | 行政区划 | 承检单位
1 | 生产领域 | 旋转轴唇形密封圈 | 青岛睿智森油封有限公司 | 91370211MA3CEU4X7B | / | 2024-05-09/— | 成品尺寸：10×21×10，胶料代号：XA7441 | / | 所检项目符合标准 | / | 2024-05-10 | 西海岸新区 | 青岛市产品质量检验研究院
2 | 生产领域 | 普通液压系统用O形橡胶密封圈 | 青岛茂林橡胶制品有限公司 | 91370211740397584M | / | 2024-05-09/— | 成品尺寸：31.5×2.5，胶料代号：YⅡ7445 | / | 所检项目符合标准 | / | 2024-05-10 | 西海岸新区 | 青岛市产品质量检验研究院
3 | 生产领域 | 旋转轴唇形密封圈 | 青岛茂林橡胶制品有限公司 | 91370211740397584M | / | 2024-05-09/— | 成品尺寸：10×21×10，胶料代号：XA7441 | / | 所检项目符合标准 | / | 2024-05-10 | 西海岸新区 | 青岛市产品质量检验研究院
4 | 生产领域 | 普通液压系统用O形橡胶密封圈 | 青岛圣特泰密封有限公司 | 9137021155080066XN | / | 2024-05-07/— | 成品尺寸：Φ15×2.65，胶料代号：YⅡ7445 | / | 所检项目符合标准 | / | 2024-05-08 | 西海岸新区 | 青岛市产品质量检验研究院
5 | 生产领域 | 旋转轴唇形密封圈 | 青岛圣特泰密封有限公司 | 9137021155080066XN | / | 2024-05-07/— | 成品尺寸：FB16×30×7，胶料代号：XA7441 | / | 所检项目符合标准 | / | 2024-05-08 | 西海岸新区 | 青岛市产品质量检验研究院
6 | 生产领域 | 油封（旋转轴唇形密封圈） | 青岛宝丰盛福华密封科技有限公司 | 913702146825853675 | / | 2024-05-07/— | 成品尺寸：FB30×50.8×8，胶料代号：XA7441 | BFS | 所检项目符合标准 | / | 2024-05-07 | 城阳区 | 青岛市产品质量检验研究院
7 | 生产领域 | 普通液压系统用O形橡胶密封圈 | 青岛海力威新材料科技股份有限公司 | 91370200763604742U | / | 试样：2024-05-08，成品：2024-04-30/— | 成品尺寸：Φ20.3×2.4，胶料代号：YⅠ7445 | HLW | 所检项目符合标准 | / | 2024-05-08 | 西海岸新区 | 青岛市产品质量检验研究院
8 | 生产领域 | 旋转轴唇形密封圈 | 青岛海力威新材料科技股份有限公司 | 91370200763604742U | / | 成品：2024-03-16 试样：2024-05-08/— | 成品尺寸：FB55×75×8，胶料代号：XA7453 | HLW | 所检项目符合标准 | / | 2024-05-08 | 城阳区 | 青岛市产品质量检验研究院
9 | 生产领域 | 油封（旋转轴唇形密封圈） | 青岛凯通密封件有限公司 | 91370282718070737H | / | 2024-05-09/— | 成品尺寸：DR35×58×10，胶料代号：XA7441 | KT | 所检项目符合标准 | / | 2024-05-09 | 即墨区 | 青岛市产品质量检验研究院
10 | 生产领域 | O型圈（普通液压系统用O形橡胶密封圈） | 青岛凯通密封件有限公司 | 91370282718070737H | / | 2024-05-09/— | 成品尺寸：Φ41.2×3.55 胶料代号：YⅡ7445 | KT | 所检项目符合标准 | / | 2024-05-09 | 即墨区 | 青岛市产品质量检验研究院
11 | 生产领域 | 油封(旋转轴唇形密封圈) | 青岛润蚨祥密封科技有限公司 | 91370222682583687C | / | 2024-05-20/— | 成品尺寸：42×62×8 胶料代号：XD7433 | RFX | 所检项目符合标准 | / | 2024-05-20 | 城阳区 | 青岛市产品质量检验研究院
12 | 生产领域 | O形圈（普通液压系统用O形橡胶密封圈） | 青岛北海密封技术有限公司 | 91370222614211697Y | / | 2024-05-20/— | 成品尺寸：Φ37.5×3.55 胶料代号：YⅡ7445 | 图形商标 | 所检项目符合标准 | / | 2024-05-20 | 城阳区 | 青岛市产品质量检验研究院
13 | 生产领域 | 油封（旋转轴唇形密封圈） | 青岛北海密封技术有限公司 | 91370222614211697Y | / | 2024-05-20/— | 成品尺寸：FB60×80×12 胶料代号：XD7433 | 图形商标 | 所检项目符合标准 | / | 2024-05-20 | 城阳区 | 青岛市产品质量检验研究院
14 | 生产领域 | O型圈（普通液压系统用O形橡胶密封圈） | 青岛昌誉密封有限公司 | 91370214557730211F | / | 2024-05-20/— | 成品尺寸：12.9×2 胶料代号：YⅡ7445 | chy | 所检项目符合标准 | / | 2024-05-20 | 城阳区 | 青岛市产品质量检验研究院
15 | 生产领域 | 油封（旋转轴唇形密封圈） | 青岛昌誉密封有限公司 | 91370214557730211F | / | 2024-05-20/— | 成品尺寸：40×66×10/17.8 胶料代号：XD7433 | chy | 所检项目符合标准 | / | 2024-05-20 | 城阳区 | 青岛市产品质量检验研究院