## 监督检验报告信息
2024年热轧带肋钢筋产品质量市监督抽查结果
本次抽查了流通领域18家经销单位50批次。所检项目全部符合标准。 依据GB/T 1499.2-2018《钢筋混凝土用钢 第2部分 热轧带肋钢筋》等标准，对力学性能，工艺性能，化学成分，尺寸外形，重量偏差，金相组织，表面标志等7个项目进行了检验。 具体抽查结果见附件。
附件
2024年热轧带肋钢筋产品质量市级监督抽查结果汇总表
序号 | 抽样领域 | 产品名称 | 受检单位名称 | 统一社会信用代码 | 标称生产者名称 | 生产日期或批号 | 规格型号 | 商标 | 抽查结果 | 不合格项目 | 抽样日期 | 行政区划 | 承检单位
1 | 流通领域 | 钢筋混凝土用热轧带肋钢筋 | 青岛左丰物资有限公司 | 9137020358368786XK | 山东钢铁股份有限公司莱芜分公司 | 2023-12-30/A232-12320 | Φ14×9000mm HRB400E | 莱钢 | 所检项目符合标准 | / | 2024-05-30 | 市北区 | 青岛市产品质量检验研究院
2 | 流通领域 | 钒微合金化热轧钢筋 | 青岛左丰物资有限公司 | 9137020358368786XK | 山东钢铁股份有限公司莱芜分公司 | 2024-04-26/A241-02979 | Φ12×9000mm HRB400E | 莱钢 | 所检项目符合标准 | / | 2024-05-30 | 市北区 | 青岛市产品质量检验研究院
3 | 流通领域 | 热轧带肋钢筋 | 青岛永富信物资有限公司 | 91370282MA3F34JH39 | 江苏省镔鑫钢铁集团有限公司 | 2024-01-17/F2401-0693 | Φ12mm×12m HRB400E | 图形商标 | 所检项目符合标准 | / | 2024-05-28 | 即墨区 | 青岛市产品质量检验研究院
4 | 流通领域 | 热轧带肋钢筋 | 青岛永富信物资有限公司 | 91370282MA3F34JH39 | 江苏省镔鑫钢铁集团有限公司 | 2024-01-18/F2401-0749 | Φ16mm×12m HRB400E | 图形商标 | 所检项目符合标准 | / | 2024-05-28 | 即墨区 | 青岛市产品质量检验研究院
5 | 流通领域 | 钢筋混凝土用热轧带肋钢筋 | 青岛平意顺心建材有限公司 | 91370282MA3UH4X46Y | 石横特钢集团有限公司 | 2023-10-17/C123100868-13-B | Φ12mm×9m HRB400E | 石横牌 | 所检项目符合标准 | / | 2024-05-28 | 即墨区 | 青岛市产品质量检验研究院
6 | 流通领域 | 钢筋混凝土用钢 | 青岛平意顺心建材有限公司 | 91370282MA3UH4X46Y | 山东钢铁集团永锋临港有限公司 | 2024-05-25/L1Z4Y424E05192 | Φ12×12000mm HRB400E | 永锋 | 所检项目符合标准 | / | 2024-05-28 | 即墨区 | 青岛市产品质量检验研究院
7 | 流通领域 | 热轧带肋钢筋 | 青岛海汇达钢铁有限公司 | 91370282697166990J | 宁夏兴华钢铁有限公司 | 2024-01-08/24019466 | Φ12mm×9m HRB400E | / | 所检项目符合标准 | / | 2024-05-28 | 即墨区 | 青岛市产品质量检验研究院
8 | 流通领域 | 钢筋混凝土用热轧带肋钢筋 | 青岛海汇达钢铁有限公司 | 91370282697166990J | 陕西钢铁集团有限公司 | 2024-02-14/TB24-00969 | Φ14mm/9m HRB400E | 禹龙 | 所检项目符合标准 | / | 2024-05-28 | 即墨区 | 青岛市产品质量检验研究院
9 | 流通领域 | 热轧带肋钢筋 | 青岛海汇达钢铁有限公司 | 91370282697166990J | 宁夏兴华钢铁有限公司 | 2023-12-25/23129025 | Φ16mm×9m HRB400E | / | 所检项目符合标准 | / | 2024-05-28 | 即墨区 | 青岛市产品质量检验研究院
10 | 流通领域 | 热轧带肋钢筋 | 青岛顺意发金属材料销售有限公司 | 91370211747239829Q | 江苏省镔鑫钢铁集团有限公司 | 2023-05-20/F2305-1472 | Φ18mm×9m HRB400E | 图形商标 | 所检项目符合标准 | / | 2024-05-25 | 西海岸新区 | 青岛市产品质量检验研究院
11 | 流通领域 | 钢筋混凝土用热轧带肋钢筋 | 青岛顺意发金属材料销售有限公司 | 91370211747239829Q | 山东钢铁股份有限公司莱芜分公司 | 2024-02-07/A241-01112 | Φ14×9000mm HRB400E | 莱钢 | 所检项目符合标准 | / | 2024-05-25 | 西海岸新区 | 青岛市产品质量检验研究院
12 | 流通领域 | 钢筋混凝土用热轧带肋钢筋 | 青岛顺意发金属材料销售有限公司 | 91370211747239829Q | 山东钢铁股份有限公司莱芜分公司 | 2024-05-09/A242-02965 | Φ12×9000mm HRB400E | 莱钢 | 所检项目符合标准 | / | 2024-05-25 | 西海岸新区 | 青岛市产品质量检验研究院
13 | 流通领域 | 热轧带肋钢筋 | 青岛金生水起金属材料有限公司 | 91370281MA3DJXUE3E | 连云港兴鑫钢铁有限公司 | 2024-05-20/A405203535 | Φ12mm×9m HRB400E | 兴鑫 | 所检项目符合标准 | / | 2024-05-25 | 胶州市 | 青岛市产品质量检验研究院
14 | 流通领域 | 热轧带肋钢筋 | 青岛金生水起金属材料有限公司 | 91370281MA3DJXUE3E | 连云港兴鑫钢铁有限公司 | 2024-05-20/B405203530 | Φ20mm×9m HRB400E | 兴鑫 | 所检项目符合标准 | / | 2024-05-25 | 胶州市 | 青岛市产品质量检验研究院
15 | 流通领域 | 热轧带肋钢筋 | 青岛金生水起金属材料有限公司 | 91370281MA3DJXUE3E | 连云港兴鑫钢铁有限公司 | 2024-05-21/C405216427 | Φ16mm×9m HRB400E | 兴鑫 | 所检项目符合标准 | / | 2024-05-25 | 胶州市 | 青岛市产品质量检验研究院
16 | 流通领域 | 钢筋混凝土用钢 | 青岛松作贸易有限公司 | 913702816937754736 | 山东钢铁集团永锋临港有限公司 | 2024-05-02/L1Z4Y424E02038 | Φ14×9000mm HRB400E | 永锋 | 所检项目符合标准 | / | 2024-05-25 | 胶州市 | 青岛市产品质量检验研究院
17 | 流通领域 | 钢筋混凝土用钢 | 青岛松作贸易有限公司 | 913702816937754736 | 山东钢铁集团永锋临港有限公司 | 2024-02-10/L1Z4Y424B09031 | Φ16×9000mm HRB400E | 永锋 | 所检项目符合标准 | / | 2024-05-25 | 胶州市 | 青岛市产品质量检验研究院
18 | 流通领域 | 热轧带肋钢筋 | 青岛源鑫硕商贸有限公司 | 91370211334210251E | 江苏省镔鑫钢铁集团有限公司 | 2024-02-21/F2402-1002 | Φ16mm×9m HRB400E | 图形商标 | 所检项目符合标准 | / | 2024-05-25 | 西海岸新区 | 青岛市产品质量检验研究院
19 | 流通领域 | 热轧带肋钢筋 | 青岛松作贸易有限公司 | 913702816937754736 | 江苏省镔鑫钢铁集团有限公司 | 2024-03-23/F2403-1023 | Φ20mm×9m HRB400E | 图形商标 | 所检项目符合标准 | / | 2024-05-25 | 胶州市 | 青岛市产品质量检验研究院
20 | 流通领域 | 热轧带肋钢筋 | 青岛源鑫硕商贸有限公司 | 91370211334210251E | 连云港兴鑫钢铁有限公司 | 2024-05-16/A405163491 | Φ12mm×9m HRB400E | 兴鑫 | 所检项目符合标准 | / | 2024-05-25 | 西海岸新区 | 青岛市产品质量检验研究院
21 | 流通领域 | 热轧带肋钢筋 | 青岛源鑫硕商贸有限公司 | 91370211334210251E | 连云港兴鑫钢铁有限公司 | 2024-05-16/B405163474 | Φ18mm×9m HRB400E | 兴鑫 | 所检项目符合标准 | / | 2024-05-25 | 西海岸新区 | 青岛市产品质量检验研究院
22 | 流通领域 | 热轧带肋钢筋 | 黄岛区景卉昌兴建材经销处 | 92370211MA3L78749T | 山东钢铁集团永锋临港有限公司 | 2024-05-10/L1Z4Y424E04046 | Φ12×9000mm HRB400E | 永锋 | 所检项目符合标准 | / | 2024-05-23 | 西海岸新区 | 青岛市产品质量检验研究院
23 | 流通领域 | 热轧带肋钢筋 | 黄岛区景卉昌兴建材经销处 | 92370211MA3L78749T | 山东钢铁集团永锋临港有限公司 | 2023.12.13/L1Z4Y423L05078 | Φ14×9000mm HRB400E | 永锋 | 所检项目符合标准 | / | 2024-05-23 | 西海岸新区 | 青岛市产品质量检验研究院
24 | 流通领域 | 热轧带肋钢筋 | 黄岛区景卉昌兴建材经销处 | 92370211MA3L78749T | 江苏省镔鑫钢铁集团有限公司 | 2024-04-26/F2404-1331 | Φ16mm 9m HRB400E | — | 所检项目符合标准 | / | 2024-05-23 | 西海岸新区 | 青岛市产品质量检验研究院
25 | 流通领域 | 热轧带肋钢筋 | 青岛江鹏翔商贸有限公司 | 91370211MA3TE7M123 | 中新钢铁集团有限公司 | 2024年05月04日/G24050108 | Φ12mm×9m HRB400E | / | 所检项目符合标准 | / | 2024-05-22 | 西海岸新区 | 青岛市产品质量检验研究院
26 | 流通领域 | 热轧带肋钢筋 | 青岛江鹏翔商贸有限公司 | 91370211MA3TE7M123 | 山东钢铁集团永锋临港有限公司 | 2024年02月09日/L1Z4Y424B09016 | Φ16×9000mm HRB400E | 永锋 | 所检项目符合标准 | / | 2024-05-22 | 西海岸新区 | 青岛市产品质量检验研究院
27 | 流通领域 | 钢筋混凝土用热轧带肋钢筋 | 青岛江鹏翔商贸有限公司 | 91370211MA3TE7M123 | 陕西龙门钢铁集团有限责任公司 | 2023-11-10/TB23-06921 | Φ14mm×9m HRB400E | / | 所检项目符合标准 | / | 2024-05-22 | 西海岸新区 | 青岛市产品质量检验研究院
28 | 流通领域 | 钢筋混凝土用热轧钢筋 | 青岛东方华泰贸易有限公司 | 91370211081403265L | 山东钢铁集团永锋临港有限公司 | 2024-05-21/L1Z4Y424E02168 | Φ14×9000mm HRB400E | 永锋 | 所检项目符合标准 | / | 2024-05-22 | 西海岸新区 | 青岛市产品质量检验研究院
29 | 流通领域 | 钢筋混凝土用热轧钢筋 | 青岛东方华泰贸易有限公司 | 91370211081403265L | 山东钢铁集团永锋临港有限公司 | 2024-05-19/L1Z4Y424E04224 | Φ12×9000mm HRB400E | 永锋 | 所检项目符合标准 | / | 2024-05-22 | 西海岸新区 | 青岛市产品质量检验研究院
30 | 流通领域 | 热轧带肋钢筋 | 山东鲁矿筑港供应链管理有限公司 | 91370211MA7KQ53U80 | 山东钢铁集团永锋临港有限公司 | 2024-04-23/L1Z4Y42D02323 | Φ12mm×9000mm HRB400E | 永锋 | 所检项目符合标准 | / | 2024-05-23 | 西海岸新区 | 青岛市产品质量检验研究院
31 | 流通领域 | 热轧带肋钢筋 | 山东鲁矿筑港供应链管理有限公司 | 91370211MA7KQ53U80 | 山东钢铁集团永锋临港有限公司 | 2023-11-12/L1Z2Y223K01052 | Φ18mm×9000mm HRB400E | 永锋 | 所检项目符合标准 | / | 2024-05-23 | 西海岸新区 | 青岛市产品质量检验研究院
32 | 流通领域 | 钢筋混凝土用热轧钢筋 | 青岛东方华泰贸易有限公司 | 91370211081403265L | 山东钢铁集团永锋临港有限公司 | 2024-05-15/L1Z4Y424E06100 | Φ16×9000mm HRB400E | 永锋 | 所检项目符合标准 | / | 2024-05-22 | 西海岸新区 | 青岛市产品质量检验研究院
33 | 流通领域 | 钢筋混凝土用热轧带肋钢筋 | 青岛陆吉金属材料有限公司 | 9137028109796530XU | 山东钢铁股份有限公司莱芜分公司 | 2023-11-28/A232-11248 | Φ14×9000mm HRB400E | 莱钢 | 所检项目符合标准 | / | 2024-05-23 | 胶州市 | 青岛市产品质量检验研究院
34 | 流通领域 | 热轧带肋钢筋 | 青岛综艺金属制品有限公司 | 913702817702964509 | 江苏省镔鑫钢铁集团有限公司 | 2024-05-04/F2405-0160 | Φ12mm×9m HRB400E | 图形商标 | 所检项目符合标准 | / | 2024-05-23 | 胶州市 | 青岛市产品质量检验研究院
35 | 流通领域 | 钢筋混凝土用热轧钢筋 | 青岛综艺金属制品有限公司 | 913702817702964509 | 山东钢铁集团永锋临港有限公司 | 2023-12-24/L1Z4Y423L01108 | Φ12×9000mm HRB400E | 永锋 | 所检项目符合标准 | / | 2024-05-23 | 胶州市 | 青岛市产品质量检验研究院
36 | 流通领域 | 热轧带肋钢筋 | 青岛综艺金属制品有限公司 | 913702817702964509 | 连云港兴鑫钢铁有限公司 | 2024-03-14/B403141970 | Φ20mm×9m HRB400E | 兴鑫 | 所检项目符合标准 | / | 2024-05-23 | 胶州市 | 青岛市产品质量检验研究院
37 | 流通领域 | 钢筋混凝土用热轧钢筋 | 青岛福马金属材料有限公司 | 91370281693796397M | 山东钢铁集团永锋临港有限公司 | 2023-12-15/L1Z4Y423L01071 | Φ12×9000mm HRB400E | 永锋 | 所检项目符合标准 | / | 2024-05-23 | 胶州市 | 青岛市产品质量检验研究院
38 | 流通领域 | 钢筋混凝土用热轧钢筋 | 青岛陆吉金属材料有限公司 | 9137028109796530XU | 山东钢铁集团永锋临港有限公司 | 2024-04-23/L1Z4Y424D02319 | Φ12×9000mm HRB400E | 永锋 | 所检项目符合标准 | / | 2024-05-23 | 胶州市 | 青岛市产品质量检验研究院
39 | 流通领域 | 钢筋混凝土用热轧带肋钢筋 | 青岛福马金属材料有限公司 | 91370281693796397M | 山东钢铁股份有限公司莱芜分公司 | 2023-05-12/A232-04575 | Φ16×9000mm HRB400E | 莱钢 | 所检项目符合标准 | / | 2024-05-23 | 胶州市 | 青岛市产品质量检验研究院
40 | 流通领域 | 钢筋混凝土用热轧钢筋 | 青岛陆吉金属材料有限公司 | 9137028109796530XU | 山东钢铁集团永锋临港有限公司 | 2024-02-15/L1Z4Y424B03130 | Φ14×9000mm HRB400E | 永锋 | 所检项目符合标准 | / | 2024-05-23 | 胶州市 | 青岛市产品质量检验研究院
41 | 流通领域 | 热轧带肋钢筋 | 青岛福马金属材料有限公司 | 91370281693796397M | 连云港兴鑫钢铁有限公司 | 2023-12-25/A312259377 | Φ14mm×9m HRB400E | 兴鑫 | 所检项目符合标准 | / | 2024-05-23 | 胶州市 | 青岛市产品质量检验研究院
42 | 流通领域 | 热轧带肋钢筋 | 青岛德鲁发商贸有限公司 | 91370281MA3C99JLX9 | 中新钢铁集团有限公司 | 2024-01-22/G24010642 | Φ16mm×9m HRB400E | / | 所检项目符合标准 | / | 2024-05-23 | 胶州市 | 青岛市产品质量检验研究院
43 | 流通领域 | 热轧带肋钢筋 | 青岛德鲁发商贸有限公司 | 91370281MA3C99JLX9 | 连云港兴鑫钢铁有限公司 | 2024-05-10/C405105934 | Φ16mm×9m HRB400E | / | 所检项目符合标准 | / | 2024-05-23 | 胶州市 | 青岛市产品质量检验研究院
44 | 流通领域 | 钢筋混凝土用热轧带肋钢筋 | 青岛德鲁发商贸有限公司 | 91370281MA3C99JLX9 | 盐城市联鑫钢铁有限公司 | 2024-04-29/240429A413 | Φ14mm×9mm HRB400E | / | 所检项目符合标准 | / | 2024-05-23 | 胶州市 | 青岛市产品质量检验研究院
45 | 流通领域 | 钢筋混凝土用热轧带肋钢筋 | 即墨市五州贸易有限公司 | 913702827137779600 | 陕西龙门钢铁有限责任公司 | 2024-02-06/TB24-00763 | Φ12mm×9m HRB400E | 禹龙 | 所检项目符合标准 | / | 2024-05-20 | 即墨区 | 青岛市产品质量检验研究院
46 | 流通领域 | 热轧带肋钢筋 | 即墨市五州贸易有限公司 | 913702827137779600 | 江苏省镔鑫钢铁集团有限公司 | 2024.3.20/F2403-0908 | Φ16mm×9m HRB400E | XYTG | 所检项目符合标准 | / | 2024-05-20 | 即墨区 | 青岛市产品质量检验研究院
47 | 流通领域 | 钢筋混凝土用热轧带肋钢筋 | 青岛澎凯钢管有限公司 | 913702140984325801 | 山东钢铁股份有限公司莱芜分公司 | 2024-02-16/A241-01367 | Φ16×9000mm HRB400E | 莱钢 | 所检项目符合标准 | / | 2024-05-21 | 城阳区 | 青岛市产品质量检验研究院
48 | 流通领域 | 钢筋混凝土用热轧钢筋 | 青岛澎凯钢管有限公司 | 913702140984325801 | 山东钢铁集团永锋临港有限公司 | 2024-05-09/L1Z4Y424E02120 | Φ14×9000mm HRB400E | 永锋 | 所检项目符合标准 | / | 2024-05-21 | 城阳区 | 青岛市产品质量检验研究院
49 | 流通领域 | 钢筋混凝土用热轧带肋钢筋 | 即墨市五州贸易有限公司 | 913702827137779600 | 陕西龙门钢铁有限责任公司 | 2023-10-28/TB23-06705 | Φ16mm×12m HRB400E | 禹龙 | 所检项目符合标准 | / | 2024-05-20 | 即墨区 | 青岛市产品质量检验研究院
50 | 流通领域 | 钢筋混凝土用热轧带肋钢筋 | 青岛澎凯钢管有限公司 | 913702140984325801 | 山东钢铁股份有限公司莱芜分公司 | 2023-11-26/A232-11147 | Φ12×9000mm HRB400E | 莱钢 | 所检项目符合标准 | / | 2024-05-21 | 城阳区 | 青岛市产品质量检验研究院