## 监督检验报告信息
2024年建筑防水卷材产品质量市监督抽查结果
本次抽查了11家单位的15批次产品。其中，生产领域6家企业10批次，流通领域5家经销单位5批次。所检项目全部符合标准。 依据GB/T 18173.1-2012《高分子防水材料 第1部分:片材》，GB 18242-2008《弹性体改性沥青防水卷材》，GB 23441-2009《自粘聚合物改性沥青防水卷材》等标准，对拉伸强度，拉断伸长率，撕裂强度，低温弯折，热空气老化（拉伸强度保持率），热空气老化（拉断伸长率保持率），耐碱性（拉伸强度保持率），耐碱性（拉断伸长率保持率），可溶物含量，耐热性，低温柔性，不透水性，拉力，延伸率，热老化（拉力保持率），热老化（延伸率保持率），热老化（低温柔性），热老化（尺寸变化率），热老化（质量损失），渗油性，接缝剥离强度，浸水后质量增加，拉伸性能（拉力），拉伸性能（最大拉力时延伸率），剥离强度，持粘性，热老化（最大拉力时延伸率），热老化（剥离强度 卷材与铝板），热老化（尺寸稳定性），自粘沥青再剥离强度等30个项目进行了检验。 具体抽查结果见附件。
附件
2024年建筑防水卷材产品质量市级监督抽查结果汇总表
序号 | 抽样领域 | 产品名称 | 受检单位名称 | 统一社会信用代码 | 标称生产者名称 | 生产日期或批号 | 规格型号 | 商标 | 抽查结果 | 不合格项目 | 抽样日期 | 行政区划 | 承检单位
1 | 生产领域 | 弹性体改性沥青防水卷材 | 青岛即墨信达防水材料厂 | 91370282713777450J | / | 2024-05-26/— | SBS I PY PE PE 4 7.5 幅宽：1m | / | 所检项目符合标准 | / | 2024-06-03 | 即墨区 | 青岛市产品质量检验研究院
2 | 生产领域 | 弹性体改性沥青防水卷材 | 山东锦绣防水科技有限公司 | 91370282737289718E | / | 2024-05-14/— | SBS II PY PE PE 4 10 幅宽 1m | 中田 | 所检项目符合标准 | / | 2024-06-03 | 即墨区 | 青岛市产品质量检验研究院
3 | 生产领域 | 弹性体改性沥青防水卷材 | 山东锦绣防水科技有限公司 | 91370282737289718E | / | 2024-05-10/— | SBS II PY PE PE 3 10 幅宽 1m | 中田 | 所检项目符合标准 | / | 2024-06-03 | 即墨区 | 青岛市产品质量检验研究院
4 | 生产领域 | 自粘聚合物改性沥青防水卷材 | 青岛海之霖建材科技有限公司 | 91370282MA3TL6CE09 | / | 2024-05-08/— | 自粘 PY II PE 4.0 10 幅宽：1m | / | 所检项目符合标准 | / | 2024-06-03 | 即墨区 | 青岛市产品质量检验研究院
5 | 生产领域 | 自粘聚合物改性沥青防水卷材 | 青岛海之霖建材科技有限公司 | 91370282MA3TL6CE09 | / | 2024-05-08/— | 自粘 PY I PE 4.0 10 幅宽：1m | / | 所检项目符合标准 | / | 2024-06-03 | 即墨区 | 青岛市产品质量检验研究院
6 | 生产领域 | 弹性体SBS改性沥青防水卷材 | 青岛东方雨虹建筑材料有限公司 | 91370285MA3CB6QM5M | / | 2024-05-16/— | SBS II PY PE PE 3 10幅宽：1m | 东方雨虹 | 所检项目符合标准 | / | 2024-06-04 | 莱西市 | 青岛市产品质量检验研究院
7 | 生产领域 | 弹性体SBS改性沥青防水卷材 | 青岛东方雨虹建筑材料有限公司 | 91370285MA3CB6QM5M | / | 2024-05-16/— | SBS I PY PE PE 4 10 幅宽：1m | 东方雨虹 | 所检项目符合标准 | / | 2024-06-04 | 莱西市 | 青岛市产品质量检验研究院
8 | 生产领域 | LTS自粘聚合物改性沥青防水卷材 | 青岛大洋灯塔防水有限公司 | 91370214706465811B | / | 2024-05-28/2024052801 | 自粘卷材 PY Ⅰ PE 4.0 10 幅宽1m | 灯塔 | 所检项目符合标准 | / | 2024-05-31 | 城阳区 | 青岛市产品质量检验研究院
9 | 生产领域 | 三元乙丙（EPDM）防水卷材 | 青岛神盾防水科技有限公司 | 913702225836619691 | / | 2024-05-30/SD20240529J01 | JL 1类 非外漏 厚度1.2mm×宽度1.0m×长度20m | SD | 所检项目符合标准 | / | 2024-06-07 | 城阳区 | 青岛市产品质量检验研究院
10 | 生产领域 | 弹性体改性沥青防水卷材 | 青岛大洋灯塔防水有限公司 | 91370214706465811B | / | 2024-03-16/2024031601 | SBS Ⅰ PY PE PE 3 10 幅宽 1m | 灯塔 | 所检项目符合标准 | / | 2024-05-31 | 城阳区 | 青岛市产品质量检验研究院
11 | 流通领域 | SBS弹性体改性沥青防水卷材 | 青岛李沧区海青达防水材料经营部 | 9132050057817586XW | 江苏凯伦建材股份有限公司 | 2024-04-01/— | SBS Ⅰ PY PE PE 3mm 10m² 幅宽1m | / | 所检项目符合标准 | / | 2024-06-17 | 李沧区 | 青岛市产品质量检验研究院
12 | 流通领域 | 弹性体（SBS）改性沥青防水卷材 | 青岛市李沧区宏泰源防水材料店 | 91370783724252609L | 宏源防水科技集团有限公司 | 2024-05-29/— | SBS Ⅰ PY PE PE 3 10 幅宽1m | 宏源 | 所检项目符合标准 | / | 2024-06-17 | 李沧区 | 青岛市产品质量检验研究院
13 | 流通领域 | JH-N100 SBS弹性体改性沥青防水卷材 | 城阳区纳瑞达防水材料批发部 | 91440300565738037E | 中油佳汇（广东）防水股份有限公司 | 2024-04-09/2404090495 | SBS Ι PY PE PE 3 10 热熔施工幅宽：1m | / | 所检项目符合标准 | / | 2024-06-17 | 城阳区 | 青岛市产品质量检验研究院
14 | 流通领域 | 银合盾多筋胎高性能防水卷材（弹性体改性沥青防水卷材） | 青岛金伟源建筑装饰防水工程有限公司 | 911101148026530114 | 北京建海中建国际防水材料有限公司 | 2024-04-07/— | SBS Ⅰ PY PE PE 3 10 幅宽：1m | 建海中建 | 所检项目符合标准 | / | 2024-06-17 | 李沧区 | 青岛市产品质量检验研究院
15 | 流通领域 | 弹性体改性沥青防水卷材 | 青岛佳林建筑防水有限公司 | 91370700MA3CEXX34F | 山东国鸿防水材料股份有限公司 | 2024-04-16/— | SBS Ⅰ PY PE PE 4 10 幅宽：1m | 国鸿防水 | 所检项目符合标准 | / | 2024-06-12 | 即墨区 | 青岛市产品质量检验研究院

## Sheet1
青岛即墨信达防水材料厂
山东锦绣防水科技有限公司
青岛海之霖建材科技有限公司
青岛东方雨虹建筑材料有限公司
青岛大洋灯塔防水有限公司
青岛神盾防水科技有限公司
青岛李沧区海青达防水材料经营部
青岛市李沧区宏泰源防水材料店
城阳区纳瑞达防水材料批发部
青岛金伟源建筑装饰防水工程有限公司
青岛佳林建筑防水有限公司