## 监督检验报告信息
2024年人造板产品质量市监督抽查结果
本次抽查了18家单位的20批次产品。其中，生产领域8家企业9批次，流通领域10家经销单位11批次。 监督抽查不合格产品检出率为10%。 依据（GB/T 9846-2015《普通胶合板》、GB/T 15102-2017《浸渍胶膜纸饰面纤维板和刨花板》、GB/T 18102-2020《浸渍纸层压木质地板》、GB/T 18103-2022《实木复合地板》、GB 18580-2017《室内装饰装修材料 人造板及其制品中甲醛释放限量》、GB/T 34722-2017《浸渍胶膜纸饰面胶合板和细木工板》等标准，对含水率，吸水厚度膨胀率，内结合强度，表面耐污染，横向静曲强度，甲醛释放（限）量，含水率，胶合强度，静曲强度，弹性模量，浸渍剥离，（漆膜）表面耐磨，漆膜附着力，表面耐污染，表面胶合强度等15个项目进行了检验。 抽查发现有2家企业的2批次产品不符合相关标准要求，不合格项目为：内结合强度。我局已依法对不合格产品开始了后处理工作。 具体抽查结果见附件。
附件
2024年人造板产品质量市级监督抽查结果汇总表
序号 | 抽样领域 | 产品名称 | 受检单位名称 | 统一社会信用代码 | 标称生产者名称 | 生产日期或批号 | 规格型号 | 商标 | 抽查结果 | 不合格项目 | 抽样日期 | 行政区划 | 承检单位
1 | 生产领域 | 浸渍胶膜纸饰面刨花板 | 青岛海盛木业有限公司 | 91370213766726497D | / | 2023-10-09/— | 1220×2440×18（mm） | / | 不合格 | 内结合强度 | 2024-03-20 | 李沧区 | 青岛市产品质量检验研究院
2 | 生产领域 | 浸渍胶膜纸饰面刨花板 | 青岛新德梵材料有限公司 | 91370213MA3N241285 | / | 2024-03-14/— | 2440×1220×18（mm） | / | 不合格 | 内结合强度 | 2024-03-19 | 李沧区 | 青岛市产品质量检验研究院
3 | 生产领域 | 浸渍胶膜纸饰面细木工板（生态板） | 青岛一木细木工板有限责任公司 | 9137028105308018XU | / | 2024-01-02/— | 2440×1220×17(mm) | 青岛一木 | 所检项目符合标准 | / | 2024-03-06 | 胶州市 | 青岛市产品质量检验研究院
4 | 生产领域 | 浸渍胶膜纸饰面刨花板 | 青岛兆星木业有限公司 | 913702827837341309 | / | 2024-03-10/— | 1220×2440×18(mm) | / | 所检项目符合标准 | / | 2024-03-12 | 即墨区 | 青岛市产品质量检验研究院
5 | 生产领域 | 浸渍胶膜纸饰面刨花板 | 即墨市邦和板材饰面经营部 | 92370282MA3D8CYR8D | / | 2024-02-21/— | 1220×2440×18(mm) | 邦和 | 所检项目符合标准 | / | 2024-03-13 | 即墨区 | 青岛市产品质量检验研究院
6 | 生产领域 | 浸渍胶膜纸饰面胶合板 | 即墨市邦和板材饰面经营部 | 92370282MA3D8CYR8D | / | 2024-03-01/— | 1220×2440×18(mm) | 邦和 | 所检项目符合标准 | / | 2024-03-13 | 即墨区 | 青岛市产品质量检验研究院
7 | 生产领域 | 浸渍胶膜纸饰面刨花板 | 青岛恒祥瑞木业有限公司 | 913702826903141454 | / | 2024-02-26/— | 1220×2440×18(mm) | — | 所检项目符合标准 | / | 2024-03-18 | 即墨区 | 青岛市产品质量检验研究院
8 | 生产领域 | 普通胶合板 | 青岛龙宇木业有限公司 | 913702827064699789 | / | 2024-01-11/— | 1220×2440×18(mm) | 龙宇家园 | 所检项目符合标准 | / | 2024-03-18 | 即墨区 | 青岛市产品质量检验研究院
9 | 生产领域 | 实木复合地板 | 青岛中达联谊木业发展有限公司 | 913702817277952466 | / | 2023-11-20/— | 1210×165×15（mm） | 联谊 | 所检项目符合标准 | / | 2024-03-20 | 胶州市 | 青岛市产品质量检验研究院
10 | 流通领域 | 浸渍胶膜纸饰面细木工板 | 市北区杜以龙建材总汇 | 92370203MA3CTP8G1C | 高密市长隆木业有限公司 | —/— | 1220×2440×18（mm） | 海映红 | 所检项目符合标准 | / | 2024-03-21 | 市北区 | 青岛市产品质量检验研究院
11 | 流通领域 | 浸渍胶膜纸饰面胶合板 | 市北区杜以龙建材总汇 | 92370203MA3CTP8G1C | 高密市长隆木业有限公司 | —/— | 1220×2440×18（mm） | 蓝桐居 | 所检项目符合标准 | / | 2024-03-21 | 市北区 | 青岛市产品质量检验研究院
12 | 流通领域 | 实木复合地板 | 青岛卡思摩家居建材有限公司 | 91370214MA3P96238H | 本溪市地板厂（普通合伙） | 2024-01-08/— | 2200×240（mm）苏珞克 | / | 所检项目符合标准 | / | 2024-03-25 | 城阳区 | 青岛市产品质量检验研究院
13 | 流通领域 | 浸渍纸层压木质地板 | 青岛苏珞克家居建材有限公司 | 91370214MA3UAD1J1A | 常州市柯诺金嘉装饰材料有限公司 | —/SW 230722 | 2455×240×12（mm） 苏珞克E062 | / | 所检项目符合标准 | / | 2024-03-25 | 城阳区 | 青岛市产品质量检验研究院
14 | 流通领域 | 阻燃胶合板 | 崂山区水岸绿洲建材商行 | 92370212MA3T58GF22 | 泰山木业有限公司 | —/— | 2440×1220×14（mm） | 泰山牌 | 所检项目符合标准 | / | 2024-03-26 | 崂山区 | 青岛市产品质量检验研究院
15 | 流通领域 | 浸渍胶膜纸饰面细木工板(生态板) | 李沧区宏图亚太装饰材料经销处 | 92370213MA3EDFER7G | 山东千山木业集团有限公司 | —/— | 1220×2440×17(mm) | 千山木业 | 所检项目符合标准 | / | 2024-03-27 | 李沧区 | 青岛市产品质量检验研究院
16 | 流通领域 | 普通胶合板 | 李沧区嫒睿源装饰材料中心 | 92370213MA3EFFJ5X6 | 山东福泽木业有限公司 | —/— | Ⅲ类 1220×2440×4.5(mm) | 福赫惠嘉 | 所检项目符合标准 | / | 2024-03-27 | 李沧区 | 青岛市产品质量检验研究院
17 | 流通领域 | 精品家装生态板(浸渍胶膜纸饰面细木工板) | 城阳区林佳森家具材料批发部 | 92370214MA3E3FEL30 | 山东凯硕木业有限公司 | —/— | 1220×2440(mm) | / | 所检项目符合标准 | / | 2024-03-28 | 城阳区 | 青岛市产品质量检验研究院
18 | 流通领域 | 浸渍纸层压木质地板 | 青岛双奇地板有限公司 | 91370213MA3RNKRC7K | 江苏双奇地板有限公司 | 2023-10-20/— | 1218×194×11（mm） | 鹿可可 | 所检项目符合标准 | / | 2024-04-09 | 李沧区 | 青岛市产品质量检验研究院
19 | 流通领域 | 普通胶合板 | 李沧区黄猫建材店 | 92370213MA94UW0Q00 | 山东黄猫木业有限公司 | 2024-03-01/— | 1220×2440×5（mm） | 黄猫 | 所检项目符合标准 | / | 2024-04-11 | 李沧区 | 青岛市产品质量检验研究院
20 | 流通领域 | 普通胶合板 | 青岛市四方区阜康源建材经营部 | 92370203MA3DY8YJ3N | 高密市长隆木业有限公司 | 2024-04-03/— | 1220×2440×12（mm） | 海映红 | 所检项目符合标准 | / | 2024-04-11 | 市北区 | 青岛市产品质量检验研究院